## Лист_1
Серия | Блеск при 60 град | Условная вязкость | ΔE | ΔL | Δa | Цветовое различие между партиями ΔЕ d/8 | Δb | Время сушки | Пиковая температура металла, °С | Толщина для грунта | Адгезия | Стойкость к растворителям | Визуальный контроль поверхности | Внешний вид | Количество выкрасок с партии |  | Степень перетира | Твердого вещества по объему | Грунт | Толщина пленки жидк. | Толщина для эмали/лака/чернил | Теоретический расход | Прочность при изгибе | Стойкость к обратному удару | Твердость по карандашу | Прочность растяжения по Эриксену | Блеск | Плотность | Массовая доля нелетучих веществ
| Значение | Значение | Значение | Значение | Значение | Значение | Значение | Значение | Значение | Значение | Значение | Значение | Значение | Значение | Значение | Значение | Значение | Значение | Значение | Значение | Значение | Значение | Значение | Значение | Значение | Значение | Значение | Значение | Значение
40444 от 21.03.25 до 21.09.25 |  | 120,00000 | [5 empty] | 38,00000 | 249,00000 | 24,00000 | 1,00000 | 50,00000 | Без дефектов | Белый цвет жидкого продукта | 1,00000 | [12 empty] | 1,19000 | 54,75000
44813 от 14.10.25 до 14.04.26 | 26,66000 | 66,00000 | 1,02400 | -0,46200 | -0,28300 |  | 0,87000 | 30,00000 | 232,00000 | 4,00000 |  | 110,00000 | Без дефектов |  |  | 1,57050 | 29,50000 | 39,10227 | РРМ 310 | 12,78698 | 5,00000 | 14,70503 | 4 | 3,00000 | H |  |  | 1,15000 | 53,40000
п.38783 от 10.01.25 до 10.01.26 | [13 empty] | Соответствует | [13 empty] | 1,28000
п.38804 от 13.01.25 до 13.01.26 | [13 empty] | Соответствует | [13 empty] | 1,35000
п.38809 от 30.01.25 до 30.01.26 | [13 empty] | Соответствует | [13 empty] | 1,25000
п.39057 от 10.01.25 до 10.07.25 | 44,90000 | 110,00000 | 0,30700 | 0,17000 | 0,00100 |  | 0,25500 | 29,00000 | 232,00000 | 7,00000 |  | 120,00000 | Без дефектов |  |  | 1,37830 | 24,00000 | 46,03188 | РРМ 310 | 38,59865 | 18,00000 | 41,59168 | 1,5 | 10,00000 | H | 7,00000 |  | 1,07000 | 59,65000
п.39066 от 29.01.25 до 29.01.26 | [27 empty] | 1,15000 | 58,00000
п.39073 от 10.01.25 до 10.07.25 | 79,50000 | 82,00000 | 0,51700 | -0,02700 | 0,43200 |  | -0,28300 | 48,00000 | 232,00000 |  |  | 100,00000 | Сорность |  |  | 1,91871 | 14,00000 | 42,56327 |  | 32,89221 | 14,00000 | 43,48711 | 1,5 | 4,00000 | F |  |  | 1,32211 | 61,76996
п.39075 от 10.01.25 до 10.07.25 | 39,20000 | 118,00000 | 0,28000 | 0,25100 | 0,01600 |  | -0,12400 | 29,00000 | 232,00000 | 5,00000 |  | 120,00000 | Без дефектов |  |  | 1,56810 | 26,00000 | 44,44063 | РРМ 310 | 40,50348 | 18,00000 | 46,00792 | 1,5 | 10,00000 | H | 7,00000 |  | 1,15000 | 61,35000
п.39079 от 09.01.25 до 09.07.25 | 35,20000 | 90,00000 | 0,24100 | -0,12200 | 0,17900 |  | 0,10500 | 28,00000 | 232,00000 | 6,00000 |  | 120,00000 | Без дефектов |  |  | 1,59254 | 26,00000 | 44,24750 | РРМ 310 | 40,74703 | 18,00000 | 46,57321 | 1,5 | 10,00000 | H | 7,00000 |  | 1,16000 | 61,55000
п.39100 от 10.01.25 до 10.07.25 | 42,10000 | 112,00000 | 0,26536 | 0,23564 | 0,01226 |  | -0,12139 | 29,00000 | 232,00000 | 6,00000 |  | 120,00000 | Без дефектов |  |  | 1,54051 | 28,00000 | 49,17750 | РРМ 310 | 36,22824 | 18,00000 | 42,69325 | 1,5 | 10,00000 | H | 7,00000 |  | 1,16000 | 64,95000
п.39101 от 09.01.25 до 09.07.25 | 35,20000 | 90,00000 | 0,39300 | 0,13500 | 0,17700 |  | -0,32400 | 29,00000 | 232,00000 | 5,00000 |  | 120,00000 | Без дефектов |  |  | 1,60882 | 22,00000 | 42,87000 | РРМ 310 | 42,27337 | 18,00000 | 47,78665 | 1,5 | 10,00000 | H | 7,00000 |  | 1,16000 | 60,60000
п.39105 от 13.01.25 до 13.07.25 | 51,10000 | 92,00000 | 1,33400 | -1,31600 | -0,10300 |  | 0,19400 | 20,00000 | 232,00000 | 5,00000 |  | 100,00000 | Без дефектов |  |  | 1,35873 | 32,00000 | 45,74125 | РРМ 310 | 42,84973 | 19,60000 | 45,09938 | 0 | 4,00000 | H | 4,00000 |  | 1,06000 | 59,05000
п.39114 от 10.01.25 до 10.07.25 | 37,40000 | 90,00000 | 0,47500 | 0,05600 | -0,30200 |  | -0,36200 | 28,00000 | 232,00000 | 6,00000 | 1,00000 | 100,00000 | Без дефектов |  |  | 1,59675 | 20,00000 | 43,88500 | РРМ 310 | 41,01629 | 18,00000 | 46,88652 | 1,5 | 10,00000 | H | 7,00000 |  | 1,16000 | 61,30000
п.39118 от 13.01.25 до 13.07.25 | 36,60000 | 134,00000 | 0,43004 | 0,22977 | 0,36019 |  | -0,04899 | 32,00000 | 249,00000 | 10,00000 |  | 110,00000 | Без дефектов |  |  | 1,58423 |  | 56,80000 | РРМ 310 | 42,25352 | 24,00000 | 54,08451 | 1 | 18,00000 | H | 6,00000 |  | 1,28000 | 70,30000
п.39119 от 14.01.25 до 14.07.25 | 39,00000 | 129,00000 | 0,52400 | 0,48900 | 0,13700 |  | 0,12800 | 34,00000 | 249,00000 | 10,00000 |  | 110,00000 | Соответствует |  |  | 1,71056 |  | 55,38409 | РРМ 310 | 46,81618 | 26,00000 | 62,90615 | 1 | 18,00000 | H | 6,00000 |  | 1,34000 | 70,70000
п.39122 от 09.01.25 до 09.07.25 | 38,90000 | 91,00000 | 0,38900 | 0,29900 | -0,11600 | 0,14900 | 0,22100 | 27,00000 | 224,00000 | 6,00000 |  | 120,00000 | Без дефектов |  |  | 1,89982 | 26,00000 | 43,24000 | РРМ 310 | 41,62812 | 18,00000 | 52,77273 | 1 | 16,00000 | F | 7,00000 |  | 1,29000 | 64,80000
п.39132 от 09.01.25 до 09.07.25 | 35,50000 | 94,00000 | 0,31339 | 0,08629 | -0,29951 |  | 0,03256 | 29,00000 | 232,00000 | 6,00000 | 1,00000 | 100,00000 | Без дефектов |  |  | 1,61101 | 26,00000 | 44,57125 | РРМ 310 | 40,38478 | 18,00000 | 46,69602 | 1,5 | 10,00000 | H | 7,00000 |  | 1,17000 | 62,10000
п.39135 от 09.01.25 до 09.07.25 | 30,20000 | 93,00000 | 0,46000 | -0,02300 | -0,44200 |  | -0,12400 | 29,00000 | 232,00000 | 5,00000 |  | 100,00000 | Без дефектов |  |  | 1,94281 | 30,00000 | 38,63045 | РРМ 310 | 46,59537 | 18,00000 | 56,95890 | 1 | 10,00000 | H | 7,00000 |  | 1,27178 | 61,39612
п.39139 от 09.01.25 до 09.07.25 | 42,70000 | 100,00000 | 0,15900 | -0,15300 | -0,03800 |  | -0,02000 | 29,00000 | 232,00000 | 6,00000 |  | 120,00000 | Без дефектов |  |  | 1,81564 | 27,00000 | 52,81000 | РРМ 310 | 33,76794 | 18,00000 | 45,77233 | 1,5 | 10,00000 | H | 7,00000 |  | 1,32000 | 71,40000
п.39143 от 10.01.25 до 10.07.25 | 42,90000 | 104,00000 | 0,19700 | 0,00700 | -0,19700 |  | -0,00400 | 28,00000 | 232,00000 | 6,00000 |  | 120,00000 | Без дефектов |  |  | 1,74431 | 29,00000 | 50,78750 | РРМ 310 | 35,55292 | 18,00000 | 45,50376 | 1,5 | 10,00000 | H | 7,00000 |  | 1,27000 | 69,00000
п.39147 от 09.01.25 до 09.07.25 | 41,90000 | 101,00000 | 0,36100 | 0,20100 | -0,15700 |  | 0,25500 | 29,00000 | 232,00000 | 6,00000 |  | 120,00000 | Без дефектов |  |  | 1,83083 | 28,00000 | 50,30188 | РРМ 310 | 35,78395 | 18,00000 | 47,31495 | 1,5 | 10,00000 | H | 7,00000 |  | 1,31000 | 69,65000
п.39148 от 13.01.25 до 13.07.25 | 3,70000 | 90,00000 | 0,12700 | 0,03000 | -0,10600 |  | -0,06300 | 29,00000 | 232,00000 | 6,00000 |  | 120,00000 | Соответствует |  |  | 1,26495 |  | 49,35739 | РРМ 310 | 38,54222 | 19,00000 | 41,18938 | 1,5 | 10,00000 | H | 7,00000 |  | 1,07000 | 58,35000
п.39150 от 10.01.25 до 10.07.25 | 44,10000 | 101,00000 | 0,36000 | 0,26200 | 0,11800 |  | 0,21700 | 29,00000 | 232,00000 | 6,00000 |  | 120,00000 | Без дефектов |  |  | 1,66133 | 27,00000 | 47,59188 | РРМ 310 | 37,82158 | 18,00000 | 45,75958 | 1,5 | 10,00000 | H | 7,00000 |  | 1,21000 | 65,35000
п.39151 от 10.01.25 до 10.07.25 | 41,50000 | 94,00000 | 0,30000 | -0,00600 | 0,23900 | 0,47000 | 0,18100 | 27,00000 | 224,00000 | 6,00000 |  | 120,00000 | Без дефектов |  |  | 1,77942 | 27,00000 | 52,63125 | РРМ 310 | 34,20021 | 18,00000 | 45,20746 | 1 | 16,00000 | F | 7,00000 |  | 1,30000 | 70,85000
п.39153 от 09.01.25 до 09.07.25 | 38,30000 | 87,00000 | 0,18100 | 0,13400 | -0,12100 | 0,22600 | 0,01300 | 27,00000 | 224,00000 | 6,00000 |  | 120,00000 | Без дефектов |  |  | 1,90480 | 26,00000 | 49,41500 | РРМ 310 | 34,28629 | 17,00000 | 46,39199 | 1 | 16,00000 | F | 7,00000 |  | 1,34000 | 69,80000
п.39155 от 09.01.25 до 09.07.25 | 37,66000 | 90,00000 | 0,46200 | -0,11500 | -0,30200 |  | -0,33000 | 29,00000 | 232,00000 | 6,00000 | 1,00000 | 100,00000 | Без дефектов |  |  | 1,62821 | 20,00000 | 44,98250 | РРМ 310 | 40,01556 | 18,00000 | 46,74287 | 1,5 | 10,00000 | H | 7,00000 |  | 1,18000 | 62,70000
п.39156 от 13.01.25 до 13.07.25 | 32,70000 | 70,00000 | [5 empty] | 29,00000 | 232,00000 | 6,00000 |  | 50,00000 | Без дефектов |  |  | 1,67738 | 26,00000 | 38,87727 | РРМ 310 | 15,43318 | 6,00000 | 18,36549 | 3 | 3,00000 | H |  |  | 1,19000 | 54,80000
п.39157 от 17.01.25 до 17.07.25 | 2,00000 | 95,00000 | 0,44300 | -0,07100 | -0,15200 |  | -0,41000 | 29,00000 | 232,00000 | 6,00000 |  | 110,00000 | Без дефектов |  |  | 1,39538 |  | 48,50795 | Полиэфирный 1311Т34 ALBA | 41,23036 | 20,00000 | 46,59030 | 1,5 | 10,00000 | H | 7,00000 |  | 1,13000 | 59,90000
п.39158 от 10.01.25 до 10.07.25 | 3,90000 | 96,00000 | 0,26700 | -0,00400 | -0,25800 |  | -0,06700 | 29,00000 | 232,00000 | 6,00000 |  | 120,00000 | Без дефектов |  |  | 1,26073 |  | 49,90455 | РРМ 310 | 37,88806 | 19,00000 | 40,73777 | 1 | 10,00000 | H | 7,00000 |  | 1,07000 | 58,80000
п.39160 от 09.01.25 до 09.07.25 |  | 68,00000 | [5 empty] | 29,00000 | 232,00000 | 6,00000 |  | 30,00000 | Без дефектов |  |  | 1,49463 | 12,00000 | 40,67500 |  | 14,61268 |  | 16,66872 | [5 empty] | 1,13000 | 53,80000
п.39161 от 13.01.25 до 13.07.25 | 39,10000 | 96,00000 | 0,27994 | 0,10464 | 0,19482 |  | 0,17164 | 30,00000 | 232,00000 | 7,00000 |  | 100,00000 | Без дефектов |  |  | 1,55569 | 27,00000 | 45,59063 | РРМ 310 | 39,54414 | 18,00000 | 45,05616 | 1,5 | 10,00000 | H | 7,00000 |  | 1,15000 | 62,15000
п.39162 от 14.01.25 до 14.07.25 | 37,40000 | 86,00000 | 0,54300 | -0,53400 | -0,01300 |  | 0,09300 | 29,00000 | 232,00000 | 6,00000 |  | 120,00000 | Без дефектов |  |  | 1,84380 | 26,00000 | 43,88188 | РРМ 310 | 41,09354 | 18,00000 | 51,33563 | 1,5 | 10,00000 | H | 7,00000 |  | 1,27000 | 64,65000
п.39163 от 14.01.25 до 14.07.25 | 3,90000 | 98,00000 | 0,22800 | 0,03600 | -0,15300 |  | -0,16400 | 28,00000 | 232,00000 | 6,00000 |  | 120,00000 | Без дефектов |  |  | 1,40344 |  | 49,67159 | РРМ 310 | 38,25124 | 19,00000 | 43,60641 | 1 | 10,00000 | H | 7,00000 |  | 1,14000 | 61,15000
п.39164 от 13.01.25 до 13.07.25 | 3,70000 | 100,00000 | 0,33500 | 0,31400 | -0,11500 |  | -0,02900 | 29,00000 | 232,00000 | 6,00000 |  | 120,00000 | Без дефектов |  |  | 1,28009 |  | 49,98864 | РРМ 310 | 40,00909 | 20,00000 | 43,20982 | 1 | 10,00000 | H | 7,00000 |  | 1,08000 | 59,25000
п.39166 от 14.01.25 до 14.07.25 | 42,00000 | 95,00000 | 0,33500 | -0,23600 | -0,15800 | 0,45800 | 0,17700 | 27,00000 | 224,00000 | 6,00000 |  | 120,00000 | Без дефектов |  |  | 1,77145 | 29,00000 | 50,24000 | РРМ 310 | 33,83758 | 17,00000 | 43,70784 | 1 | 16,00000 | F | 7,00000 |  | 1,28000 | 68,90000
п.39168 от 10.01.25 до 10.07.25 |  | 70,00000 | [5 empty] | 25,00000 | 232,00000 | 6,00000 |  |  | Без дефектов |  |  | 1,46697 | 10,00000 | 44,29545 |  | 13,60509 |  | 15,44177 | [5 empty] | 1,14000 | 57,00000
п.39170 от 10.01.25 до 10.07.25 | 37,46000 | 94,00000 | 0,23500 | 0,10500 | -0,20900 |  | -0,01700 | 29,00000 | 232,00000 | 6,00000 |  | 100,00000 | Без дефектов |  |  | 1,94861 | 23,00000 | 41,82500 | РРМ 310 | 43,03646 | 18,00000 | 54,63386 | 1,5 | 10,00000 | H | 7,00000 |  | 1,30000 | 64,20000
п.39171 от 14.01.25 до 14.07.25 | 38,20000 | 91,00000 | 0,24191 | -0,16046 | -0,06129 | 0,39700 | 0,17035 | 26,00000 | 224,00000 | 7,00000 |  | 120,00000 | Без дефектов |  |  | 1,64269 | 27,00000 | 43,80250 | РРМ 310 | 41,09354 | 18,00000 | 47,76804 | 1 | 16,00000 | F | 7,00000 |  | 1,18000 | 61,90000
п.39172 от 14.01.25 до 14.07.25 |  | 69,00000 | [5 empty] | 27,00000 | 224,00000 | 5,00000 |  | 15,00000 | Без дефектов |  |  | 1,50635 | 13,00000 | 41,51023 |  | 12,04522 |  | 13,73156 | [5 empty] | 1,14000 | 54,85000
п.39173 от 13.01.25 до 13.07.25 | 37,90000 | 85,00000 | 0,38800 | 0,15600 | 0,35600 |  | 0,00600 | 28,00000 | 232,00000 | 6,00000 |  | 120,00000 | Без дефектов |  |  | 1,64679 | 25,00000 | 45,26000 | РРМ 310 | 39,77022 | 18,00000 | 46,90228 | 1,5 | 10,00000 | H | 7,00000 |  | 1,19000 | 63,20000
п.39174 от 13.01.25 до 13.07.25 | 87,32000 | 131,00000 | [5 empty] | 12,00000 |  |  |  | 10,00000 | Без дефектов | [7 empty] | 6,00000 | [6 empty] | 0,98000 | 38,70000
п.39175 от 14.01.25 до 14.07.25 | 3,80000 | 95,00000 | 0,45700 | 0,35400 | -0,24800 |  | -0,14700 | 28,00000 | 232,00000 | 6,00000 |  | 120,00000 | Соответствует |  |  | 1,26542 |  | 49,29659 | РРМ 310 | 40,57076 | 20,00000 | 43,41071 | 1,5 | 10,00000 | H | 7,00000 |  | 1,07000 | 58,30000
п.39176 от 13.01.25 до 13.07.25 | 3,70000 | 95,00000 | 0,26800 | 0,18900 | 0,17100 |  | -0,08100 | 28,00000 | 232,00000 | 6,00000 |  | 120,00000 | Соответствует |  |  | 1,35696 |  | 46,12500 | РРМ 310 | 41,19241 | 19,00000 | 45,31165 | 1,5 | 10,00000 | H | 7,00000 |  | 1,10000 | 56,90000
п.39177 от 13.01.25 до 13.07.25 | 4,40000 | 89,00000 | 0,26100 | 0,18900 | 0,17000 |  | 0,06100 | 29,00000 | 232,00000 | 6,00000 |  | 120,00000 | Без дефектов |  |  | 1,28760 |  | 49,06818 | РРМ 310 | 40,75961 | 20,00000 | 44,02038 | 1 | 10,00000 | H | 7,00000 |  | 1,08000 | 58,50000
п.39178 от 10.01.25 до 10.07.25 | 3,80000 | 93,00000 | 0,20600 |  | -0,06500 |  | 0,19600 | 28,00000 | 232,00000 | 6,00000 |  | 120,00000 | Без дефектов |  |  | 1,25569 |  | 50,57330 | РРМ 310 | 39,54656 | 20,00000 | 42,31482 | 1 | 10,00000 | H | 7,00000 |  | 1,07000 | 59,35000
п.39179 от 15.01.25 до 15.07.25 | 3,60000 | 88,00000 | 0,12900 | 0,10700 | -0,05400 |  | 0,04900 | 24,00000 | 232,00000 | 6,00000 |  | 100,00000 | Без дефектов |  |  | 1,29120 |  | 48,63864 | РРМ 310 | 39,06359 | 19,00000 | 42,18868 | 1,5 | 10,00000 | H | 7,00000 |  | 1,08000 | 58,15000
п.39180 от 09.01.25 до 09.07.25 | 98,90000 | 70,00000 | [5 empty] | 12,00000 |  | 15,20000 |  | 40,00000 | Без дефектов | [5 empty] | D'LAC WEF 3020 |  | 4,00000 | [6 empty] | 1,03000 | 42,00000
п.39181 от 09.01.25 до 09.07.25 | 36,70000 | 88,50000 | 0,42000 | 0,35400 | 0,19600 |  | 0,11200 | 29,00000 | 232,00000 | 6,00000 |  | 120,00000 | Без дефектов |  |  | 1,84864 | 27,00000 | 44,96000 | РРМ 310 | 40,03559 | 18,00000 | 50,72489 | 1,5 | 10,00000 | H | 7,00000 |  | 1,28000 | 65,60000
п.39182 от 09.01.25 до 09.01.26
п.39183 от 13.01.25 до 13.01.26
п.39184 от 13.01.25 до 13.01.27 |  |  | 0,62200 | -0,07900 | -0,21600 | 0,64900 | 0,57800 | [9 empty] | 22,00000 | [10 empty] | 1,21000
п.39185 от 13.01.25 до 13.01.27 |  |  | 11,95100 | -1,26400 | 0,23400 | 0,78100 | -11,88200 | [9 empty] | 15,00000 | [10 empty] | 1,15000
п.39186 от 13.01.25 до 13.01.27 |  |  | 1,12000 | 0,36800 | -0,56000 |  | 0,89700 | [9 empty] | 14,00000 | [10 empty] | 1,15000
п.39187 от 16.01.25 до 16.07.25 | 2,40000 | 95,00000 | 0,19600 | 0,06100 | 0,06600 |  | 0,17400 | 29,00000 | 232,00000 | 6,00000 |  | 120,00000 | Без дефектов |  |  | 1,32110 |  | 49,87500 | РРМ 310 | 35,91022 | 18,00000 | 39,69925 | 1,5 | 10,00000 | H | 7,00000 |  | 1,10000 | 59,90000
п.39188 от 10.01.25 до 10.01.26 | [16 empty] | 75,00000 | [10 empty] | 1,75900 | 84,60000
п.39189 от 14.01.25 до 14.07.25 | 2,00000 | 110,00000 | 0,47500 | 0,22600 | -0,33800 |  | -0,24500 | 29,00000 | 232,00000 | 6,00000 |  | 120,00000 | Без дефектов |  |  | 1,42340 |  | 49,68750 | РРМ 310 | 38,28934 | 19,00000 | 43,97484 | 1,5 | 10,00000 | H | 7,00000 |  | 1,15000 | 61,50000
п.39190 от 10.01.25 до 10.07.25 | 37,20000 | 97,00000 | 0,07000 | -0,05000 | -0,04700 |  | -0,01700 | 28,00000 | 232,00000 | 6,00000 | 1,00000 | 110,00000 | Без дефектов |  |  | 1,55294 | 24,00000 | 43,78375 | РРМ 310 | 41,44839 | 18,00000 | 46,16487 | 1,5 | 10,00000 | F | 7,00000 |  | 1,14000 | 60,55000
п.39191 от 13.01.25 до 13.07.25 | 37,40000 | 81,00000 | 0,28400 | 0,20400 | 0,08400 | 0,19900 | 0,17800 | 26,00000 | 224,00000 | 6,00000 |  | 120,00000 | Без дефектов |  |  | 1,81398 | 25,00000 | 48,64188 | РРМ 310 | 36,18281 | 17,60000 | 46,84680 | 1 | 16,00000 | F | 7,00000 |  | 1,29000 | 68,15000
п.39192 от 14.01.25 до 14.07.25 | 35,70000 | 87,00000 | 0,24500 | -0,18500 | 0,16000 |  | -0,00900 | 28,00000 | 232,00000 | 5,00000 |  | 120,00000 | Без дефектов |  |  | 1,64360 | 25,00000 | 41,93875 | РРМ 310 | 42,91973 | 18,00000 | 49,06279 | 1,5 | 10,00000 | H | 7,00000 |  | 1,17000 | 60,30000
п.39193 от 13.01.25 до 13.07.25 | 88,40000 | 60,00000 | [5 empty] | 480,00000 |  |  |  | 20,00000 | Оспины |  | 3,00000 |  | 7,00000 |  |  |  | 8,00000 |  | 1,5 |  |  |  |  | 1,48000 | 70,05000
п.39194 от 13.01.25 до 13.07.25 | 3,60000 | 89,00000 | 0,22300 | -0,02200 | 0,14900 |  | -0,16400 | 29,00000 | 232,00000 | 6,00000 |  | 120,00000 | Без дефектов |  |  | 1,26845 |  | 46,33750 | РРМ 310 | 41,65318 | 19,00000 | 43,46372 | 1 | 10,00000 | H | 7,00000 |  | 1,06000 | 55,45000
п.39196 от 20.01.25 до 20.07.25 | 2,10000 | 105,00000 | 0,17500 | -0,12200 | 0,12500 |  | -0,01500 | 28,00000 | 232,00000 | 6,00000 |  | 120,00000 | Без дефектов |  |  | 1,28542 |  | 46,86477 | РРМ 310 | 42,89858 | 20,00000 | 45,66330 | 1,5 | 10,00000 | H | 7,00000 |  | 1,07000 | 56,30000
п.39198 от 10.01.25 до 10.07.25 | 62,90000 | 84,00000 | 0,46600 | 0,04300 | 0,38400 |  | 0,26200 | 21,00000 | 232,00000 |  |  | 50,00000 | Без дефектов |  |  | 1,52334 | 24,00000 | 46,63182 |  | 30,02242 | 14,00000 | 35,42645 | 0,5 | 4,00000 | F |  |  | 1,18000 | 60,20000
п.39199 от 09.01.25 до 09.07.25 |  | 63,00000 | [5 empty] | 12,00000 |  |  |  | 30,00000 | Без дефектов | [7 empty] | 4,00000 | [6 empty] | 1,00000 | 33,60000
п.39200 от 15.01.25 до 15.07.25 |  | 137,00000 | [5 empty] | 12,00000 |  |  | 5,00000 | 50,00000 | Оспины |  |  |  | 9,00000 |  |  |  | 8,00000 | [6 empty] | 1,15000 | 46,40000
п.39201 от 10.01.25 до 10.01.26 | [13 empty] | Соответствует | [13 empty] | 1,25000
п.39202 от 10.01.25 до 10.07.25 | 33,52000 | 90,00000 | 0,25600 | -0,19300 | 0,08500 |  | -0,14600 | 29,00000 | 232,00000 | 6,00000 |  | 110,00000 | Без дефектов |  |  | 1,74844 | 22,00000 | 41,16375 | РРМ 310 | 44,05152 | 18,00000 | 51,50873 | 1,5 | 10,00000 | H | 7,00000 |  | 1,21000 | 61,10000
п.39203 от 13.01.25 до 13.07.25 | 8,80000 | 69,00000 | [5 empty] | 27,00000 | 224,00000 | 5,00000 |  | 15,00000 | Без дефектов | Белый цвет жидкого продукта |  | 1,48982 | 13,00000 | 40,99602 |  | 12,19631 |  | 13,78182 | [5 empty] | 1,13000 | 54,05000
п.39204 от 15.01.25 до 15.07.25 | 4,00000 | 92,00000 | 0,50900 | 0,49300 | -0,12100 |  | -0,03100 | 29,00000 | 232,00000 | 6,00000 |  | 120,00000 | Соответствует |  |  | 1,33833 |  | 48,00000 | РРМ 310 | 41,88482 | 20,00000 | 45,83333 | 1,5 | 10,00000 | H | 7,00000 |  | 1,10000 | 58,40000
п.39205 от 14.01.25 до 14.07.25 | 40,50000 | 109,00000 | 0,12600 | 0,00700 | -0,11600 |  | -0,04700 | 34,00000 | 249,00000 | 24,00000 |  | 110,00000 | Без дефектов |  |  | 1,49001 |  | 49,17955 | PPU 331 | 48,86740 | 24,00000 | 57,58492 | 1,5 | 10,00000 | H |  |  | 1,18000 | 62,10000
п.39206 от 13.01.25 до 13.07.25 | 36,70000 | 93,00000 | 0,27600 | 0,26100 | -0,08100 |  | 0,03500 | 25,00000 | 232,00000 | 6,00000 |  | 110,00000 | Без дефектов |  |  | 1,76044 | 19,00000 |  | PPE 100 |  | 20,00000 | 52,82641 | 1,5 | 10,00000 | H | 6,00000 |  | 1,32000 | 66,65000
п.39207 от 10.01.25 до 10.07.25 | 39,20000 | 95,00000 | 0,17500 | 0,15500 | 0,01300 |  | -0,08100 | 55,00000 | 232,00000 | 6,00000 | 1,00000 | 110,00000 | Без дефектов |  |  | 1,45514 |  | 42,16188 | РРМ 310 | 42,69259 | 18,00000 | 45,51255 | 1,5 | 10,00000 | F | 7,00000 |  | 1,09000 | 57,55000
п.39210 от 10.01.25 до 10.07.25 |  | 160,00000 | [25 empty] | 1,06000
п.39211 от 10.01.25 до 10.07.25 | 42,60000 | 103,00000 | 0,44015 | 0,39366 | -0,06768 |  | 0,18488 | 29,00000 | 232,00000 | 6,00000 |  | 120,00000 | Без дефектов |  |  | 1,82041 | 24,00000 | 51,03875 | РРМ 310 | 35,26732 | 18,00000 | 46,74375 | 1,5 | 10,00000 | H | 7,00000 |  | 1,31000 | 70,10000
п.39212 от 14.01.25 до 14.07.25 | 38,80000 | 91,00000 | 0,29900 | 0,21600 | -0,04200 |  | 0,20300 | 29,00000 | 232,00000 | 5,00000 |  | 120,00000 | Без дефектов |  |  | 1,84228 | 28,00000 | 45,36000 | РРМ 310 | 39,61268 | 18,00000 | 50,35838 | 1,5 | 10,00000 | H | 7,00000 |  | 1,28000 | 65,85000
п.39214 от 17.01.25 до 17.07.25 | 1,80000 | 103,00000 | 0,47400 | 0,43000 | -0,08800 |  | -0,17900 | 32,00000 | 249,00000 | 15,00000 |  | 110,00000 | Без дефектов |  |  | 1,30528 |  | 44,67614 | PPU 331 | 53,71995 | 24,00000 | 57,48035 | 0,5 | 18,00000 | H | 6,00000 |  | 1,07000 | 54,50000
п.39215 от 13.01.25 до 13.07.25 | 33,30000 | 100,00000 | 5,94819 | -1,79939 | 1,04451 |  | 5,57245 | 29,00000 | 232,00000 | 6,00000 | 1,00000 | 110,00000 | Без дефектов |  |  | 1,86964 | 25,00000 | 43,68000 | РРМ 310 | 41,20879 | 18,00000 | 51,93443 | 1,5 | 9,00000 | F | 7,00000 |  | 1,28000 | 64,80000
п.39216 от 13.01.25 до 13.07.25 | 32,80000 | 103,00000 | 0,53600 | 0,09400 | 0,04500 |  | -0,52600 | 29,00000 | 232,00000 | 6,00000 | 1,00000 | 110,00000 | Без дефектов |  |  | 2,13403 | 25,00000 | 42,92313 | РРМ 310 | 46,59492 | 20,00000 | 63,56012 | 1,5 | 10,00000 | F | 7,00000 |  | 1,39000 | 67,15000
п.39218 от 10.01.25 до 10.07.25 | [16 empty] | 9,00000
п.39219 от 10.01.25 до 10.01.27 | [13 empty] | Прозрачный
п.39220 от 14.01.25 до 14.07.25 | 36,90000 | 91,00000 | 0,33600 | -0,18000 | 0,15600 |  | -0,23600 | 29,00000 | 232,00000 | 6,00000 |  | 120,00000 | Без дефектов |  |  | 1,88423 | 27,00000 | 48,10750 | РРМ 310 | 37,48048 | 18,00000 | 49,47657 | 1,5 | 10,00000 | H | 7,00000 |  | 1,32000 | 68,55000
п.39221 от 14.01.25 до 14.07.25 | 84,34000 | 67,00000 | [5 empty] | 480,00000 |  |  |  | 20,00000 | Без дефектов |  |  |  | 8,00000 |  |  |  | 8,00000 |  | 1,5 |  |  |  |  | 1,42000 | 66,40000
п.39222 от 14.01.25 до 14.07.25 |  | 30,00000 | [5 empty] | 65,00000 | 260,00000 |  |  | 30,00000 | Без дефектов | [7 empty] | 1,50000 |  |  |  | 7H |  |  | 1,33000 | 52,10000
п.39223 от 13.01.25 до 13.07.25 |  | 65,00000 | [5 empty] | 29,00000 | 232,00000 | 6,00000 |  | 30,00000 | Без дефектов |  |  | 1,49269 | 7,00000 | 40,80341 |  | 14,79779 |  | 16,61626 | [5 empty] | 1,13000 | 53,90000
п.39224 от 15.01.25 до 15.07.25 | 38,40000 | 91,00000 | 0,20900 | 0,01900 | 0,13200 |  | 0,16100 | 30,00000 | 232,00000 | 6,00000 |  | 100,00000 | Без дефектов |  |  | 1,54378 | 27,00000 | 46,74063 | РРМ 310 | 38,45127 | 18,00000 | 44,14298 | 1,5 | 10,00000 | H | 7,00000 |  | 1,15000 | 62,95000
п.39225 от 20.01.25 до 20.07.25 | 39,80000 | 91,50000 | 0,21800 | 0,20300 | 0,05500 |  | 0,05700 | 30,00000 | 232,00000 | 6,00000 |  | 100,00000 | Без дефектов |  |  | 1,78047 | 26,00000 | 51,06063 | РРМ 310 | 37,93415 | 19,40000 | 49,59245 | 1,5 | 10,00000 | H | 7,00000 |  | 1,29000 | 69,65000
п.39226 от 24.01.25 до 24.07.25 | 34,80000 | 100,00000 | 0,43699 | 0,34391 | -0,26960 |  | 0,00094 | 29,00000 | 232,00000 | 7,00000 | 1,00000 | 110,00000 | Без дефектов |  |  | 1,44184 | 28,00000 | 41,07250 | РРМ 310 | 48,69438 | 20,00000 | 51,17431 | 1,5 | 10,00000 | F | 7,00000 |  | 1,08000 | 56,35000
п.39228 от 15.01.25 до 15.07.25 | 38,10000 | 88,00000 | 0,14200 |  | 0,09400 | 0,21700 | 0,10700 | 26,00000 | 224,00000 | 6,00000 |  | 120,00000 | Без дефектов |  |  | 1,85491 | 29,00000 | 48,66438 | РРМ 310 | 34,93315 | 17,00000 | 45,93367 | 1 | 16,00000 | F | 7,00000 |  | 1,31000 | 68,65000
п.39229 от 21.01.25 до 21.07.25 | 35,00000 | 69,00000 | [5 empty] | 28,00000 | 232,00000 | 6,00000 |  | 50,00000 | Без дефектов |  |  | 1,65579 | 23,00000 | 39,95909 | РРМ 310 | 17,45883 | 7,00000 | 20,84632 | 3 | 3,00000 | H |  |  | 1,19000 | 55,60000
п.39230 от 16.01.25 до 16.07.25 | 38,10000 | 86,00000 | 0,32300 | -0,24500 | -0,14200 |  | 0,15600 | 29,00000 | 232,00000 | 5,00000 |  | 120,00000 | Без дефектов |  |  | 1,59752 | 28,33333 | 45,74125 | РРМ 310 | 39,35179 | 18,00000 | 45,71587 | 1,5 | 10,00000 | H | 7,00000 |  | 1,17000 | 62,90000
п.39231 от 24.01.25 до 24.07.25 | 42,00000 | 110,00000 | 0,19100 | -0,17700 | 0,00400 |  | 0,07200 | 29,00000 | 232,00000 | 5,00000 |  | 120,00000 | Без дефектов |  |  | 1,46062 | 27,00000 | 44,03750 | РРМ 310 | 41,13111 | 18,00000 | 44,33588 | 1,5 | 10,00000 | H | 7,00000 |  | 1,10000 | 59,30000
п.39232 от 22.01.25 до 22.07.25 | 3,88000 | 95,50000 | 0,33100 | 0,17800 | 0,17400 |  | -0,21800 | 29,00000 | 232,00000 | 6,00000 |  | 120,00000 | Соответствует |  |  | 1,29827 |  | 50,20682 | РРМ 310 | 39,93375 | 20,00000 | 43,42040 | 1,5 | 10,00000 | H | 7,00000 |  | 1,09000 | 59,80000
п.39233 от 14.01.25 до 14.07.25 | 40,30000 | 83,00000 | 0,28500 | 0,10200 | -0,22500 |  | -0,14300 | 30,00000 | 232,00000 | 6,00000 |  | 100,00000 | Без дефектов |  |  | 1,58208 | 27,00000 | 49,11250 | РРМ 310 | 36,65055 | 18,00000 | 43,47710 | 1,5 | 10,00000 | H | 7,00000 |  | 1,18000 | 65,50000
п.39234 от 13.01.25 до 13.01.26 | [13 empty] | Соответствует | [13 empty] | 1,28000
п.39235 от 14.01.25 до 14.07.25 | 10,78000 | 78,00000 | [5 empty] | 12,00000 |  | 6,00000 |  | 40,00000 | Без дефектов | [5 empty] | D'LAC WEF 3020 | [8 empty] | 1,02000 | 43,70000
п.39236 от 13.01.25 до 13.07.25 | [13 empty] | Соответствует
п.39237 от 16.01.25 до 16.07.25 | 4,30000 | 93,00000 | 0,22700 | -0,17800 | -0,12200 |  | -0,06900 | 29,00000 | 232,00000 | 6,00000 |  | 120,00000 | Без дефектов |  |  | 1,27333 |  | 50,84773 | РРМ 310 | 37,77678 | 19,00000 | 40,35579 | 1 | 10,00000 | H | 7,00000 |  | 1,08000 | 59,95000
п.39238 от 15.01.25 до 15.07.25
п.39239 от 17.01.25 до 17.07.25 | 91,00000 | 140,00000 | [5 empty] | 10,00000 |  |  |  | 30,00000 | Без дефектов |  |  |  | 7,00000 |  |  |  | 6,00000 |  | 2 |  |  | 5,00000 |  | 1,21000 | 52,00000
п.39240 от 20.01.25 до 20.07.25 | 4,00000 | 90,00000 | 0,29800 | 0,25300 | -0,14300 |  | 0,06300 | 29,00000 | 232,00000 | 6,00000 |  | 120,00000 | Без дефектов |  |  | 1,28506 |  | 49,37500 | РРМ 310 | 38,48101 | 19,00000 | 41,55949 | 1 | 10,00000 | H | 7,00000 |  | 1,08000 | 58,75000
п.39242 от 13.01.25 до 13.07.25 |  | 166,00000 | [25 empty] | 1,07000
п.39244 от 14.01.25 до 14.07.25 | 35,20000 | 82,00000 | 0,36962 | 0,05211 | 0,36493 |  | 0,02694 | 29,00000 | 232,00000 | 6,00000 |  | 100,00000 | Без дефектов |  |  | 1,61798 | 23,00000 | 43,98625 | РРМ 310 | 40,92188 | 18,00000 | 47,20202 | 1,50000 | 10,00000 | H | 7,00000 |  | 1,17000 | 61,70000
п.39245 от 14.01.25 до 14.07.25 | 37,30000 | 90,00000 | 0,31617 | -0,30922 | 0,01768 |  | 0,06355 | 29,00000 | 232,00000 | 6,00000 | 1,00000 | 100,00000 | Без дефектов |  |  | 1,61274 | 24,00000 | 44,42500 | РРМ 310 | 40,51773 | 18,00000 | 46,82150 | 1,5 | 10,00000 | H | 6,00000 |  | 1,17000 | 62,00000
п.39246 от 14.01.25 до 14.07.25 | 32,50000 | 94,00000 | 0,39300 | 0,16400 | -0,17000 |  | -0,31400 | 29,00000 | 232,00000 | 6,00000 |  | 100,00000 | Без дефектов |  |  | 1,54354 | 29,00000 | 43,16510 | РРМ 310 | 41,70036 | 18,00000 | 46,41039 | 1,5 | 10,00000 | H | 7,00000 |  | 1,13288 | 59,86519
п.39247 от 15.01.25 до 15.07.25 | 38,80000 | 83,00000 | 0,42000 | 0,00600 | 0,42000 |  | -0,01400 | 29,00000 | 232,00000 | 7,00000 |  | 120,00000 | Без дефектов |  |  | 1,61886 | 28,00000 | 43,91313 | РРМ 310 | 40,99002 | 18,00000 | 47,26604 | 1,5 | 10,00000 | H | 7,00000 |  | 1,17000 | 61,65000
п.39248 от 14.01.25 до 14.07.25 |  | 75,00000 | [5 empty] | 23,00000 | 232,00000 |  |  | 100,00000 | Без дефектов |  |  | 1,60553 | 24,00000 | 39,97102 |  | 12,57179 | 5,00000 | 14,63560 | 3 | 5,00000 | F |  |  | 1,17000 | 54,85000
п.39249 от 15.01.25 до 15.07.25 | 37,60000 | 90,00000 | 0,47905 | 0,09440 | -0,36822 |  | -0,29153 | 28,00000 | 232,00000 | 6,00000 |  | 110,00000 | Без дефектов |  | 2,00000 | 1,95050 | 26,00000 | 46,65125 | РРМ 310 | 38,24092 | 18,00000 | 51,51731 | 1,5 | 10,00000 | H | 7,00000 |  | 1,34000 | 68,15000
п.39250 от 14.01.25 до 14.07.25 |  | 65,00000 | [5 empty] | 12,00000 |  |  |  | 30,00000 | Без дефектов | [7 empty] | 5,00000 | [6 empty] | 1,00000 | 33,80000
п.39251 от 13.01.25 до 13.07.25 | 28,90000 | 76,00000 | [5 empty] | 48,00000 | 232,00000 | 7,00000 |  | 100,00000 | Без дефектов |  |  | 1,19547 |  | 50,71818 | РРМ 310 | 23,77093 | 12,00000 | 24,60656 | 1,5 | 4,00000 | H |  |  | 1,04000 | 58,30000
п.39252 от 16.01.25 до 16.07.25 | 3,90000 | 119,50000 | 0,43000 | 0,11500 | -0,21700 |  | -0,35300 | 29,00000 | 245,00000 | 7,00000 |  | 120,00000 | Без дефектов |  |  | 1,31403 |  | 50,68750 | РРМ 310 | 37,48459 | 19,00000 | 41,23305 | 1,5 | 10,00000 | H | 7,00000 |  | 1,10000 | 60,55000
п.39253 от 13.01.25 до 13.07.25 | [16 empty] | 7,00000
п.39254 от 13.01.25 до 13.07.25 | [16 empty] | 9,00000
п.39255 от 13.01.25 до 13.07.25 | [13 empty] | Соответствует
п.39256 от 14.01.25 до 14.07.25 | [27 empty] | 1,17000
п.39257 от 16.01.25 до 16.07.25 | 37,50000 | 117,00000 | 0,31600 | -0,04000 | -0,19600 |  | -0,24500 | 34,00000 | 249,00000 | 25,00000 |  | 110,00000 | Без дефектов |  |  | 1,46299 |  | 49,74318 | PPU 331 | 50,12417 | 25,00000 | 58,80203 | 1,5 | 10,00000 | H |  |  | 1,17000 | 62,20000
п.39258 от 15.01.25 до 15.07.25 |  | 67,00000 | [5 empty] | 28,00000 | 232,00000 | 6,00000 |  | 50,00000 | Без дефектов |  |  | 1,71110 |  | 39,70625 | РРМ 310 | 17,66004 | 7,00000 | 21,33165 | 3 | 5,00000 | H |  |  | 1,21000 | 56,15000
п.39259 от 15.01.25 до 15.07.25 |  | 64,00000 | [5 empty] | 29,00000 | 232,00000 | 6,00000 |  | 30,00000 | Без дефектов |  |  | 1,52445 | 11,00000 | 40,34432 |  | 14,94396 |  | 16,95406 | [5 empty] | 1,14000 | 53,95000
п.39260 от 21.01.25 до 21.07.25 | 37,10000 | 84,00000 | 0,29500 | -0,19900 | -0,00800 | 0,23100 | -0,21700 | 26,00000 | 224,00000 | 5,00000 |  | 120,00000 | Без дефектов |  |  | 1,57049 | 23,00000 | 42,21625 | РРМ 310 |  | 18,00000 | 47,55071 | 1 | 16,00000 | F | 7,00000 |  | 1,14000 | 59,45000
п.39261 от 16.01.25 до 16.07.25 | 11,20000 | 70,00000 | [5 empty] | 28,00000 | 232,00000 |  |  | 100,00000 | Соответствует |  |  | 2,11720 | 18,00000 | 45,26364 |  | 13,25567 | 6,00000 | 19,08817 | 3,5 | 3,00000 | F |  |  | 1,44000 | 66,55000
п.39262 от 15.01.25 до 15.07.25 | 3,94000 | 93,00000 | 0,21200 | 0,15600 | -0,14300 |  | 0,00500 | 29,00000 | 232,00000 | 6,00000 |  | 120,00000 | Без дефектов |  |  | 1,27717 |  | 50,35682 | РРМ 310 | 39,71657 | 20,00000 | 42,89389 | 1 | 10,00000 | H | 7,00000 |  | 1,08000 | 59,55000
п.39264 от 14.01.25 до 14.07.25 | 32,10000 | 83,00000 | 0,18600 | -0,12200 | -0,12800 |  | -0,05500 | 29,00000 | 232,00000 | 6,00000 |  | 100,00000 | Без дефектов |  |  | 1,77562 | 30,00000 | 45,15163 | РРМ 310 | 39,86567 | 18,00000 | 49,28927 | 1,50000 | 10,00000 | H | 7,00000 |  | 1,24811 | 64,84389
п.39265 от 15.01.25 до 15.07.25 | 39,40000 | 95,00000 | 0,60200 | 0,57200 | -0,06500 |  | -0,17600 | 28,00000 | 232,00000 | 6,00000 |  | 100,00000 | Без дефектов |  |  | 2,04210 |  | 50,83250 | Полиэфирный 1311Т34 ALBA | 35,41042 | 18,00000 | 50,84059 | 1,5 | 10,00000 | F | 6,00000 |  | 1,42000 | 72,30000
п.39266 от 16.01.25 до 16.07.25 | 18,40000 | 70,00000 | [5 empty] | 26,00000 | 224,00000 | 5,00000 |  | 15,00000 | Без дефектов | Белый цвет жидкого продукта |  | 1,53963 | 10,00000 | 40,93182 |  | 12,29394 |  | 14,04775 | [5 empty] | 1,15000 | 54,80000
п.39267 от 15.01.25 до 15.07.25 | 35,60000 | 98,50000 | 0,44400 | 0,25500 | -0,16700 |  | -0,32300 | 25,00000 | 232,00000 | 6,00000 |  | 110,00000 | Без дефектов |  |  | 1,79760 | 21,00000 |  | PPE 100 |  | 20,00000 | 53,46027 | 1,5 | 10,00000 | H | 6,00000 |  | 1,34000 | 67,25000
п.39268 от 22.01.25 до 22.07.25 | 3,90000 | 92,00000 | 0,28800 | 0,12300 | -0,18600 |  | -0,18300 | 29,00000 | 232,00000 | 6,00000 |  | 120,00000 | Без дефектов |  |  | 1,40549 |  | 49,47727 | РРМ 310 | 40,42260 | 20,00000 | 46,08176 | 1 | 10,00000 | H | 7,00000 |  | 1,14000 | 61,00000
п.39269 от 16.01.25 до 16.07.25 | 3,40000 | 118,00000 | 0,31200 | 0,13700 | -0,16400 |  | -0,22700 | 29,00000 | 232,00000 | 6,00000 |  | 120,00000 | Без дефектов |  |  | 1,31457 |  | 50,62500 | РРМ 310 | 39,21569 | 20,00000 | 43,45679 | 1.5 | 10,00000 | H | 7,00000 |  | 1,10000 | 60,50000
п.39270 от 22.01.25 до 22.07.25 | 36,60000 | 90,00000 | 0,37800 | 0,14300 | 0,07700 |  | -0,34200 | 28,00000 | 232,00000 | 7,00000 |  | 120,00000 | Без дефектов |  |  | 1,65207 | 27,00000 | 43,06500 | РРМ 310 | 41,79728 | 18,00000 | 48,43192 | 1,5 | 10,00000 | H | 7,00000 |  | 1,18000 | 61,40000
п.39271 от 20.01.25 до 20.07.25 | 31,70000 | 99,00000 | 0,45200 | -0,40800 | 0,05600 |  | -0,18700 | 41,00000 | 249,00000 | 16,00000 |  | 80,00000 | Без дефектов |  |  | 1,60661 |  | 53,67386 | PPU 331 | 44,71450 | 24,00000 | 56,78742 | 0,5 | 10,00000 | F | 6,00000 |  | 1,27000 | 67,90000
п.39273 от 15.01.25 до 15.07.25 | 37,70000 | 85,00000 | 0,37200 | 0,13900 | -0,32900 |  | -0,10700 | 29,00000 | 232,00000 | 6,00000 |  | 120,00000 | Без дефектов |  |  | 1,62063 | 27,00000 | 43,76688 | РРМ 310 | 41,33418 | 18,00000 | 47,39461 | 1,5 | 10,00000 | H | 7,00000 |  | 1,17000 | 61,55000
п.39274 от 16.01.25 до 16.01.26 | [13 empty] | Соответствует | [13 empty] | 0,77000
п.39276 от 16.01.25 до 16.01.27 |  |  | 0,55800 | -0,46700 | 0,04600 | 0,79900 | 0,30200 | [9 empty] | 17,00000 | [10 empty] | 1,22000
п.39277 от 14.01.25 до 14.01.27 |  |  | 6,60900 | 2,74500 | -0,52300 |  | -5,99000 | [9 empty] | 17,00000 | [10 empty] | 1,17000
п.39278 от 14.01.25 до 14.01.26 | [13 empty] | Соответствует | [13 empty] | 1,33000
п.39279 от 15.01.25 до 15.01.26 | [13 empty] | Соответствует | [13 empty] | 1,35000
п.39280 от 16.01.25 до 16.07.25 |  | 19,00000 | [5 empty] | 4,00000 | [20 empty] | 19,90000
п.39282 от 15.01.25 до 15.07.25 | 37,90000 | 82,00000 | 0,39500 | 0,38000 | 0,10600 |  | 0,01600 | 29,00000 | 232,00000 | 6,00000 |  | 120,00000 | Без дефектов |  |  | 1,68486 | 29,00000 | 45,70125 | РРМ 310 | 39,38623 | 18,00000 | 47,31276 | 1,5 | 10,00000 | H | 7,00000 |  | 1,21000 | 64,10000
п.39283 от 14.01.25 до 14.01.27 | [13 empty] | Прозрачный
п.39284 от 14.01.25 до 14.01.27 | [13 empty] | Прозрачный
п.39285 от 16.01.25 до 16.07.25 |  | 65,00000 | [5 empty] | 12,00000 |  |  |  | 50,00000 | Без дефектов |  | 3,00000 | [5 empty] | 5,00000 | [6 empty] | 0,96000 | 34,30000
п.39288 от 16.01.25 до 16.07.25 | 4,06000 | 79,00000 | 0,04000 | -0,01900 | 0,00700 |  | 0,03500 | 28,00000 | 232,00000 | 6,00000 |  | 120,00000 | Без дефектов |  |  | 1,22574 |  | 49,17045 | РРМ 310 | 38,64109 | 19,00000 | 40,57315 | 1 | 10,00000 | H | 7,00000 |  | 1,05000 | 57,40000
п.39289 от 17.01.25 до 17.07.25 | 42,70000 | 100,00000 | 0,22206 | 0,13301 | -0,17552 |  | -0,02853 | 28,00000 | 232,00000 | 6,00000 |  | 120,00000 | Без дефектов |  |  | 1,81248 | 26,00000 | 51,61188 | РРМ 310 | 34,93111 | 18,00000 | 46,30893 | 1,5 | 10,00000 | H | 7,00000 |  | 1,31000 | 70,45000
п.39290 от 15.01.25 до 15.07.25 | 37,60000 | 84,00000 | 0,33400 | -0,29600 | 0,07800 |  | -0,13300 | 29,00000 | 232,00000 | 5,00000 |  | 100,00000 | Без дефектов |  |  | 1,94861 | 23,00000 | 41,82500 | РРМ 310 | 43,03646 | 18,00000 | 54,63386 | 1,5 | 10,00000 | H | 7,00000 |  | 1,30000 | 64,20000
п.39291 от 15.01.25 до 15.07.25 | 37,50000 | 82,00000 | 0,10100 | 0,02500 | -0,09000 |  | 0,03800 | 29,00000 | 232,00000 | 6,00000 | 1,00000 | 100,00000 | Без дефектов |  |  | 1,55993 | 28,00000 | 45,14119 | РРМ 310 | 39,87489 | 18,00000 | 45,41352 | 1,5 | 10,00000 | H | 7,00000 |  | 1,14975 | 61,82905
п.39292 от 20.01.25 до 20.07.25 | 41,00000 | 122,00000 | 0,47800 | 0,37500 | -0,14800 |  | 0,25800 | 32,00000 | 249,00000 | 24,00000 |  | 110,00000 | Без дефектов |  |  | 1,61029 |  | 52,03409 | PPU 331 | 46,12361 | 24,00000 | 58,11575 | 1.5 | 10,00000 | H |  |  | 1,26000 | 66,50000
п.39293 от 20.01.25 до 20.07.25 | 3,90000 | 98,00000 | 0,19500 | 0,10900 | 0,16200 |  | 0,01000 | 29,00000 | 232,00000 | 6,00000 |  | 120,00000 | Без дефектов |  |  | 1,33478 |  | 48,37500 | РРМ 310 | 41,34367 | 20,00000 | 45,47804 | 1 | 10,00000 | H | 7,00000 |  | 1,10000 | 58,70000
п.39294 от 16.01.25 до 16.07.25 | 84,30000 | 61,00000 | [5 empty] | 480,00000 |  |  |  | 20,00000 | Без дефектов |  |  |  | 8,00000 |  |  |  | 7,00000 |  | 1 |  |  |  |  | 1,40000 | 65,65000
п.39295 от 21.01.25 до 21.07.25 | 92,90000 | 145,00000 | [5 empty] | 10,00000 |  |  |  | 30,00000 | Без дефектов |  |  |  | 8,00000 |  |  |  | 6,00000 |  | 2 |  |  | 5,00000 |  | 1,21000 | 51,85000
п.39296 от 21.01.25 до 21.07.25 | 43,10000 | 109,00000 | 0,18200 | 0,18100 | -0,00100 |  | -0,01000 | 33,00000 | 249,00000 | 24,00000 |  | 110,00000 | Без дефектов |  |  | 1,59329 |  | 50,47045 | PPU 331 | 47,55258 | 24,00000 | 58,96519 | 1,5 | 10,00000 | H |  |  | 1,24000 | 64,85000
п.39297 от 17.01.25 до 17.07.25 | 38,70000 | 84,00000 | 0,35100 | 0,29800 | 0,18500 |  | 0,02700 | 28,00000 | 232,00000 | 6,00000 |  | 120,00000 | Без дефектов |  |  | 1,68486 | 25,00000 | 45,70125 | РРМ 310 | 39,38623 | 18,00000 | 47,31276 | 1,5 | 10,00000 | H | 7,00000 |  | 1,21000 | 64,10000
п.39298 от 20.01.25 до 20.07.25 | 86,04000 | 83,00000 | [5 empty] | 8,00000 |  |  |  | 20,00000 | Без дефектов |  | 3,00000 |  | 7,00000 |  |  |  | 14,20000 |  | 1,5 |  |  |  |  | 1,47000 | 72,00000
п.39299 от 23.01.25 до 23.07.25 | 9,42000 | 74,00000 | [5 empty] | 10,00000 |  | 8,00000 |  | 40,00000 | Без дефектов | [5 empty] | D'LAC WET 1020 HV | [8 empty] | 1,05000 | 44,90000
п.39300 от 21.01.25 до 21.07.25 | 96,80000 | 86,00000 | 0,50600 | 0,31800 | -0,31100 |  | -0,24100 | 60,00000 | 232,00000 | 7,00000 |  | 100,00000 | Без дефектов |  |  | 2,01372 | 17,00000 | 32,81250 | PPU 331 DA | 54,85714 | 18,00000 | 63,59124 | 0,5 | 10,00000 | H | 7,00000 |  | 1,25000 | 57,00000
п.39301 от 21.01.25 до 21.07.25 | 96,42000 | 78,00000 | [5 empty] | 12,00000 |  | 7,00000 |  | 40,00000 | Без дефектов |  | 3,00000 |  |  |  | D'LAC WEF 3020 |  | 3,20000 | [6 empty] | 1,05000 | 47,60000
п.39302 от 16.01.25 до 16.07.25 | 4,30000 | 114,50000 | 0,07000 | -0,04900 | -0,00700 |  | -0,04900 | 29,00000 | 232,00000 | 6,00000 |  | 110,00000 | Без дефектов |  |  | 1,32670 |  | 49,25000 | Полиэфирный 1311Т34 ALBA | 40,60914 | 20,00000 | 44,67005 | 1,5 | 10,00000 | F | 7,00000 |  | 1,10000 | 59,40000
п.39303 от 16.01.25 до 16.07.25 | 41,80000 | 117,00000 | 0,17402 | 0,14983 | 0,04570 |  | 0,07580 | 32,00000 | 249,00000 | 24,00000 |  | 110,00000 | Без дефектов |  | 2,00000 | 1,26926 |  | 48,81023 | PPU 331 | 49,23134 | 24,00000 | 52,61192 | 1,5 | 10,00000 | H |  |  | 1,07000 | 57,90000
п.39305 от 17.01.25 до 17.07.25 | 20,20000 | 67,00000 | [5 empty] | 27,00000 | 224,00000 | 5,00000 |  | 15,00000 | Без дефектов | Белый цвет жидкого продукта |  | 1,58894 | 9,00000 | 39,49545 |  | 12,61757 |  | 14,68523 | [5 empty] | 1,16000 | 54,10000
п.39306 от 16.01.25 до 16.07.25 |  | 75,00000 | [5 empty] | 27,00000 | 224,00000 | 5,00000 |  | 15,00000 | Без дефектов |  |  | 1,55300 | 14,00000 | 41,60455 |  | 12,01792 |  | 13,94078 | [5 empty] | 1,16000 | 55,70000
п.39307 от 17.01.25 до 17.07.25 |  | 62,00000 | 1,05721 | 1,03420 | -0,21696 |  | 0,03246 | 25,00000 | 232,00000 |  |  | 110,00000 | Без дефектов |  |  | 1,56347 | 25,00000 |  |  |  | 5,00000 | 13,78719 |  | 3,00000 |  |  |  | 1,17000 | 56,70000
п.39308 от 16.01.25 до 16.07.25 | 35,00000 | 108,00000 | [5 empty] | 29,00000 | 249,00000 | 24,00000 |  | 50,00000 | Без дефектов | Белый цвет жидкого продукта |  | 1,64813 |  | 39,05568 |  | 60,72106 |  | 72,51186 | [5 empty] | 1,18000 | 54,55000
п.39309 от 17.01.25 до 17.07.25 | 41,50000 | 118,00000 | 0,31800 | -0,28000 | 0,10500 |  | -0,10800 | 33,00000 | 249,00000 | 25,00000 |  | 110,00000 | Без дефектов |  |  | 1,42917 |  | 49,16477 | PPU 331 | 48,81544 | 24,00000 | 56,13776 | 1,5 | 10,00000 | H |  |  | 1,15000 | 61,10000
п.39310 от 17.01.25 до 17.07.25 | 40,00000 | 92,00000 | 0,08600 | -0,01800 | 0,04900 | 0,18100 | -0,06800 | 26,00000 | 224,00000 | 6,00000 |  | 120,00000 | Без дефектов |  |  | 1,84561 | 26,00000 | 50,66500 | РРМ 310 | 33,55374 | 17,00000 | 44,75793 | 1 | 16,00000 | F | 7,00000 |  | 1,32000 | 70,10000
п.39311 от 15.01.25 до 15.01.26 | [13 empty] | Соответствует | [13 empty] | 1,30000
п.39312 от 16.01.25 до 16.01.26 | [13 empty] | Соответствует | [13 empty] | 1,34000
п.39313 от 21.01.25 до 21.01.26 |  |  | 0,61000 | 0,13200 | -0,41400 | 0,36200 | -0,42800 | [6 empty] | соответсвует |  |  | 40,00000 | [8 empty] | 7,00000 |  | 1,74000 | 86,00000
п.39314 от 21.01.25 до 21.07.25 |  | 17,00000 | [5 empty] | 4,00000 | [20 empty] | 19,90000
п.39315 от 16.01.25 до 16.07.25 | 36,50000 | 88,00000 | 0,48000 | -0,46900 | -0,02400 |  | 0,09900 | 29,00000 | 232,00000 | 6,00000 |  | 100,00000 | Без дефектов |  |  | 1,53872 |  | 47,24375 | Полиэфирный 1311Т34 ALBA | 40,21696 | 19,00000 | 46,18583 | 1,5 | 10,00000 | F | 6,00000 |  | 1,15000 | 63,30000
п.39316 от 22.01.25 до 22.07.25 | 37,30000 | 90,00000 | 0,21300 | 0,09500 | -0,04000 |  | -0,18600 | 27,00000 | 232,00000 | 5,00000 |  | 110,00000 | Без дефектов |  |  | 1,53347 | 27,00000 |  | PPE 100 |  | 18,00000 | 43,12871 | 1,5 | 10,00000 | H | 6,00000 |  | 1,21000 | 64,00000
п.39317 от 16.01.25 до 16.07.25 | 38,00000 | 92,00000 | 0,14500 | -0,09800 | 0,10400 |  | -0,03000 | 30,00000 | 232,00000 | 5,00000 |  | 100,00000 | Без дефектов |  |  | 1,60845 | 25,00000 | 46,67875 | РРМ 310 | 38,62247 | 18,00000 | 45,34398 | 1,5 | 10,00000 | H | 7,00000 |  | 1,18000 | 63,85000
п.39318 от 20.01.25 до 20.07.25 | 18,08000 | 77,00000 | [5 empty] | 26,00000 | 224,00000 | 5,00000 |  | 15,00000 | Без дефектов | Белый цвет жидкого продукта |  | 1,57731 | 14,00000 | 40,15455 |  | 12,45189 |  | 14,44419 | [5 empty] | 1,16000 | 54,60000
п.39319 от 17.01.25 до 17.07.25 |  | 69,00000 | [5 empty] | 12,00000 |  |  |  | 30,00000 | Без дефектов | [7 empty] | 4,00000 | [6 empty] | 1,00000 | 33,60000
п.39320 от 22.01.25 до 22.07.25 | 99,92000 | 70,00000 | [5 empty] | 12,00000 |  | 7,80000 |  | 40,00000 | Без дефектов |  | 3,00000 |  |  |  | D'LAC WEF 3020 |  | 3,20000 | [6 empty] | 1,02000 | 43,70000
п.39321 от 21.01.25 до 21.07.25 | 39,70000 | 110,00000 | 0,31600 | 0,27400 | 0,00900 |  | -0,15700 | 29,00000 | 232,00000 | 6,00000 |  | 120,00000 | Без дефектов |  |  | 1,56236 | 27,00000 | 47,00250 | РРМ 310 | 38,23686 | 18,00000 | 44,32227 | 1,5 | 10,00000 | H | 7,00000 |  | 1,16000 | 63,45000
п.39322 от 20.01.25 до 20.07.25 | 35,80000 | 95,00000 | 0,54500 | -0,28500 | -0,10900 |  | -0,45200 | 28,00000 | 232,00000 | 6,00000 | 1,00000 | 110,00000 | Без дефектов |  |  | 2,15583 | 23,00000 | 49,08250 | РРМ 310 | 36,67295 | 18,00000 | 53,82101 | 1,5 | 10,00000 | H | 7,00000 |  | 1,46000 | 72,10000
п.39323 от 22.01.25 до 22.07.25 | 24,90000 | 126,00000 | 0,31700 | 0,16200 | 0,21800 |  | -0,16500 | 34,00000 | 249,00000 | 26,00000 |  | 110,00000 | Без дефектов |  |  | 1,54069 |  | 43,89318 | PPU 331 | 54,76114 | 24,00000 | 63,97349 | 1,5 | 10,00000 | H | 6,00000 |  | 1,17000 | 57,80000
п.39324 от 16.01.25 до 16.07.25 | 41,62000 | 135,50000 | 0,42693 | 0,42560 | 0,03368 |  | 0,00034 | 55,00000 | 232,00000 | 6,00000 | 1,00000 | 110,00000 | Без дефектов |  |  | 1,46845 |  | 45,61000 | РРМ 310 | 41,65753 | 19,00000 | 45,88905 | 1,5 | 10,00000 | F | 7,00000 |  | 1,11000 | 60,80000
п.39326 от 20.01.25 до 20.07.25 | 3,70000 | 98,00000 | 0,17200 | 0,12500 | -0,06100 |  | -0,10100 | 29,00000 | 232,00000 | 6,00000 |  | 120,00000 | Без дефектов |  |  | 1,27144 |  | 51,09318 | РРМ 310 | 39,47604 | 20,00000 | 42,27570 | 1 | 10,00000 | H | 7,00000 |  | 1,08000 | 60,15000
п.39327 от 20.01.25 до 20.01.27 |  |  | 1,45300 | 1,43300 | 0,02000 |  | -0,23800 | [9 empty] | 35,00000 | [10 empty] | 1,18000
п.39328 от 22.01.25 до 22.07.25 | 34,40000 | 98,00000 | 0,19800 | 0,11900 | 0,07400 |  | -0,13900 | 29,00000 | 232,00000 | 6,00000 | 1,00000 | 110,00000 | Без дефектов |  |  | 2,20950 | 20,00000 | 48,47750 | РРМ 310 | 40,43113 | 19,60000 | 60,02254 | 1,5 | 10,00000 | F | 7,00000 |  | 1,48000 | 72,15000
п.39329 от 20.01.25 до 20.07.25 | 39,40000 | 112,00000 | 0,33600 | -0,08600 | -0,11100 |  | -0,30500 | 29,00000 | 232,00000 | 6,00000 |  | 120,00000 | Без дефектов |  |  | 1,83301 | 26,00000 | 47,35188 | РРМ 310 | 38,01327 | 18,00000 | 48,98916 | 1,5 | 10,00000 | H | 7,00000 |  | 1,29000 | 67,35000
п.39330 от 24.01.25 до 24.07.25 | 37,00000 | 87,50000 | 0,58800 | 0,13000 | -0,57300 |  | -0,03000 | 30,00000 | 232,00000 | 7,00000 |  | 100,00000 | Без дефектов |  |  | 1,60961 | 26,00000 | 40,91875 | РРМ 310 | 43,98961 | 18,00000 | 49,19013 | 1,5 | 10,00000 | H | 7,00000 |  | 1,15000 | 58,90000
п.39332 от 21.01.25 до 21.07.25 | 37,50000 | 81,50000 | 0,39500 | 0,36800 | 0,14100 |  | 0,02300 | 29,00000 | 232,00000 | 6,00000 |  | 120,00000 | Без дефектов |  |  | 1,62847 | 24,00000 | 48,62500 | РРМ 310 | 37,53910 | 18,00000 | 44,58166 | 1,5 | 10,00000 | H | 7,00000 |  | 1,20000 | 65,75000
п.39333 от 20.01.25 до 20.07.25 | 41,30000 | 102,00000 | 0,19200 | -0,13600 | 0,05800 |  | -0,12300 | 29,00000 | 232,00000 | 5,00000 |  | 120,00000 | Без дефектов |  |  | 1,67437 | 26,00000 | 49,95438 | РРМ 310 | 36,20001 | 18,00000 | 44,68298 | 1,5 | 10,00000 | H | 7,00000 |  | 1,23000 | 67,45000
п.39334 от 22.01.25 до 22.07.25 | 86,10000 | 51,00000 | [5 empty] | 480,00000 |  |  |  | 20,00000 | Без дефектов |  |  |  | 9,00000 |  |  |  | 7,00000 |  | 1,5 |  |  |  |  | 1,39000 | 66,00000
п.39335 от 17.01.25 до 17.07.25 | 39,70000 | 95,00000 | 0,35675 | 0,31048 | 0,14674 |  | -0,09664 | 29,00000 | 232,00000 | 6,00000 |  | 110,00000 | Без дефектов |  |  | 1,66452 | 28,00000 | 49,06500 | РРМ 310 | 40,88934 | 20,00000 | 49,98561 | 1,5 | 10,00000 | H | 6,00000 |  | 1,22000 | 66,60000
п.39336 от 22.01.25 до 22.07.25 | 84,70000 | 125,00000 | [5 empty] | 12,00000 |  |  |  | 10,00000 | Без дефектов | [7 empty] | 6,00000 | [6 empty] | 0,99000 | 38,20000
п.39337 от 17.01.25 до 17.07.25 |  | 70,00000 | [5 empty] | 12,00000 |  |  |  | 30,00000 | Без дефектов | [7 empty] | 5,20000 | [6 empty] | 0,97000 | 34,80000
п.39338 от 16.01.25 до 16.01.26 | [13 empty] | Соответствует | [13 empty] | 1,32000
п.39339 от 17.01.25 до 17.01.26 | [13 empty] | Соответствует | [13 empty] | 1,25000
п.39340 от 17.01.25 до 17.07.25 | 39,00000 | 87,00000 | 0,19800 | -0,19700 | 0,00800 |  | -0,02000 | 30,00000 | 232,00000 | 6,00000 |  | 100,00000 | Без дефектов |  |  | 1,82501 | 28,00000 | 50,71125 | РРМ 310 | 35,26732 | 18,00000 | 46,99590 | 1,5 | 10,00000 | H | 7,00000 |  | 1,31000 | 69,90000
п.39341 от 17.01.25 до 17.01.26 | [16 empty] | 45,00000 | [10 empty] | 1,27100
п.39342 от 17.01.25 до 17.07.25 | 35,70000 | 79,00000 | 0,30900 | 0,00300 | 0,20000 |  | 0,23600 | 25,00000 | 232,00000 | 6,00000 |  | 110,00000 | Без дефектов |  |  | 1,46451 | 26,00000 | 51,32500 | PPE 100 | 33,12226 | 17,00000 | 39,08427 | 1,5 | 10,00000 | H | 6,00000 |  | 1,18000 | 63,70000
п.39343 от 15.01.25 до 15.07.25 | [13 empty] | Прозрачная, без посторонних включений | [13 empty] | 0,90000
п.39344 от 20.01.25 до 20.07.25 | 40,80000 | 109,00000 | 0,23200 | 0,18000 | 0,09900 |  | 0,10800 | 34,00000 | 249,00000 | 24,00000 |  | 110,00000 | Без дефектов |  |  | 1,48588 |  | 49,51477 | PPU 331 | 50,48999 | 25,00000 | 59,57818 | 1,5 | 10,00000 | H |  |  | 1,18000 | 62,35000
п.39345 от 23.01.25 до 23.07.25 | 4,10000 | 87,00000 | 0,30000 | 0,23000 | -0,13100 |  | 0,14000 | 29,00000 | 232,00000 | 6,00000 |  | 120,00000 | Соответствует |  |  | 1,28658 |  | 49,19091 | РРМ 310 | 38,62502 | 19,00000 | 41,71502 | 1,5 | 10,00000 | H | 7,00000 |  | 1,08000 | 58,60000
п.39347 от 17.01.25 до 17.07.25 | 34,90000 | 93,00000 | 0,49400 | -0,24900 | -0,42400 |  | -0,04400 | 28,00000 | 232,00000 | 5,00000 |  | 110,00000 | Без дефектов |  |  | 1,80663 | 20,00000 | 40,49875 | РРМ 310 | 46,91503 | 19,00000 | 55,99683 | 1,5 | 10,00000 | H | 7,00000 |  | 1,23000 | 61,30000
п.39348 от 17.01.25 до 17.07.25 | 36,20000 | 86,00000 | 0,16900 | -0,09000 | -0,11900 |  | -0,07900 | 29,00000 | 232,00000 | 6,00000 | 1,00000 | 100,00000 | Без дефектов |  |  | 1,66503 | 24,00000 | 45,55000 | РРМ 310 | 39,51701 | 18,00000 | 47,04950 | 1,5 | 10,00000 | H | 6,00000 |  | 1,20000 | 63,70000
п.39349 от 21.01.25 до 21.07.25 | 3,90000 | 94,00000 | 0,24500 | 0,15800 | -0,15800 |  | 0,10000 | 29,00000 | 232,00000 | 6,00000 |  | 120,00000 | Без дефектов |  |  | 1,27960 |  | 50,05000 | РРМ 310 | 39,86229 | 20,00000 | 43,15684 | 1 | 10,00000 | H | 7,00000 |  | 1,08000 | 59,30000
п.39350 от 23.01.25 до 23.07.25 | 4,70000 | 90,00000 | 0,24700 | 0,16700 | -0,00200 |  | -0,18100 | 29,00000 | 232,00000 | 6,00000 |  | 120,00000 | Без дефектов |  |  | 1,29930 |  | 50,08295 | РРМ 310 | 39,98319 | 20,00000 | 43,52778 | 1,5 | 10,00000 | H | 7,00000 |  | 1,09000 | 59,70000
п.39351 от 20.01.25 до 20.07.25 |  | 71,00000 | [5 empty] | 23,00000 | 224,00000 | 5,00000 |  | 15,00000 | Без дефектов |  |  | 1,56494 | 15,00000 | 40,87955 |  | 12,23105 |  | 14,18802 | [5 empty] | 1,16000 | 55,15000
п.39352 от 20.01.25 до 20.07.25 | 25,00000 | 65,50000 | [5 empty] | 26,00000 | 224,00000 | 5,00000 |  | 15,00000 | Без дефектов | Белый цвет жидкого продукта |  | 1,59491 | 9,00000 | 39,16591 |  | 12,70208 |  | 14,80880 | [5 empty] | 1,16000 | 53,85000
п.39353 от 21.01.25 до 21.07.25 | 39,30000 | 112,00000 | 0,43801 | 0,41491 | -0,01984 |  | -0,13897 | 29,00000 | 232,00000 | 6,00000 |  | 120,00000 | Без дефектов |  |  | 1,61622 | 26,00000 | 44,13250 | РРМ 310 | 40,78627 | 18,00000 | 47,07449 | 1,5 | 10,00000 | H | 7,00000 |  | 1,17000 | 61,80000
п.39354 от 27.01.25 до 27.07.25 | 37,80000 | 86,00000 | 0,10200 | -0,05700 | 0,04700 |  | 0,07000 | 29,00000 | 232,00000 | 5,00000 |  | 120,00000 | Без дефектов |  |  | 1,60186 | 28,00000 | 43,45000 | РРМ 310 | 41,70528 | 18,00000 | 47,26810 | 1,5 | 10,00000 | H | 7,00000 |  | 1,16000 | 61,00000
п.39355 от 21.01.25 до 21.07.25 | 38,20000 | 91,00000 | 0,31336 | -0,30258 | 0,03363 | 0,28500 | -0,07423 | 26,00000 | 224,00000 | 6,00000 |  | 120,00000 | Без дефектов |  |  | 1,85526 | 26,00000 | 50,00500 | РРМ 310 | 34,39656 | 17,20000 | 45,78258 | 1 | 16,00000 | F | 7,00000 |  | 1,32000 | 69,70000
п.39356 от 24.01.25 до 24.07.25 | 2,00000 | 104,00000 | 0,35500 | -0,06900 | 0,16000 |  | -0,31000 | 29,00000 | 232,00000 | 6,00000 |  | 120,00000 | Без дефектов |  |  | 1,38535 |  | 49,47102 | РРМ 310 | 40,58573 | 20,00000 | 45,68331 | 1,5 | 10,00000 | H | 7,00000 |  | 1,13000 | 60,65000
п.39357 от 22.01.25 до 22.07.25 | 38,70000 | 87,00000 | 0,41900 | 0,41200 | 0,07600 |  | -0,00300 | 29,00000 | 232,00000 | 5,00000 |  | 120,00000 | Без дефектов |  |  | 1,68486 | 30,00000 | 45,70125 | РРМ 310 | 39,51701 | 18,00000 | 47,31276 | 1,5 | 10,00000 | H | 7,00000 |  | 1,21000 | 64,10000
п.39358 от 23.01.25 до 23.07.25 | 36,50000 | 91,00000 | 0,47500 | 0,19700 | -0,42100 |  | -0,10000 | 28,00000 | 232,00000 | 6,00000 |  | 110,00000 | Без дефектов |  |  | 1,50294 | 24,00000 |  | PPE 100 |  | 19,00000 | 43,39783 | 1,5 | 10,00000 | H | 6,00000 |  | 1,21000 | 65,80000
п.39359 от 17.01.25 до 17.01.26 | [13 empty] | Соответствует | [13 empty] | 1,32000
п.39360 от 20.01.25 до 20.01.26 | [13 empty] | Соответствует | [13 empty] | 1,29000
п.39361 от 17.01.25 до 17.01.26 | [27 empty] | 1,00000
п.39363 от 21.01.25 до 21.01.27 |  |  | 0,56600 | 0,56400 | -0,02700 | 0,85200 | 0,05100 | [9 empty] | 30,00000 | [10 empty] | 1,22000
п.39364 от 20.01.25 до 20.07.25 | 10,10000 | 91,00000 | 0,30300 | -0,11600 | 0,16300 |  | 0,22700 | 29,00000 | 232,00000 | 6,00000 |  | 100,00000 | Без дефектов |  |  | 1,70642 |  | 40,79750 | Полиэфирный 1311Т34 ALBA | 43,96007 | 18,00000 | 51,02259 | 2 | 10,00000 | F |  |  | 1,19000 | 60,20000
п.39365 от 21.01.25 до 21.07.25 | 37,50000 | 90,00000 | 0,05500 | 0,05400 | -0,01000 |  | -0,00800 | 28,00000 | 232,00000 | 6,00000 |  | 110,00000 | Без дефектов |  |  | 1,61773 | 20,00000 | 42,14500 | РРМ 310 | 42,70969 | 18,00000 | 48,45105 | 1,5 | 10,00000 | H | 7,00000 |  | 1,16000 | 60,10000
п.39366 от 21.01.25 до 21.07.25 | 38,00000 | 89,00000 | 0,29900 | -0,00100 | -0,21200 |  | -0,21100 | 27,00000 | 232,00000 | 6,00000 |  | 110,00000 | Без дефектов |  |  | 1,47089 | 19,00000 | 49,07841 | PPE 100 | 36,67600 | 18,00000 | 42,91093 | 1,5 | 10,00000 | H | 6,00000 |  | 1,17000 | 61,70000
п.39367 от 23.01.25 до 23.07.25 | 88,90000 | 117,00000 | [5 empty] | 12,00000 |  |  |  | 10,00000 | Без дефектов |  |  |  | 7,00000 |  |  |  | 9,00000 |  | 1,5 |  |  |  |  | 1,40000 | 62,95000
п.39368 от 21.01.25 до 21.07.25 | 34,60000 | 93,00000 | 0,20751 | 0,04143 | 0,01203 |  | 0,20297 | 28,00000 | 232,00000 | 6,00000 |  | 110,00000 | Без дефектов |  |  | 1,69445 | 21,00000 | 43,30000 | РРМ 310 | 41,57044 | 18,00000 | 49,03565 | 1,5 | 10,00000 | H | 7,00000 |  | 1,20000 | 62,20000
п.39369 от 21.01.25 до 21.07.25 | 38,80000 | 92,00000 | 0,14800 | 0,03100 | -0,14000 |  | 0,03500 | 47,00000 | 232,00000 | 7,00000 |  | 100,00000 | Без дефектов |  |  | 1,50532 | 20,00000 | 41,79438 | РРМ 310 | 45,84112 | 19,00000 | 49,26964 | 1,5 | 4,00000 | F | 4,00000 |  | 1,11000 | 58,05000
п.39370 от 21.01.25 до 21.07.25 |  | 59,00000 | [5 empty] | 12,00000 |  |  |  | 30,00000 | Без дефектов | [7 empty] | 5,00000 | [6 empty] | 0,98000 | 34,20000
п.39371 от 23.01.25 до 23.07.25 | 96,50000 | 77,00000 | [5 empty] | 12,00000 |  | 7,00000 |  | 40,00000 | Без дефектов | [5 empty] | D'LAC WEF 3020 |  | 3,00000 | [6 empty] | 1,05000 | 47,50000
п.39373 от 24.01.25 до 24.07.25 | 38,80000 | 85,00000 | 0,47000 | 0,42900 | 0,19100 | 0,49700 | -0,01400 | 27,00000 | 224,00000 | 6,00000 |  | 120,00000 | Без дефектов |  |  | 1,66315 | 25,00000 | 45,70000 | РРМ 310 | 39,51701 | 18,00000 | 46,92280 | 1,5 | 16,00000 | F | 7,00000 |  | 1,20000 | 63,80000
п.39374 от 22.01.25 до 22.07.25 |  | 19,00000 | [5 empty] | 4,00000 | [20 empty] | 19,00000
п.39375 от 21.01.25 до 21.07.25 |  | 69,50000 | [5 empty] | 29,00000 | 232,00000 | 6,00000 |  | 30,00000 | Без дефектов |  |  | 1,51029 | 9,00000 | 41,25114 |  | 14,52225 |  | 16,58136 | [5 empty] | 1,14000 | 54,65000
п.39376 от 21.01.25 до 21.07.25 | 36,30000 | 91,00000 | 0,26500 | 0,21300 | -0,15300 |  | 0,03500 | 29,00000 | 232,00000 | 6,00000 | 1,00000 | 110,00000 | Без дефектов |  |  | 1,51040 | 20,00000 | 41,30875 | РРМ 310 | 44,01785 | 18,00000 | 47,11828 | 1,5 | 10,00000 | F | 7,00000 |  | 1,11000 | 57,70000
п.39377 от 21.01.25 до 21.07.25 | 4,50000 | 107,50000 | 0,31000 | -0,29300 | 0,04000 |  | -0,09200 | 29,00000 | 232,00000 | 6,00000 |  | 110,00000 | Без дефектов |  |  | 1,38404 |  | 49,59943 | Полиэфирный 1311Т34 ALBA | 40,37530 | 20,00000 | 45,56504 | 1,5 | 10,00000 | F | 7,00000 |  | 1,13000 | 60,75000
п.39378 от 22.01.25 до 22.01.27 |  |  | 8,47500 | 2,01100 | 1,17800 | 2,45600 | -8,14800 | [9 empty] | 25,00000 | [10 empty] | 1,18000
п.39379 от 24.01.25 до 24.07.25 |  | 76,00000 | [5 empty] | 14,00000 | 232,00000 |  |  |  |  | Без дефектов |  |  | 10,00000 |  |  |  | 14,00000 | 68,14431 | [5 empty] | 1,11000 | 38,80000
п.39380 от 20.01.25 до 20.01.26 | [13 empty] | Соответствует | [13 empty] | 1,28000
п.39381 от 23.01.25 до 23.07.25 | 38,40000 | 75,00000 | 0,01300 | -0,00200 | -0,01000 |  | 0,00800 | 29,00000 | 232,00000 | 6,00000 |  | 100,00000 | Без дефектов |  |  | 2,08753 |  | 51,60625 | Полиэфирный 1311Т34 ALBA | 34,87950 | 18,00000 | 51,26266 | 1,5 | 10,00000 | F | 6,00000 |  | 1,45000 | 73,30000
п.39382 от 22.01.25 до 22.07.25 | 39,00000 | 103,00000 | 0,35200 | 0,09000 | -0,23000 |  | -0,25100 | 25,00000 | 232,00000 | 6,00000 |  | 110,00000 | Без дефектов |  |  | 1,53304 | 26,00000 |  | PPE 100 |  | 14,20000 | 32,58858 | 1,5 | 10,00000 | F |  |  | 1,23000 | 66,80000
п.39383 от 22.01.25 до 22.07.25 | 3,90000 | 95,00000 | 0,35000 | -0,27800 | -0,09400 |  | 0,19100 | 29,00000 | 232,00000 | 6,00000 |  | 120,00000 | Без дефектов |  |  | 1,28256 |  | 49,68182 | РРМ 310 | 39,96004 | 20,00000 | 43,47667 | 1 | 10,00000 | H | 7,00000 |  | 1,08000 | 59,00000
п.39384 от 17.01.25 до 17.01.27 | [27 empty] | 0,84600
п.39385 от 22.01.25 до 22.07.25 | 34,30000 | 97,00000 | 0,10000 | -0,09400 | -0,02300 |  | -0,02600 | 29,00000 | 232,00000 | 6,00000 | 1,00000 | 110,00000 | Без дефектов |  |  | 1,66653 | 20,00000 | 43,69813 | РРМ 310 | 41,40311 | 18,00000 | 48,26649 | 1,5 | 10,00000 | F | 7,00000 |  | 1,19000 | 62,15000
п.39387 от 24.01.25 до 24.07.25 |  | 64,00000 | [5 empty] | 11,00000 | 232,00000 |  |  |  |  | Без дефектов |  |  | 9,00000 |  |  |  | 14,00000 | 63,56583 | [5 empty] | 1,08000 | 37,90000
п.39388 от 27.01.25 до 27.07.25 | 37,56000 | 98,00000 | 0,29200 | 0,25700 | 0,02200 |  | 0,13600 | 29,00000 | 232,00000 | 6,00000 |  | 120,00000 | Без дефектов |  |  | 1,51428 | 27,00000 | 43,16000 | РРМ 310 | 41,77303 | 18,00000 | 45,88713 | 1,5 | 10,00000 | H | 7,00000 |  | 1,12000 | 59,40000
п.39389 от 21.01.25 до 21.07.25 | 101,00000 | 81,00000 | [5 empty] | 12,00000 |  | 7,00000 |  | 40,00000 | Без дефектов | [5 empty] | D'LAC WEF 3020 |  | 4,00000 | [6 empty] | 1,03000 | 43,90000
п.39390 от 21.01.25 до 21.07.25 | 11,20000 | 93,00000 | 0,14100 | -0,08100 | -0,05100 |  | -0,10400 | 29,00000 | 232,00000 | 6,00000 |  | 100,00000 | Без дефектов |  |  | 2,05199 |  | 39,11500 | Полиэфирный 1311Т34 ALBA | 46,01815 | 18,00000 | 58,53527 | 2 | 10,00000 | F |  |  | 1,32000 | 63,10000
п.39391 от 22.01.25 до 22.07.25 | 37,50000 | 93,00000 | 0,31100 | -0,21100 | -0,22800 |  | -0,01600 | 28,00000 | 232,00000 | 6,00000 | 1,00000 | 100,00000 | Без дефектов |  |  | 1,60340 | 26,00000 | 45,75800 | РРМ 310 | 41,52279 | 19,00000 | 48,35660 | 1,5 | 10,00000 | H | 7,00000 |  | 1,17280 | 63,00000
п.39392 от 24.01.25 до 24.07.25 | 39,60000 | 93,00000 | 0,05200 | 0,01200 | -0,00900 |  | -0,04900 | 30,00000 | 232,00000 | 6,00000 |  | 100,00000 | Без дефектов |  |  | 1,99586 | 27,00000 | 47,68313 | РРМ 310 | 37,74920 | 18,00000 | 51,72847 | 1,5 | 10,00000 | H | 7,00000 |  | 1,37000 | 69,45000
п.39393 от 22.01.25 до 22.07.25 |  | 75,00000 | [5 empty] | 26,00000 | 224,00000 | 5,00000 |  | 15,00000 | Без дефектов |  |  | 1,58558 | 14,00000 | 41,10114 |  | 12,18482 |  | 14,23318 | [5 empty] | 1,17000 | 55,70000
п.39394 от 22.01.25 до 22.07.25 |  | 71,00000 | [5 empty] | 29,00000 | 232,00000 | 6,00000 |  | 30,00000 | Без дефектов |  |  | 1,49481 | 10,00000 | 39,03636 |  | 15,37029 |  | 17,21472 | [5 empty] | 1,12000 | 52,10000
п.39395 от 22.01.25 до 22.07.25 | 32,10000 | 65,00000 | [5 empty] | 27,00000 | 224,00000 | 6,00000 |  | 100,00000 | Без дефектов |  | 1,00000 | 1,48556 | 25,00000 | 42,93523 | РРМ 310 | 13,97454 | 6,00000 | 15,93097 | 3 | 5,00000 | H |  |  | 1,14000 | 55,95000
п.39396 от 21.01.25 до 21.01.26 | [13 empty] | Соответствует | [13 empty] | 1,31000
п.39397 от 21.01.25 до 21.01.26 | [13 empty] | Соответствует | [13 empty] | 1,28000
п.39398 от 21.01.25 до 21.07.25 |  | 80,00000 | [5 empty] | 29,00000 | 232,00000 | 5,00000 |  | 15,00000 | Без дефектов |  |  | 1,55730 |  | 41,34091 |  | 12,09456 |  | 14,02969 | [5 empty] | 1,16000 | 55,50000
п.39399 от 24.01.25 до 24.07.25 |  | 68,00000 | [5 empty] | 25,00000 | 224,00000 | 5,00000 |  | 15,00000 | Без дефектов |  |  | 1,51238 | 14,00000 | 42,69602 |  | 11,72864 |  | 13,46730 | [5 empty] | 1,15000 | 56,15000
п.39400 от 23.01.25 до 23.07.25 | 39,90000 | 87,00000 | 0,27500 | -0,08500 | -0,19500 | 0,22400 | -0,17400 | 27,00000 | 224,00000 | 7,00000 |  | 120,00000 | Без дефектов |  |  | 1,56967 | 26,00000 | 42,28750 | РРМ 310 |  | 18,00000 | 47,48592 | 1 | 16,00000 | F | 7,00000 |  | 1,14000 | 59,50000
п.39401 от 24.01.25 до 24.07.25 | 38,50000 | 90,00000 | 0,18600 | 0,02700 | 0,07400 |  | 0,14300 | 26,00000 | 232,00000 | 6,00000 |  | 110,00000 | Без дефектов |  |  | 1,55459 | 28,66667 |  | PPE 100 |  | 18,20000 | 45,01750 | 1,5 | 10,00000 | H | 6,00000 |  | 1,21000 | 62,85000
п.39402 от 22.01.25 до 22.07.25 | 92,70000 | 87,00000 | 0,30500 | -0,08800 | -0,09600 |  | -0,27500 | 26,00000 | 224,00000 | 6,00000 |  | 120,00000 | Без дефектов |  |  | 1,86129 | 17,00000 | 59,08188 | РРМ 310 | 33,85133 | 20,00000 | 48,69295 | 1 | 16,00000 | F | 7,00000 |  | 1,39000 | 76,45000
п.39403 от 23.01.25 до 23.07.25 | 38,70000 | 83,00000 | 0,27000 | 0,15100 | -0,09000 |  | 0,20400 | 28,00000 | 232,00000 | 6,00000 |  | 100,00000 | Без дефектов |  |  | 1,60359 |  | 43,30500 | Полиэфирный 1311Т34 ALBA | 41,56564 | 18,00000 | 47,39668 | 1,5 | 10,00000 | F | 6,00000 |  | 1,16000 | 60,90000
п.39404 от 23.01.25 до 23.07.25 | 13,10000 | 98,00000 | 0,27400 | -0,25100 | 0,00200 |  | -0,11000 | 25,00000 | 224,00000 | 6,00000 |  | 120,00000 | Без дефектов |  |  | 1,59675 | 29,00000 | 43,88500 | РРМ 310 | 40,56056 | 17,80000 | 46,36556 | 1 | 16,00000 | F | 7,00000 |  | 1,16000 | 61,30000
п.39405 от 23.01.25 до 23.07.25 | 5,00000 | 93,00000 | [5 empty] | 12,00000 | 232,00000 |  |  | 110,00000 |  | Без дефектов | 2,00000 | 1,20300 |  | 49,53636 |  |  | 15,00000 | 31,49202 | 2 |  | F |  |  | 1,04000 | 57,30000
п.39406 от 23.01.25 до 23.07.25 | 3,80000 | 87,00000 | 0,17500 | 0,00700 | -0,11700 |  | -0,13000 | 29,00000 | 232,00000 | 6,00000 |  | 120,00000 | Без дефектов |  |  | 1,28965 |  | 48,82273 | РРМ 310 | 41,01608 | 20,00000 | 44,24169 | 1,5 | 10,00000 | H | 7,00000 |  | 1,08000 | 58,30000
п.39407 от 28.01.25 до 28.07.25 | 38,60000 | 97,00000 | 0,24900 | -0,04100 | -0,13100 |  | -0,20800 | 29,00000 | 232,00000 | 6,00000 |  | 120,00000 | Без дефектов |  |  | 1,89541 | 23,00000 | 48,71188 | РРМ 310 | 36,39304 | 18,00000 | 49,33823 | 1,5 | 10,00000 | H | 7,00000 |  | 1,33000 | 69,15000
п.39408 от 23.01.25 до 23.07.25 | 37,46000 | 87,00000 | 0,28700 | 0,19700 | -0,01800 | 0,35600 | 0,20900 | 27,00000 | 224,00000 | 5,00000 |  | 120,00000 | Без дефектов |  |  | 1,84391 | 29,00000 | 49,40125 | РРМ 310 | 34,41208 | 17,00000 | 45,36386 | 1 | 16,00000 | F | 7,00000 |  | 1,31000 | 69,10000
п.39409 от 23.01.25 до 23.07.25 | 3,60000 | 98,00000 | 0,16200 | -0,12000 | 0,05800 |  | -0,09200 | 29,00000 | 232,00000 | 6,00000 |  | 120,00000 | Без дефектов |  |  | 1,27144 |  | 51,09318 | РРМ 310 | 39,14417 | 20,00000 | 42,27570 | 1 | 10,00000 | H | 7,00000 |  | 1,08000 | 60,15000
п.39410 от 23.01.25 до 23.07.25 | 3,70000 | 92,00000 | 0,15500 | 0,11400 | -0,08600 |  | -0,06200 | 29,00000 | 232,00000 | 6,00000 |  | 120,00000 | Без дефектов |  |  | 1,28406 |  | 49,49773 | РРМ 310 | 38,38560 | 19,00000 | 41,45645 | 1 | 10,00000 | H | 7,00000 |  | 1,08000 | 58,85000
п.39411 от 24.01.25 до 24.07.25 | 38,50000 | 110,00000 | 0,36500 | 0,33600 | 0,03900 |  | -0,13500 | 29,00000 | 232,00000 | 6,00000 |  | 120,00000 | Без дефектов |  |  | 1,60673 | 28,00000 | 44,93688 | РРМ 310 | 40,12148 | 18,00000 | 46,38524 | 1,5 | 10,00000 | H | 7,00000 |  | 1,17000 | 62,35000
п.39412 от 29.01.25 до 29.07.25 | 33,20000 | 92,00000 | 0,24400 | -0,00100 | -0,18200 |  | -0,16100 | 25,00000 | 232,00000 | 6,00000 |  | 110,00000 | Без дефектов |  |  | 1,50773 | 24,00000 |  | PPE 100 |  | 19,00000 | 44,72581 | 1,5 | 10,00000 | H | 6,00000 |  | 1,20000 | 64,05000
п.39413 от 23.01.25 до 23.07.25 | 38,50000 | 100,00000 | 0,22000 | 0,20500 | -0,00300 |  | 0,08000 | 29,00000 | 232,00000 | 6,00000 |  | 120,00000 | Без дефектов |  |  | 1,39787 | 27,33333 | 49,11063 | РРМ 310 | 36,80511 | 18,00000 | 40,16232 | 1,5 | 10,00000 | H | 7,00000 |  | 1,09000 | 62,65000
п.39414 от 22.01.25 до 22.07.25 | 37,40000 | 98,00000 | 0,10438 | -0,06888 | -0,00665 |  | -0,07814 | 30,00000 | 232,00000 | 6,80000 |  | 100,00000 | Без дефектов |  |  | 1,70756 | 27,00000 | 47,26375 | РРМ 310 | 42,17852 | 20,00000 | 51,98053 | 1,5 | 10,00000 | H | 7,00000 |  | 1,23000 | 65,70000
п.39416 от 21.01.25 до 21.07.25 | [13 empty] | Соответствует
п.39418 от 23.01.25 до 23.07.25 | 37,00000 | 97,00000 | 0,59200 | 0,24900 | 0,34200 |  | 0,41400 | 29,00000 | 232,00000 | 6,00000 |  | 100,00000 | Без дефектов |  |  | 1,58840 |  | 44,61000 | Полиэфирный 1311Т34 ALBA | 40,34970 | 18,00000 | 46,26405 | 1,5 | 10,00000 | F | 6,00000 |  | 1,16000 | 61,80000
п.39419 от 21.01.25 до 21.01.27 | [13 empty] | Прозрачный
п.39420 от 27.01.25 до 27.07.25 | 81,52000 | 119,00000 | [5 empty] | 12,00000 |  |  |  | 10,00000 | Без дефектов | [7 empty] | 5,00000 | [6 empty] | 0,99000 | 38,20000
п.39421 от 27.01.25 до 27.07.25 | 26,10000 | 124,00000 | 0,52200 | 0,03300 | -0,43100 |  | 0,29200 | 34,00000 | 249,00000 | 26,00000 |  | 110,00000 | Без дефектов |  |  | 1,42401 |  | 47,79318 | PPU 331 | 52,45088 | 25,00000 | 59,63194 | 1,5 | 10,00000 | H | 6,00000 |  | 1,14000 | 59,70000
п.39422 от 23.01.25 до 23.07.25 | 35,00000 | 68,00000 | [5 empty] | 29,00000 | 232,00000 | 5,00000 |  | 50,00000 | Без дефектов |  |  | 1,64945 | 26,00000 | 38,98864 | РРМ 310 | 15,38910 | 6,00000 | 18,15914 | 3 | 3,00000 | H |  |  | 1,18000 | 54,50000
п.39423 от 28.01.25 до 28.07.25 | 39,50000 | 108,00000 | 0,19800 | -0,05300 | 0,03900 |  | 0,18700 | 28,00000 | 232,00000 | 6,00000 |  | 120,00000 | Без дефектов |  |  | 1,63074 | 27,00000 | 46,59875 | РРМ 310 | 38,62765 | 18,00000 | 45,79288 | 1.5 | 10,00000 | H | 7,00000 |  | 1,19000 | 64,10000
п.39424 от 24.01.25 до 24.07.25 | 4,00000 | 92,00000 | 0,32900 | -0,31700 | -0,00400 |  | 0,08700 | 29,00000 | 232,00000 | 6,00000 |  | 120,00000 | Без дефектов |  |  | 1,30297 |  | 49,64943 | РРМ 310 | 40,28244 | 20,00000 | 43,90785 | 1 | 10,00000 | H | 7,00000 |  | 1,09000 | 59,35000
п.39425 от 22.01.25 до 22.01.26 | [13 empty] | Соответствует | [13 empty] | 1,32000
п.39427 от 24.01.25 до 24.07.25 |  | 84,00000 | [6 empty] | 224,00000 | 5,00000 | [5 empty] | 2,40136 | 12,50000 |  | PPE 100 |  | 15,00000 | 94,54186 | [5 empty] | 1,16000 | 38,10000
п.39428 от 22.01.25 до 22.01.26 | [13 empty] | Соответствует | [13 empty] | 1,33000
п.39429 от 23.01.25 до 23.01.26 | [13 empty] | Соответствует | [13 empty] | 1,33000
п.39430 от 27.01.25 до 27.07.25 | 38,80000 | 89,00000 | 0,26300 | 0,04800 | 0,22500 |  | 0,12700 | 29,00000 | 232,00000 | 6,09000 |  | 120,00000 | Без дефектов |  |  | 1,62331 | 26,00000 | 43,54750 | РРМ 310 | 42,11493 | 18,34000 | 48,48768 | 1,5 | 10,00000 | H | 7,00000 |  | 1,17000 | 61,40000
п.39431 от 28.01.25 до 28.07.25 | 36,20000 | 93,00000 | 0,13100 | -0,10200 | 0,03000 |  | -0,07700 | 28,00000 | 232,00000 | 6,10000 |  | 120,00000 | Без дефектов |  |  | 1,65782 | 25,00000 | 42,62250 | РРМ 310 | 41,22236 | 17,57000 | 47,67247 | 1,5 | 10,00000 | H | 7,00000 |  | 1,18000 | 61,10000
п.39432 от 27.01.25 до 27.07.25 | 74,00000 | 89,00000 | 0,27700 | -0,00600 | -0,26700 |  | 0,07100 | 15,00000 | 232,00000 |  |  | 50,00000 | Без дефектов |  |  | 1,61671 | 20,00000 | 44,79375 |  | 31,25436 | 14,00000 | 37,81778 | 2 |  | H |  |  | 1,21000 | 59,85000
п.39433 от 24.01.25 до 24.07.25 | 40,60000 | 113,00000 | 0,35400 | 0,32900 | 0,04700 |  | -0,12000 | 28,00000 | 232,00000 | 5,00000 |  | 120,00000 | Без дефектов |  |  | 1,57867 | 25,00000 | 45,48000 | РРМ 310 | 39,57784 | 18,00000 | 45,53857 | 1,5 | 10,00000 | H | 7,00000 |  | 1,16000 | 62,40000
п.39434 от 24.01.25 до 24.07.25 | 36,00000 | 91,00000 | 0,36300 | -0,27000 | 0,10700 |  | 0,21700 | 29,00000 | 232,00000 | 6,00000 |  | 110,00000 | Без дефектов |  |  | 1,63901 | 27,33333 | 44,09750 | РРМ 310 | 40,81864 | 18,00000 | 47,50756 | 1,5 | 10,00000 | H | 7,00000 |  | 1,18000 | 62,10000
п.39435 от 24.01.25 до 24.07.25 | 33,40000 | 106,00000 | 0,42400 | -0,24700 | 0,34400 |  | 0,01500 | 28,00000 | 232,00000 | 6,00000 | 1,00000 | 110,00000 | Без дефектов |  |  | 1,69946 | 27,00000 | 46,24375 | РРМ 310 | 38,86010 | 18,00000 | 47,24365 | 1,5 | 10,00000 | F | 7,00000 |  | 1,22000 | 64,75000
п.39436 от 30.01.25 до 30.07.25 | 23,20000 | 96,00000 | 0,20000 | 0,10000 | 0,06000 |  | -0,07000 | 33,00000 | 249,00000 | 15,00000 |  | 110,00000 | [6 empty] | PPU 331 |  | 18,00000 |  | 0 | 12,00000 | H | 7,00000 |  | 1,14000 | 61,15000
п.39437 от 04.02.25 до 04.08.25 | 23,80000 | 94,00000 | 0,13900 | 0,05200 | -0,00400 |  | 0,12900 | 33,00000 | 249,00000 | 17,00000 |  | 110,00000 | [6 empty] | PPU 331 |  | 19,00000 |  | 0 | 12,00000 | H | 7,00000 |  | 1,24000 | 63,00000
п.39438 от 27.01.25 до 27.07.25 | 87,50000 | 137,00000 | [5 empty] | 12,00000 |  |  |  | 10,00000 | Без дефектов |  | 3,00000 |  | 7,00000 |  |  |  | 7,00000 |  | 1,5 |  |  |  |  | 1,42000 | 64,30000
п.39439 от 28.01.25 до 28.07.25 | 100,00000 | 73,00000 | [5 empty] | 12,00000 |  | 9,00000 |  | 40,00000 | Без дефектов | [5 empty] | D'LAC WEF 3020 |  | 3,00000 | [6 empty] | 1,03000 | 42,65000
п.39440 от 24.01.25 до 24.07.25 | 150,00000 | 64,00000 | [5 empty] | 2,00000 |  |  |  | 30,00000 | Без дефектов | [7 empty] | 6,00000 | [6 empty] | 1,02000 | 42,45000
п.39441 от 05.02.25 до 05.08.25 | 21,80000 | 92,00000 | 0,13900 | 0,04700 | 0,02100 |  | -0,12900 | 33,00000 | 249,00000 | 15,40000 |  | 110,00000 | [6 empty] | PPU 331 |  | 20,00000 |  | 0 | 12,00000 | F | 7,00000 |  | 1,29000 | 65,50000
п.39442 от 23.01.25 до 23.07.25 | [13 empty] | Соответствует
п.39444 от 24.01.25 до 24.07.25 | 4,10000 | 94,00000 | 0,29800 | 0,09600 | -0,23600 |  | -0,15400 | 29,00000 | 232,00000 | 6,00000 |  | 120,00000 | Без дефектов |  |  | 1,26306 |  | 49,60057 | РРМ 310 | 40,17440 | 20,00000 | 43,14467 | 1 | 10,00000 | H | 7,00000 |  | 1,07000 | 58,55000
п.39445 от 22.01.25 до 22.07.25 | [16 empty] | 3,00000
п.39447 от 24.01.25 до 24.07.25 |  | 76,00000 | [5 empty] | 25,00000 | 232,00000 | 6,00000 |  | 30,00000 | Без дефектов |  |  | 1,46684 | 11,00000 | 42,60114 |  | 14,08413 |  | 15,91507 | [5 empty] | 1,13000 | 55,30000
п.39448 от 28.01.25 до 28.07.25 | 39,20000 | 86,00000 | 0,16400 | -0,06800 | -0,07100 |  | -0,13100 | 30,00000 | 232,00000 | 6,00000 |  | 100,00000 | Без дефектов |  |  | 1,69105 | 22,00000 | 50,24500 | РРМ 310 | 37,81471 | 19,00000 | 47,31945 | 1,5 | 10,00000 | H | 7,00000 |  | 1,24000 | 67,90000
п.39449 от 24.01.25 до 24.07.25 | 36,20000 | 96,00000 | 0,38100 | -0,31100 | 0,08000 |  | -0,20600 | 29,00000 | 232,00000 | 6,00000 |  | 120,00000 | Без дефектов |  |  | 1,85539 | 30,00000 | 47,26875 | РРМ 310 | 38,14570 | 18,00000 | 49,44058 | 1,5 | 10,00000 | H | 7,00000 |  | 1,30000 | 67,55000
п.39450 от 27.01.25 до 27.07.25 | 37,10000 | 98,00000 | 0,39100 | 0,04300 | -0,37100 |  | -0,11800 | 29,00000 | 232,00000 | 6,00000 |  | 100,00000 | Без дефектов |  |  | 1,96698 |  | 46,92813 | Полиэфирный 1311Т34 ALBA | 38,98741 | 18,00000 | 51,64934 | 1,5 | 10,00000 | F | 6,00000 |  | 1,35000 | 68,55000
п.39451 от 28.01.25 до 28.07.25 |  | 77,00000 | [5 empty] | 25,00000 | 232,00000 |  |  | 100,00000 | Без дефектов |  | 1,00000 | 1,60192 | 16,00000 | 40,17045 |  | 14,93635 | 6,00000 | 17,47553 | 3 | 5,00000 | F |  |  | 1,17000 | 55,00000
п.39452 от 22.01.25 до 22.07.25 | [13 empty] | Прозрачная, без посторонних включений | [13 empty] | 0,93000
п.39453 от 27.01.25 до 27.07.25 | 3,60000 | 94,00000 | 0,20300 | 0,18900 | 0,06300 |  | -0,03900 | 29,00000 | 232,00000 | 6,00000 |  | 120,00000 | Без дефектов |  |  | 1,38247 |  | 51,74432 | РРМ 310 | 38,65159 | 20,00000 | 44,06281 | 1 | 10,00000 | H | 7,00000 |  | 1,14000 | 62,75000
п.39454 от 27.01.25 до 27.07.25 | 34,40000 | 88,00000 | 0,46700 | 0,37600 | 0,25200 |  | 0,11500 | 55,00000 | 232,00000 | 5,00000 |  | 50,00000 | Без дефектов |  |  | 1,47022 |  | 40,59500 | РРМ 310 | 44,48976 | 18,00000 | 46,92203 | 1,5 | 10,00000 | H | 7,00000 |  | 1,09000 | 56,40000
п.39455 от 24.01.25 до 24.07.25 |  | 64,00000 | [5 empty] | 28,00000 | 232,00000 | 6,00000 |  | 30,00000 | Без дефектов |  |  | 1,51527 | 14,00000 | 40,92727 |  | 14,66015 |  | 16,71257 | [5 empty] | 1,14000 | 54,40000
п.39456 от 28.01.25 до 28.07.25 | 36,70000 | 87,00000 | 0,36600 | 0,33100 | 0,12900 |  | 0,09100 | 25,00000 | 232,00000 | 6,00000 |  | 110,00000 | Без дефектов |  |  | 1,45685 |  |  | PPE 100 |  | 19,00000 | 48,05567 | 1,5 | 10,00000 | H | 6,00000 |  | 1,14000 | 57,60000
п.39457 от 23.01.25 до 23.01.26 | [13 empty] | Соответствует | [13 empty] | 1,35000
п.39458 от 24.01.25 до 24.01.26 | [13 empty] | Соответствует | [13 empty] | 1,33000
п.39459 от 28.01.25 до 28.07.25 | 75,20000 | 88,00000 | 0,51200 | -0,48800 | -0,09900 |  | -0,11900 | 24,00000 | 232,00000 | 9,00000 |  | 60,00000 | Без дефектов |  |  | 1,41084 |  | 47,09545 | PPE 100 | 40,13780 | 18,80000 | 45,10839 | 1,5 | 10,00000 | H | 6,00000 |  | 1,13000 | 58,80000
п.39460 от 23.01.25 до 23.07.25 | [13 empty] | Соответствует
п.39462 от 27.01.25 до 27.07.25 | 4,20000 | 86,50000 | 0,18000 | -0,10200 | 0,07200 |  | 0,13000 | 29,00000 | 232,00000 | 5,00000 |  | 110,00000 | Без дефектов |  |  | 1,35511 |  | 48,41023 | Полиэфирный 1311Т34 ALBA | 41,31358 | 20,00000 | 45,85808 | 1,5 | 10,00000 | F | 7,00000 |  | 1,11000 | 59,10000
п.39463 от 28.01.25 до 28.07.25 |  | 62,00000 | 0,41800 | 0,08500 | 0,39200 |  | -0,11500 | 36,00000 | 209,00000 | 5,00000 |  |  | Гладкий, ровный, без посторонних включений |  |  | 2,44896 |  | 21,67045 | РРМ 310 | 13,84374 | 3,00000 | 16,88936 | [5 empty] | 1,22000 | 43,50000
п.39464 от 27.01.25 до 27.07.25 | 39,90000 | 97,00000 | 0,49200 | 0,24700 | 0,40800 |  | -0,12100 | 29,00000 | 232,00000 | 6,00000 | 1,00000 | 100,00000 | Без дефектов |  |  | 1,81696 | 23,00000 | 39,26048 | РРМ 310 | 45,84763 | 18,00000 | 54,18949 | 1,5 | 10,00000 | H | 7,00000 |  | 1,22562 | 60,35344
п.39465 от 28.01.25 до 28.07.25 |  | 16,00000 | [5 empty] | 4,00000 | [20 empty] | 19,10000
п.39467 от 28.01.25 до 28.01.27 |  |  | 0,72300 | -0,49500 | -0,37300 | 0,58000 | 0,37300 | [9 empty] | 20,00000 | [10 empty] | 1,16000
п.39468 от 24.01.25 до 24.07.25 | 367,00000 | 71,00000 | [5 empty] | 12,00000 |  |  |  | 15,00000 | Без дефектов | [7 empty] | 4,00000 | [6 empty] | 1,02000 | 42,80000
п.39469 от 28.01.25 до 28.07.25 | 89,40000 | 123,00000 | [5 empty] | 12,00000 |  |  |  | 10,00000 | Без дефектов |  |  |  | 7,00000 |  |  |  | 7,00000 |  | 1 |  |  |  |  | 1,40000 | 61,60000
п.39470 от 28.01.25 до 28.07.25 | 99,36000 | 64,00000 | [5 empty] | 11,00000 |  | 13,00000 |  | 40,00000 | Без дефектов | [5 empty] | WEF 3020 |  | 3,00000 | [6 empty] | 1,00000 | 40,70000
п.39472 от 28.01.25 до 28.07.25 | 3,90000 | 99,00000 | 0,51000 | 0,46400 | 0,21100 |  | -0,00200 | 29,00000 | 232,00000 | 6,00000 |  | 120,00000 | Соответствует |  |  | 1,30244 |  | 49,71136 | РРМ 310 | 40,23225 | 20,00000 | 43,85315 | 1,5 | 10,00000 | H | 7,00000 |  | 1,09000 | 59,40000
п.39474 от 23.01.25 до 23.01.27 | [27 empty] | 0,96300
п.39476 от 24.01.25 до 24.01.26 | [27 empty] | 1,00000
п.39477 от 29.01.25 до 29.07.25 | 39,20000 | 87,00000 | 0,62100 | 0,21800 | -0,21800 |  | 0,56700 | 29,00000 | 232,00000 | 6,00000 |  | 100,00000 | Без дефектов |  |  | 1,98082 |  | 48,53938 | Полиэфирный 1311Т34 ALBA | 36,50375 | 18,00000 | 50,97185 | 1,5 | 10,00000 | F | 6,00000 |  | 1,37000 | 69,95000
п.39478 от 28.01.25 до 28.01.27
п.39479 от 28.01.25 до 28.07.25 | 39,60000 | 103,50000 | 0,32800 | 0,22700 | -0,23300 |  | 0,03500 | 28,00000 | 232,00000 | 5,00000 | 1,00000 | 110,00000 | Без дефектов |  |  | 1,65325 | 12,00000 | 44,73938 | РРМ 310 | 40,16624 | 18,00000 | 47,34837 | 1,5 | 10,00000 | F | 7,00000 |  | 1,19000 | 62,85000
п.39480 от 06.02.25 до 06.02.26 |  |  | 0,64800 | 0,22500 | -0,34900 | 1,01200 | -0,49700 | [9 empty] | 70,00000 | [10 empty] | 1,63000
п.39482 от 27.01.25 до 27.07.25 | 32,50000 | 64,00000 | [5 empty] | 29,00000 | 232,00000 | 7,00000 |  | 50,00000 | Без дефектов |  | 1,00000 | 1,66644 | 22,00000 | 39,41818 | РРМ 310 | 17,75830 | 7,00000 | 21,13238 | 3 | 3,00000 | H |  |  | 1,19000 | 55,20000
п.39483 от 23.01.25 до 23.07.25 | [16 empty] | 6,00000
п.39485 от 28.01.25 до 28.07.25 | 39,20000 | 80,00000 | 0,19600 | 0,18100 | -0,04800 |  | -0,05700 | 29,00000 | 232,00000 | 6,00000 |  | 120,00000 | Без дефектов |  |  | 1,84736 | 27,00000 | 45,04000 | РРМ 310 | 39,96448 | 18,00000 | 50,65116 | 1,5 | 10,00000 | H | 7,00000 |  | 1,28000 | 65,65000
п.39486 от 28.01.25 до 28.07.25 | 40,00000 | 95,00000 | 0,28400 | 0,11000 | 0,22800 | 0,39000 | 0,12800 | 27,00000 | 224,00000 | 6,00000 |  | 120,00000 | Без дефектов |  |  | 1,66036 | 27,00000 | 45,92500 | РРМ 310 | 36,83640 | 17,00000 | 44,13768 | 1 | 16,00000 | F | 7,00000 |  | 1,20000 | 63,95000
п.39487 от 30.01.25 до 30.07.25 | 38,50000 | 77,00000 | 0,26800 | 0,26700 | 0,01500 |  | -0,01600 | 29,00000 | 232,00000 | 5,00000 |  | 120,00000 | Без дефектов |  |  | 1,67055 | 25,00000 | 46,83563 | РРМ 310 | 38,49444 | 18,00000 | 46,36845 | 1,5 | 10,00000 | H | 7,00000 |  | 1,21000 | 64,85000
п.39488 от 24.01.25 до 24.01.27 | [27 empty] | 0,84700
п.39489 от 24.01.25 до 24.01.26 | [13 empty] | Соответствует | [13 empty] | 1,33000
п.39490 от 27.01.25 до 27.01.26 | [13 empty] | Соответствует | [13 empty] | 1,29000
п.39491 от 24.01.25 до 24.07.25 | [16 empty] | 15,00000
п.39492 от 31.01.25 до 31.07.25 | 34,60000 | 108,00000 | 0,18800 | 0,04400 | 0,02200 |  | -0,18100 | 33,00000 | 249,00000 | 15,00000 |  | 110,00000 | Без дефектов |  |  | 1,66772 |  | 53,31818 | PPU 331 | 41,60757 | 22,00000 | 53,64024 | 0 | 10,00000 | F | 6,00000 |  | 1,30000 | 68,40000
п.39493 от 29.01.25 до 29.07.25 | 37,60000 | 89,00000 | 0,44700 | 0,17000 | 0,39300 |  | 0,12900 | 29,00000 | 232,00000 | 5,00000 |  | 120,00000 | Без дефектов |  |  | 1,60758 | 29,00000 | 44,86375 | РРМ 310 | 40,12148 | 18,00000 | 46,44706 | 1,5 | 10,00000 | H | 7,00000 |  | 1,17000 | 62,30000
п.39494 от 27.01.25 до 27.07.25 | 21,70000 | 70,00000 | [5 empty] | 26,00000 | 224,00000 | 6,00000 |  | 15,00000 | Без дефектов |  |  | 1,56384 | 21,00000 | 40,94545 |  | 14,65364 |  | 16,99822 | [5 empty] | 1,16000 | 55,20000
п.39495 от 28.01.25 до 28.07.25 | 4,20000 | 108,00000 | 0,32100 | 0,26000 | 0,00100 |  | -0,18800 | 28,00000 | 232,00000 | 6,00000 |  | 110,00000 | Без дефектов |  |  | 1,24789 |  | 48,92727 | Полиэфирный 1311Т34 ALBA | 40,87700 | 20,00000 | 43,32962 | 1,5 | 10,00000 | F | 7,00000 |  | 1,06000 | 57,60000
п.39496 от 27.01.25 до 27.07.25 |  | 69,00000 | [5 empty] | 28,00000 | 232,00000 | 6,00000 |  | 30,00000 | Без дефектов |  |  | 1,55361 | 11,00000 | 40,08239 |  | 14,96917 |  | 17,21454 | [5 empty] | 1,15000 | 54,15000
п.39497 от 30.01.25 до 30.07.25 | 39,20000 | 93,00000 | 0,56800 | 0,09100 | 0,23000 |  | 0,51100 | 29,00000 | 232,00000 | 6,00000 |  | 100,00000 | Без дефектов |  |  | 1,77486 |  | 48,48563 | Полиэфирный 1311Т34 ALBA | 37,67957 | 18,00000 | 47,29470 | 1,5 | 10,00000 | F | 6,00000 |  | 1,27000 | 67,55000
п.39498 от 24.01.25 до 24.01.26
п.39499 от 29.01.25 до 29.07.25 | 3,94000 | 89,00000 | 0,19100 | -0,04300 | -0,09200 |  | -0,16200 | 29,00000 | 232,00000 | 6,00000 |  | 120,00000 | Без дефектов |  |  | 1,34194 |  | 47,62500 | РРМ 310 | 39,89501 | 19,00000 | 43,88451 | 1,5 | 10,00000 | H | 7,00000 |  | 1,10000 | 58,10000
п.39500 от 29.01.25 до 29.07.25 | 4,20000 | 93,00000 | 0,30700 | 0,09700 | -0,26700 |  | -0,11700 | 29,00000 | 232,00000 | 6,00000 |  | 120,00000 | Без дефектов |  |  | 1,29328 |  | 48,39318 | РРМ 310 | 41,59184 | 20,00000 | 44,63439 | 1 | 10,00000 | H | 7,00000 |  | 1,08000 | 57,95000
п.39501 от 27.01.25 до 27.07.25 | 90,10000 | 119,00000 | [5 empty] | 12,00000 |  |  |  | 10,00000 | Без дефектов |  |  |  | 6,00000 |  |  |  | 6,00000 |  | 1,5 |  |  |  |  | 1,40000 | 62,40000
п.39502 от 28.01.25 до 28.07.25 | 39,00000 | 98,00000 | 0,28200 | 0,27100 | -0,00900 |  | -0,07700 | 55,00000 | 232,00000 | 6,00000 | 1,00000 | 110,00000 | Без дефектов |  |  | 1,49409 |  | 40,60000 | РРМ 310 | 44,33498 | 18,00000 | 47,34783 | 1,5 | 10,00000 | F | 7,00000 |  | 1,10000 | 56,80000
п.39503 от 30.01.25 до 30.07.25 | 2,30000 | 99,00000 | 0,11800 | 0,00200 | 0,03900 |  | -0,11100 | 29,00000 | 232,00000 | 6,00000 |  | 120,00000 | Без дефектов |  |  | 1,31268 |  | 48,53466 | РРМ 310 | 39,60209 | 19,00000 | 42,67054 | 1,5 | 10,00000 | H | 7,00000 |  | 1,09000 | 58,45000
п.39504 от 28.01.25 до 28.07.25 | 26,00000 | 67,00000 | [5 empty] | 26,00000 | 224,00000 | 6,00000 |  | 15,00000 | Без дефектов | Белый цвет жидкого продукта |  | 1,52136 | 11,00000 | 40,53864 |  | 14,80069 |  | 16,87279 | [5 empty] | 1,14000 | 54,10000
п.39505 от 24.01.25 до 24.01.27 | [13 empty] | Прозрачный
п.39506 от 30.01.25 до 30.07.25 | 90,76000 | 112,00000 | [5 empty] | 12,00000 |  |  |  | 10,00000 | Без дефектов |  |  |  | 7,00000 |  |  |  | 7,00000 |  | 1,5 |  |  |  |  | 1,36000 | 61,10000
п.39507 от 30.01.25 до 30.07.25 | 148,00000 | 91,00000 | [5 empty] | 12,00000 |  |  |  | 20,00000 | Без дефектов | [7 empty] | 5,00000 | [6 empty] | 0,97000 | 34,10000
п.39509 от 28.01.25 до 28.07.25 |  | 68,00000 | [5 empty] | 29,00000 | 232,00000 | 6,00000 |  | 50,00000 | Без дефектов |  |  | 1,71613 |  | 40,66364 | РРМ 310 | 14,78039 | 6,00000 | 18,00134 | 3 | 5,00000 | H |  |  | 1,22000 | 57,20000
п.39510 от 28.01.25 до 28.07.25 | 39,50000 | 97,00000 | 0,57400 | 0,46600 | -0,33400 |  | 0,02700 | 29,00000 | 232,00000 | 6,00000 |  | 100,00000 | Без дефектов |  |  | 1,67455 | 24,00000 | 48,22625 | Полиэфирный 1311Т34 ALBA | 37,50195 | 18,00000 | 45,63509 | 1,5 | 10,00000 | F | 6,00000 |  | 1,22000 | 66,05000
п.39511 от 30.01.25 до 30.01.26 | [13 empty] | Соответствует | [13 empty] | 1,29000
п.39512 от 24.01.25 до 24.07.25 | [16 empty] | 13,00000
п.39513 от 28.01.25 до 28.07.25 |  | 75,00000 | [5 empty] | 25,00000 | 224,00000 | 6,00000 |  | 15,00000 | Без дефектов |  |  | 1,57502 | 23,00000 |  |  |  |  | 17,27632 | 1,5 |  |  |  |  | 1,16000 | 54,70000
п.39514 от 11.02.25 до 11.08.25 | 36,60000 | 87,00000 | 0,09600 | -0,08700 | 0,03200 |  | 0,02200 | 28,00000 | 232,00000 | 5,00000 |  | 120,00000 | Без дефектов |  |  | 1,52754 | 22,00000 | 41,90000 | РРМ 310 | 43,24844 | 18,00000 | 47,00116 | 1,5 | 10,00000 | H | 7,00000 |  | 1,12000 | 58,50000
п.39515 от 30.01.25 до 30.07.25 |  | 77,00000 | [5 empty] | 27,00000 | 224,00000 | 6,00000 |  | 15,00000 | Без дефектов |  |  | 1,53338 | 13,00000 | 41,32386 |  | 14,51946 |  | 16,69737 | [5 empty] | 1,15000 | 55,10000
п.39516 от 29.01.25 до 29.07.25 | 39,50000 | 91,00000 | 0,21200 | -0,12900 | 0,03300 |  | 0,16500 | 29,00000 | 232,00000 | 6,19000 |  | 120,00000 | Без дефектов |  |  | 1,63810 | 27,00000 | 44,17125 | РРМ 310 | 41,27119 | 18,23000 | 48,04909 | 1,5 | 10,00000 | H | 7,00000 |  | 1,18000 | 62,15000
п.39517 от 29.01.25 до 29.07.25 | 94,78000 | 95,00000 | 0,33500 | 0,23500 | 0,20000 |  | -0,13200 | 28,00000 | 232,00000 | 7,03000 |  | 120,00000 | Без дефектов |  |  | 1,90146 | 20,00000 | 47,03500 | РРМ 310 | 38,99224 | 18,34000 | 51,35907 | 1,5 | 10,00000 | H | 7,00000 |  | 1,32000 | 67,90000
п.39518 от 29.01.25 до 29.07.25 | 37,00000 | 91,50000 | 0,31700 | -0,30400 | 0,07300 |  | 0,05200 | 26,00000 | 232,00000 | 6,00000 |  | 110,00000 | Без дефектов |  |  | 1,44073 |  |  | PPE 100 |  | 19,00000 | 46,71307 | 1,5 | 10,00000 | H | 6,00000 |  | 1,14000 | 58,60000
п.39519 от 27.01.25 до 27.07.25 | [13 empty] | Соответствует
п.39520 от 28.01.25 до 28.01.26 | [27 empty] | 0,98300
п.39521 от 28.01.25 до 28.07.25 | [16 empty] | 13,00000
п.39522 от 30.01.25 до 30.01.27 |  |  | 0,89300 | 0,30300 | 0,78700 | 0,91200 | 0,29400 | [9 empty] | 15,00000 | [10 empty] | 1,20000
п.39524 от 27.01.25 до 27.07.25 | [13 empty] | Соответствует |  |  | 25,00000
п.39525 от 29.01.25 до 29.07.25 | 37,50000 | 89,00000 | 0,30700 | 0,05800 | 0,04600 |  | -0,29800 | 29,00000 | 232,00000 | 6,00000 | 1,00000 | 100,00000 | Без дефектов |  |  | 1,45824 | 24,00000 | 42,47875 | РРМ 310 | 42,37413 | 18,00000 | 45,34648 | 1,5 | 10,00000 | H | 7,00000 |  | 1,09262 | 57,88380
п.39526 от 28.01.25 до 28.07.25 | 36,80000 | 92,00000 | 0,41300 | 0,02100 | -0,30000 |  | 0,28200 | 28,00000 | 232,00000 | 6,00000 |  | 100,00000 | Без дефектов |  |  | 1,58109 | 24,00000 | 43,54756 | РРМ 310 | 41,33412 | 18,00000 | 46,82893 | 1,5 | 10,00000 | H | 7,00000 |  | 1,15132 | 60,77376
п.39528 от 29.01.25 до 29.07.25 | 36,20000 | 83,00000 | 0,39793 | 0,07374 | -0,38966 |  | -0,03278 | 29,00000 | 232,00000 | 6,00000 | 1,00000 | 100,00000 | Без дефектов |  |  | 1,57228 | 26,00000 | 44,86549 | РРМ 310 | 40,11992 | 18,00000 | 45,81044 | 1,5 | 10,00000 | H | 7,00000 |  | 1,15400 | 61,77850
п.39529 от 29.01.25 до 29.07.25 | 35,64000 | 113,00000 | 0,33600 | -0,15100 | -0,06300 |  | 0,29400 | 29,00000 | 232,00000 | 6,00000 |  | 100,00000 | Без дефектов |  |  | 1,48656 | 17,00000 | 43,66750 | РРМ 310 | 41,22059 | 18,00000 | 45,04738 | 1,5 | 10,00000 | H | 6,00000 |  | 1,11000 | 59,40000
п.39530 от 29.01.25 до 29.07.25 | 24,70000 | 69,00000 | [5 empty] | 26,00000 | 224,00000 | 6,00000 |  | 15,00000 | Без дефектов | Белый цвет жидкого продукта |  | 1,52653 | 8,00000 | 40,21477 |  | 14,91989 |  | 17,00868 | [5 empty] | 1,14000 | 53,85000
п.39531 от 03.02.25 до 03.08.25 |  | 88,00000 | [5 empty] | 12,00000 |  |  |  | 30,00000 | Без дефектов | [7 empty] | 5,00000 | [6 empty] | 0,98000 | 36,70000
п.39532 от 28.01.25 до 28.07.25 | 35,80000 | 90,00000 | 0,30400 | -0,11500 | -0,27800 |  | 0,04200 | 28,00000 | 232,00000 | 6,00000 | 1,00000 | 100,00000 | Без дефектов |  |  | 1,61958 | 23,00000 | 43,19230 | РРМ 310 | 43,98932 | 19,00000 | 50,41417 | 1,5 | 10,00000 | H | 7,00000 |  | 1,16644 | 61,03858
п.39533 от 29.01.25 до 29.07.25 | 5,00000 | 90,00000 | [5 empty] | 48,00000 | 232,00000 | 5,00000 |  | 100,00000 | Без дефектов |  |  | 1,22745 |  | 46,05000 |  | 41,25950 | 19,00000 | 42,90988 | 1,5 | 4,00000 | H |  |  | 1,04000 | 54,35000
п.39534 от 30.01.25 до 30.07.25 | 85,10000 | 184,00000 | [5 empty] | 480,00000 |  |  |  | 20,00000 | Без дефектов |  |  |  | 7,00000 |  |  |  | 7,00000 |  | 1 |  |  |  |  | 1,38000 | 64,75000
п.39535 от 05.02.25 до 05.08.25 | 2,30000 | 107,00000 | 0,11800 | 0,08800 | -0,06500 |  | 0,04400 | 40,00000 | 249,00000 | 25,00000 |  | 110,00000 | Без дефектов |  |  | 1,35116 |  |  | Полиуретановый |  | 25,00000 | 61,13838 | 1 | 15,00000 | H | 6,00000 |  | 1,09000 | 55,25000
п.39536 от 03.02.25 до 03.08.25 | 39,00000 | 83,00000 | 0,31800 | 0,27800 | 0,15400 |  | 0,00900 | 28,00000 | 232,00000 | 6,34000 |  | 120,00000 | Без дефектов |  |  | 1,70849 | 22,00000 | 45,55750 | РРМ 310 | 38,63250 | 17,60000 | 46,76438 | 1.5 | 10,00000 | H | 7,00000 |  | 1,22000 | 64,30000
п.39537 от 29.01.25 до 29.07.25 | 37,50000 | 97,00000 | 0,31500 | 0,24600 | 0,16300 |  | 0,11000 | 24,00000 | 232,00000 | 5,00000 |  | 110,00000 | Без дефектов |  |  | 1,46164 |  |  | PPE 100 |  | 19,00000 | 47,06977 | 1,5 | 10,00000 | H | 6,00000 |  | 1,15000 | 59,00000
п.39538 от 29.01.25 до 29.07.25 | 35,50000 | 67,00000 | [5 empty] | 29,00000 | 232,00000 | 5,00000 |  | 50,00000 | Без дефектов |  |  | 1,44254 | 24,00000 | 42,66364 | РРМ 310 | 13,95939 | 6,00000 | 15,75112 | 3 | 3,00000 | H |  |  | 1,12000 | 54,95000
п.39539 от 29.01.25 до 29.07.25 | 36,60000 | 86,00000 | 0,32900 | 0,05500 | 0,32300 |  | 0,03400 | 29,00000 | 232,00000 | 5,70000 |  | 120,00000 | Без дефектов |  |  | 1,65976 | 25,00000 | 42,47500 | РРМ 310 | 41,45968 | 17,61000 | 47,91531 | 1,5 | 10,00000 | H | 7,00000 |  | 1,18000 | 61,00000
п.39540 от 28.01.25 до 28.07.25 | 4,40000 | 105,50000 | 0,29400 | -0,12400 | -0,11700 |  | -0,23900 | 28,00000 | 232,00000 | 6,00000 |  | 110,00000 | Без дефектов |  |  | 1,26878 |  | 48,87102 | Полиэфирный 1311Т34 ALBA | 36,78588 | 18,00000 | 39,40986 | 1,5 | 10,00000 | F | 7,00000 |  | 1,07000 | 57,95000
п.39542 от 12.02.25 до 12.08.25 | 59,60000 | 82,00000 | 0,91000 | -0,86000 | 0,27000 |  | 0,18000 | 35,00000 | 232,00000 |  |  | 50,00000 | Без дефектов |  |  | 1,54161 | 17,00000 | 46,85568 |  | 27,74477 | 13,00000 | 33,01627 | 0,5 | 4,00000 | HB |  |  | 1,19000 | 60,70000
п.39543 от 27.01.25 до 27.07.25 | [13 empty] | Соответствует
п.39544 от 28.01.25 до 28.07.25 |  | 82,00000 | [5 empty] | 15,00000 | 232,00000 | 5,00000 | [5 empty] | 2,80000 |  | 6,25000 | РРМ 310 | 48,00000 | 3,00000 | 48,00000 | [5 empty] | 1,00000 | 17,50000
п.39545 от 28.01.25 до 28.07.25 | [27 empty] | 1,39000
п.39546 от 28.01.25 до 28.01.26 | [13 empty] | Соответствует | [13 empty] | 1,26000
п.39547 от 31.01.25 до 31.07.25 | 40,60000 | 94,00000 | 0,21200 | 0,18900 | -0,00100 |  | 0,09600 | 30,00000 | 232,00000 | 7,00000 |  | 100,00000 | Без дефектов |  |  | 1,59544 | 22,00000 | 42,06875 | РРМ 310 | 47,54123 | 20,00000 | 53,44857 | 1,5 | 10,00000 | H | 7,00000 |  | 1,15000 | 59,70000
п.39548 от 30.01.25 до 30.07.25 | 39,20000 | 89,00000 | 0,44500 | -0,18300 | -0,31000 |  | 0,26200 | 29,00000 | 232,00000 | 6,00000 |  | 100,00000 | Без дефектов |  |  | 1,62381 |  | 45,35125 | Полиэфирный 1311Т34 ALBA | 39,69020 | 18,00000 | 46,43147 | 1,5 | 10,00000 | F | 6,00000 |  | 1,18000 | 62,95000
п.39549 от 30.01.25 до 30.07.25 | 36,30000 | 94,00000 | 0,29800 | 0,25000 | 0,16000 |  | 0,01600 | 28,00000 | 232,00000 | 6,34000 |  | 120,00000 | Без дефектов |  |  | 1,65680 | 27,00000 | 47,97000 | РРМ 310 | 36,65740 | 17,64000 | 44,55188 | 1,5 | 10,00000 | H | 7,00000 |  | 1,21000 | 65,60000
п.39550 от 29.01.25 до 29.07.25 | 39,40000 | 94,00000 | 0,21600 | 0,19600 | 0,09100 |  |  | 28,00000 | 232,00000 | 5,00000 | 1,00000 | 110,00000 | Без дефектов |  |  | 2,23168 | 27,00000 | 48,40875 | РРМ 310 | 41,31484 | 20,00000 | 61,73390 | 1,5 | 10,00000 | F | 7,00000 |  | 1,49000 | 72,30000
п.39551 от 30.01.25 до 30.07.25 | 36,50000 | 88,00000 | 0,35700 | -0,08600 | 0,31800 |  | 0,13700 | 29,00000 | 232,00000 | 6,03000 |  | 120,00000 | Без дефектов |  |  | 1,63537 | 27,00000 | 44,39250 | РРМ 310 | 39,82655 | 17,68000 | 46,40990 | 1,5 | 10,00000 | H | 7,00000 |  | 1,18000 | 62,30000
п.39552 от 31.01.25 до 31.07.25 | [16 empty] | 7,00000
п.39553 от 28.01.25 до 28.07.25 | [16 empty] | 4,00000
п.39554 от 28.01.25 до 28.07.25 | [13 empty] | Соответствует
п.39555 от 31.01.25 до 31.07.25 | 36,90000 | 91,00000 | 0,34600 | 0,16000 | 0,06500 |  | -0,30000 | 29,00000 | 232,00000 | 6,01000 |  | 120,00000 | Без дефектов |  |  | 1,91935 | 24,00000 | 45,96250 | РРМ 310 | 39,87750 | 18,23000 | 52,02941 | 1,5 | 10,00000 | H | 7,00000 |  | 1,32000 | 67,25000
п.39556 от 28.01.25 до 28.07.25 | [16 empty] | 6,00000
п.39559 от 30.01.25 до 30.07.25 | 40,50000 | 93,00000 | 0,32000 | 0,24900 | -0,16300 | 0,18000 | 0,11700 | 26,00000 | 224,00000 | 5,00000 |  | 120,00000 | Без дефектов |  |  | 1,93449 | 27,00000 | 43,83375 | РРМ 310 | 36,50155 | 16,00000 | 47,11097 | 1 | 16,00000 | F | 7,00000 |  | 1,31000 | 65,70000
п.39560 от 29.01.25 до 29.01.26
п.39561 от 28.01.25 до 28.07.25 | [16 empty] | 9,00000
п.39562 от 29.01.25 до 29.07.25 | [16 empty] | 12,00000
п.39563 от 28.01.25 до 28.07.25 | [13 empty] | Прозрачная, желтоватого, без посторонних включений
п.39564 от 31.01.25 до 31.07.25 | 37,70000 | 90,00000 | 0,32500 | -0,13500 | -0,04800 |  | -0,29200 | 29,00000 | 232,00000 | 5,00000 | 1,00000 | 100,00000 | Без дефектов |  |  | 1,83838 | 20,00000 | 42,82750 | РРМ 310 | 42,02907 | 18,00000 | 51,94794 | 1,5 | 10,00000 | H | 7,00000 |  | 1,26000 | 63,70000
п.39565 от 30.01.25 до 30.07.25 | 36,70000 | 103,00000 | 0,30800 | 0,37900 | 0,01700 |  | -0,00200 | 29,00000 | 232,00000 | 6,00000 | 1,00000 | 110,00000 | Без дефектов |  |  | 1,44948 |  | 42,77500 | РРМ 310 | 41,94704 | 18,00000 | 44,98380 | 1,5 | 10,00000 | F | 7,00000 |  | 1,09000 | 58,00000
п.39566 от 29.01.25 до 29.07.25 |  | 67,00000 | [5 empty] | 27,00000 | 232,00000 | 5,00000 |  | 30,00000 | Без дефектов |  |  | 1,53072 | 14,00000 | 39,95568 |  | 12,51387 |  | 14,26581 | [5 empty] | 1,14000 | 53,65000
п.39567 от 30.01.25 до 30.07.25 | 37,00000 | 98,00000 | 0,30800 | -0,12800 | 0,10500 |  | -0,26000 | 29,00000 | 232,00000 | 5,28000 |  | 120,00000 | Без дефектов |  |  | 1,87733 | 27,00000 | 45,88750 | РРМ 310 | 38,79052 | 17,80000 | 50,09958 | 1,5 | 10,00000 | H | 7,00000 |  | 1,30000 | 66,70000
п.39568 от 29.01.25 до 29.01.27 |  |  | 0,89200 | 0,10400 | 0,88400 | 0,85800 | -0,05800 | [9 empty] | 17,00000 | [10 empty] | 1,16000
п.39570 от 30.01.25 до 30.07.25 | 37,60000 | 86,00000 | 0,25500 | 0,22000 | -0,12900 | 0,41900 | 0,00700 | 26,00000 | 224,00000 | 5,00000 |  | 120,00000 | Без дефектов |  |  | 1,60596 | 30,00000 | 46,90000 | РРМ 310 | 38,37953 | 18,00000 | 45,16766 | 1 | 16,00000 | F | 7,00000 |  | 1,18000 | 64,00000
п.39571 от 30.01.25 до 30.07.25 | 38,00000 | 111,00000 | 0,22100 | -0,14900 | 0,02500 |  | -0,16100 | 33,00000 | 249,00000 | 6,00000 |  | 110,00000 | Без дефектов |  |  | 1,96126 | 27,00000 | 37,91875 | PPE 100 | 52,64259 | 20,00000 | 68,04022 | 1,5 | 10,00000 | F | 6,00000 |  | 1,29000 | 57,65000
п.39572 от 29.01.25 до 29.07.25 |  | 63,00000 | [5 empty] | 12,00000 |  |  |  | 30,00000 | Без дефектов | [7 empty] | 6,00000 | [6 empty] | 0,99000 | 35,10000
п.39573 от 29.01.25 до 19.02.25
п.39574 от 29.01.25 до 29.07.25 | 38,20000 | 91,00000 | 0,10400 | -0,10100 | 0,02000 |  | 0,01700 | 29,00000 | 232,00000 | 6,00000 |  | 100,00000 | Без дефектов |  |  | 1,68042 | 24,00000 | 44,35000 | РРМ 310 | 40,58625 | 18,00000 | 48,08832 | 1,5 | 10,00000 | H | 7,00000 |  | 1,20000 | 62,90000
п.39575 от 03.02.25 до 03.08.25 | 39,50000 | 95,00000 | 0,40800 | 0,34700 | -0,03600 |  | -0,21100 | 29,00000 | 232,00000 | 5,81000 |  | 120,00000 | Без дефектов |  |  | 1,68389 | 26,00000 | 45,77688 | РРМ 310 | 39,93282 | 18,28000 | 47,98359 | 1,5 | 10,00000 | H | 7,00000 |  | 1,21000 | 64,15000
п.39576 от 28.01.25 до 28.07.25 | [16 empty] | 11,00000
п.39577 от 03.02.25 до 03.08.25 | 2,30000 | 109,00000 | 0,26800 | 0,12800 | -0,13600 |  | 0,19200 | 40,00000 | 249,00000 | 25,00000 |  | 110,00000 | Без дефектов |  |  | 1,33544 |  |  | Полиуретановый |  | 25,00000 | 61,48432 | 1 | 15,00000 | H | 6,00000 |  | 1,08000 | 54,30000
п.39578 от 03.02.25 до 03.08.25 |  | 70,00000 | [5 empty] | 47,00000 | 224,00000 |  |  | 100,00000 | Без дефектов |  | 1,00000 | 1,84893 | 7,00000 | 43,34659 |  | 13,84192 | 6,00000 | 17,99449 | 3 | 5,00000 | F |  |  | 1,30000 | 61,65000
п.39579 от 30.01.25 до 30.07.25 | 40,50000 | 111,00000 | 0,36700 | 0,32800 | 0,06000 |  | -0,15400 | 29,00000 | 232,00000 | 5,00000 | 1,00000 | 110,00000 | Без дефектов |  |  | 2,12197 | 25,00000 | 44,52500 | РРМ 310 | 43,18182 | 19,00000 | 59,02980 | 1,5 | 10,00000 | F | 7,00000 |  | 1,40000 | 68,30000
п.39580 от 29.01.25 до 29.07.25 | [27 empty] | 1,17000
п.39581 от 29.01.25 до 19.02.25
п.39582 от 29.01.25 до 19.02.25
п.39583 от 31.01.25 до 31.07.25 | 326,00000 | 74,00000 | [5 empty] | 12,00000 |  | 3,00000 |  | 40,00000 | Без дефектов | [5 empty] | D'LAC CES 5705 |  | 4,00000 | [6 empty] | 1,03000 | 42,60000
п.39584 от 31.01.25 до 31.07.25 | 34,50000 | 88,00000 | 0,48000 | -0,17000 | -0,43100 |  | -0,12200 | 28,00000 | 232,00000 | 6,00000 |  | 110,00000 | Без дефектов |  |  | 1,50821 | 25,00000 | 41,51688 | РРМ 310 | 44,01785 | 18,00000 | 46,92792 | 1,5 | 10,00000 | H | 7,00000 |  | 1,11000 | 57,85000
п.39585 от 31.01.25 до 31.07.25 |  | 70,00000 | [5 empty] | 28,00000 | 232,00000 | 5,00000 |  | 30,00000 | Без дефектов |  |  | 1,56715 | 4,00000 | 40,74773 |  | 12,33046 |  | 14,23392 | [5 empty] | 1,16000 | 55,05000
п.39586 от 04.02.25 до 04.08.25 | 37,50000 | 92,00000 | 0,09200 | 0,06000 | -0,06800 |  | -0,01600 | 33,00000 | 249,00000 | 6,00000 | 1,00000 | 110,00000 | Без дефектов |  |  | 2,01348 | 27,00000 | 34,40739 | РРМ 310 | 52,31434 | 18,00000 | 66,43922 | 1 | 30,00000 | HB | 6,00000 |  | 1,27000 | 54,55000
п.39587 от 03.02.25 до 03.08.25 | 39,00000 | 97,00000 | 0,55400 | 0,13400 | 0,00900 |  | -0,53700 | 28,00000 | 232,00000 | 6,00000 | 1,00000 | 110,00000 | Без дефектов |  |  | 1,86033 | 23,00000 | 44,24000 | РРМ 310 | 40,76087 | 18,00000 | 51,39823 | 1,5 | 10,00000 | F | 7,00000 |  | 1,28000 | 65,15000
п.39588 от 03.02.25 до 03.02.26 | [16 empty] | 50,00000 | [10 empty] | 1,78000 | 67,40000
п.39589 от 29.01.25 до 29.03.25 | [13 empty] | Без дефектов
п.39590 от 04.02.25 до 04.02.26 | [27 empty] | 0,95000
п.39592 от 30.01.25 до 30.07.25 | [16 empty] | 12,00000
п.39593 от 31.01.25 до 31.01.27 |  |  | 0,85800 | 0,25100 | -0,20600 |  | -0,79400 | [9 empty] | 19,00000 | [10 empty] | 1,18000
п.39594 от 30.01.25 до 30.01.26 | [27 empty] | 0,97900
п.39595 от 29.01.25 до 29.07.25 | [16 empty] | 11,00000
п.39596 от 29.01.25 до 29.07.25 | [16 empty] | 13,00000
п.39597 от 04.02.25 до 04.08.25 | 4,34000 | 96,00000 | [5 empty] | 47,00000 | 232,00000 | 5,00000 |  | 100,00000 | Без дефектов |  |  | 1,24998 |  | 45,94886 | РРМ 310 | 39,27597 | 18,00000 | 41,13268 | 1,5 | 4,00000 | H |  |  | 1,05000 | 54,70000
п.39598 от 30.01.25 до 30.07.25 | 33,56000 | 69,50000 | [5 empty] | 28,00000 | 232,00000 | 5,00000 |  | 50,00000 | Без дефектов |  |  | 1,65975 | 24,00000 | 39,75625 | РРМ 310 | 12,59806 | 5,00000 | 14,96620 | 3 | 3,00000 | H |  |  | 1,19000 | 55,45000
п.39599 от 29.01.25 до 29.07.25 | [16 empty] | 8,00000
п.39600 от 07.02.25 до 07.08.25 | 42,00000 | 93,00000 | 0,25500 | 0,13500 | 0,17300 | 0,13900 | 0,13000 | 27,00000 | 224,00000 | 6,00000 |  | 120,00000 | Без дефектов |  |  | 1,63074 | 29,00000 | 46,59875 | РРМ 310 | 38,87584 | 18,00000 | 45,79288 | 1 | 16,00000 | F | 7,00000 |  | 1,19000 | 64,10000
п.39601 от 29.01.25 до 29.07.25 | [16 empty] | 9,00000
п.39602 от 29.01.25 до 29.07.25 | [16 empty] | 5,00000
п.39603 от 29.01.25 до 29.03.25 | [13 empty] | Без дефектов
п.39604 от 31.01.25 до 31.07.25 | 96,30000 | 72,00000 | [5 empty] | 12,00000 |  | 8,00000 |  | 40,00000 | Без дефектов |  | 3,00000 |  |  |  | D'LAC WEF 3020 |  | 3,00000 | [6 empty] | 1,04000 | 47,40000
п.39605 от 29.01.25 до 29.07.25 | [16 empty] | 10,00000
п.39606 от 30.01.25 до 30.07.25 | 38,54000 | 91,00000 | 0,25000 | 0,21900 | 0,07300 |  | -0,09600 | 29,00000 | 232,00000 | 5,00000 | 1,00000 | 100,00000 | Без дефектов |  |  | 1,54875 | 22,00000 | 42,08750 | РРМ 310 | 42,76804 | 18,00000 | 47,25011 | 1,5 | 10,00000 | H | 7,00000 |  | 1,13000 | 59,00000
п.39607 от 03.02.25 до 03.08.25 | 108,00000 | 126,00000 | [5 empty] | 12,00000 |  |  |  | 10,00000 | Без дефектов | [7 empty] | 6,00000 | [6 empty] | 0,99000 | 38,20000
п.39608 от 30.01.25 до 30.07.25 |  | 71,00000 | [5 empty] | 12,00000 |  |  |  | 30,00000 | Без дефектов | [7 empty] | 6,00000 | [6 empty] | 1,00000 | 34,80000
п.39609 от 03.02.25 до 03.08.25 | 22,90000 | 78,00000 | [5 empty] | 25,00000 | 232,00000 |  |  | 50,00000 | Без дефектов |  |  | 1,73957 |  | 39,55455 |  | 142,77997 | 6,00000 | 18,50609 |  | 5,00000 | H |  |  | 1,22000 | 56,40000
п.39610 от 31.01.25 до 31.01.26 | [27 empty] | 0,97900
п.39611 от 31.01.25 до 31.07.25 |  | 67,50000 | [5 empty] | 28,00000 | 232,00000 | 6,00000 |  | 30,00000 | Без дефектов |  |  | 1,53178 | 7,00000 | 39,89091 |  | 15,04102 |  | 17,14676 | [5 empty] | 1,14000 | 53,60000
п.39613 от 30.01.25 до 30.07.25 | [16 empty] | 12,00000
п.39614 от 30.01.25 до 30.07.25 | [16 empty] | 9,00000
п.39615 от 30.01.25 до 30.07.25 | [16 empty] | 10,00000
п.39616 от 30.01.25 до 30.07.25 | [16 empty] | 7,00000
п.39617 от 05.02.25 до 05.08.25 | 84,60000 | 177,00000 | [5 empty] | 480,00000 |  |  |  | 20,00000 | Без дефектов |  |  |  | 6,00000 |  |  |  | 7,00000 |  | 1,5 |  |  |  |  | 1,38000 | 63,50000
п.39618 от 10.02.25 до 10.08.25 |  | 71,00000 | [5 empty] | 12,00000 |  |  |  | 30,00000 | Без дефектов | [7 empty] | 4,00000 | [6 empty] | 0,98000 | 34,50000
п.39619 от 04.02.25 до 04.08.25 |  | 75,00000 | [5 empty] | 48,00000 | 232,00000 | 6,00000 |  | 30,00000 | Без дефектов |  |  | 1,47849 |  | 45,11364 |  | 13,29975 |  | 15,29471 | [5 empty] | 1,15000 | 58,00000
п.39620 от 31.01.25 до 31.07.25 | 35,90000 | 95,00000 | 0,16200 | -0,12200 | -0,10300 |  | 0,02800 | 28,00000 | 232,00000 | 6,00000 | 1,00000 | 100,00000 | Без дефектов |  |  | 1,87130 | 23,00000 | 47,60000 | РРМ 310 | 37,81513 | 18,00000 | 49,53437 | 1,5 | 10,00000 | H | 7,00000 |  | 1,31000 | 68,00000
п.39621 от 03.02.25 до 03.08.25 | 39,20000 | 92,00000 | 0,54800 | -0,07800 | -0,41700 |  | -0,34700 | 29,00000 | 232,00000 | 6,00000 |  | 100,00000 | Без дефектов |  |  | 1,87739 | 27,00000 | 49,87563 | Полиэфирный 1311Т34 ALBA | 36,08977 | 18,00000 | 48,37929 | 1,5 | 10,00000 | F | 6,00000 |  | 1,33000 | 69,85000
п.39622 от 03.02.25 до 03.08.25 | 31,80000 | 67,00000 | [5 empty] | 26,00000 | 232,00000 | 5,00000 | 0,50000 | 100,00000 | Без дефектов |  |  | 1,57680 |  | 44,48920 | РРМ 310 | 17,84628 | 8,00000 | 21,39845 | 4 | 3,00000 | H | 4,00000 |  | 1,19000 | 58,95000
п.39623 от 04.02.25 до 04.08.25 |  | 71,00000 | [5 empty] | 27,00000 | 224,00000 | 6,00000 |  | 30,00000 | Без дефектов |  |  |  | 9,00000 | 39,51932 |  | 15,13327 | [7 empty] | 1,13000 | 52,90000
п.39624 от 04.02.25 до 04.08.25 | 37,70000 | 90,00000 | 0,27000 | -0,09400 | -0,22600 | 0,28900 | 0,11400 | 27,00000 | 224,00000 | 6,00000 |  | 120,00000 | Без дефектов |  |  | 1,58653 | 27,00000 | 40,86250 | РРМ 310 |  | 18,00000 | 48,81632 | 1 | 16,00000 | F | 7,00000 |  | 1,14000 | 58,50000
п.39625 от 05.02.25 до 05.08.25 | 38,40000 | 90,00000 | 0,40900 | -0,04400 | 0,32000 |  | 0,25100 | 29,00000 | 232,00000 | 6,00000 |  | 120,00000 | Без дефектов |  |  | 1,61798 | 26,00000 | 43,98625 | РРМ 310 | 40,78627 | 18,00000 | 47,20202 | 1,5 | 10,00000 | H | 7,00000 |  | 1,17000 | 61,70000
п.39626 от 31.01.25 до 31.01.26 | [13 empty] | Соответствует | [13 empty] | 1,26000
п.39627 от 03.02.25 до 06.04.26 | [13 empty] | Соответствует | [13 empty] | 1,27000
п.39628 от 03.02.25 до 03.08.25 | 37,60000 | 89,00000 | 0,55800 | 0,07100 | 0,21400 |  | 0,51100 | 29,00000 | 232,00000 | 6,00000 |  | 100,00000 | Без дефектов |  |  | 1,84252 |  | 43,96125 | Полиэфирный 1311Т34 ALBA | 41,24302 | 18,00000 | 51,26012 | 1,5 | 10,00000 | F | 6,00000 |  | 1,27000 | 64,70000
п.39629 от 05.02.25 до 05.08.25 | 42,30000 | 91,00000 | 0,16400 | -0,00900 | 0,07600 |  | 0,14500 | 25,00000 | 232,00000 | 10,00000 |  | 100,00000 | Без дефектов |  |  | 2,09337 | 29,00000 | 30,85750 | PPU 331 DA | 64,81406 | 20,00000 | 74,63012 | 1 | 10,00000 | H | 7,00000 |  | 1,26000 | 56,10000
п.39630 от 07.02.25 до 07.08.25 | 38,50000 | 90,00000 | 0,30800 | -0,23000 | 0,02700 |  | -0,20300 | 25,00000 | 232,00000 | 10,00000 |  | 100,00000 | Без дефектов |  |  | 2,07800 | 25,00000 | 34,69375 | PPU 331 DA | 57,64727 | 20,00000 | 69,84869 | 1 | 10,00000 | H | 7,00000 |  | 1,29000 | 59,50000
п.39631 от 31.01.25 до 31.07.25 | [16 empty] | 12,00000
п.39632 от 04.02.25 до 04.08.25 | 36,40000 | 87,00000 | 0,32600 | 0,10500 | 0,10200 |  | -0,29200 | 29,00000 | 232,00000 | 6,00000 |  | 120,00000 | Без дефектов |  |  | 1,92642 | 24,00000 | 45,55000 | РРМ 310 | 39,66068 | 18,00000 | 51,75446 | 1,5 | 10,00000 | H | 7,00000 |  | 1,32000 | 67,00000
п.39633 от 31.01.25 до 31.01.27 | [27 empty] | 0,84800
п.39634 от 03.02.25 до 03.02.26 | [13 empty] | Соответствует | [13 empty] | 1,30000
п.39635 от 05.02.25 до 05.08.25 | 39,00000 | 92,00000 | 0,34000 | 0,09400 | -0,12300 | 0,29300 | 0,30300 | 26,00000 | 224,00000 | 5,67000 |  | 120,00000 | Без дефектов |  |  | 1,63901 | 28,00000 | 44,09750 | РРМ 310 | 39,81942 | 17,53000 | 46,26708 | 1 | 16,00000 | F | 7,00000 |  | 1,18000 | 62,10000
п.39636 от 03.02.25 до 03.02.26 | [13 empty] | Соответствует | [13 empty] | 1,29000
п.39637 от 31.01.25 до 31.07.25 |  | 81,50000 | [5 empty] | 26,00000 | 232,00000 |  |  | 100,00000 | Без дефектов |  |  | 1,61038 | 27,00000 | 39,70511 |  | 15,11141 | 6,00000 | 17,68034 | 3 | 5,00000 | F |  |  | 1,17000 | 54,65000
п.39638 от 04.02.25 до 04.08.25 | 39,00000 | 95,00000 | 0,44800 | 0,39400 | 0,20800 |  | 0,04400 | 28,00000 | 232,00000 | 6,13000 |  | 120,00000 | Без дефектов |  |  | 1,68488 | 24,00000 | 47,38750 | РРМ 310 | 38,04801 | 18,03000 | 46,37924 | 1,5 | 10,00000 | H | 7,00000 |  | 1,22000 | 65,50000
п.39639 от 05.02.25 до 05.08.25 | 38,20000 | 91,00000 | 0,41800 | 0,09800 | 0,31800 |  | 0,25300 | 28,00000 | 232,00000 | 6,37000 |  | 120,00000 | Без дефектов |  |  | 1,64454 | 27,00000 | 43,65500 | РРМ 310 | 40,29321 | 17,59000 | 46,80832 | 1,5 | 10,00000 | H | 7,00000 |  | 1,18000 | 61,80000
п.39640 от 03.02.25 до 03.08.25 | 11,80000 | 95,00000 | 0,00300 | 0,00200 | 0,00300 |  | 0,00100 | 28,00000 | 232,00000 | 6,00000 |  | 100,00000 | Без дефектов |  |  | 1,67364 |  | 41,44250 | Полиэфирный 1311Т34 ALBA | 43,43367 | 18,00000 | 49,95947 | 2 | 10,00000 | F |  |  | 1,18000 | 60,30000
п.39641 от 05.02.25 до 05.08.25 | 2,60000 | 93,00000 | 0,52300 | 0,46900 | 0,22900 |  | -0,04100 | 29,00000 | 232,00000 | 6,00000 |  | 110,00000 | Без дефектов |  |  | 1,35473 |  | 50,55455 | Полиэфирный 1311Т34 ALBA | 39,51150 | 20,00000 | 44,30858 | 1,5 | 10,00000 | H | 7,00000 |  | 1,12000 | 61,15000
п.39642 от 04.02.25 до 04.02.26 | [27 empty] | 0,98400
п.39644 от 05.02.25 до 05.08.25 | 40,00000 | 123,00000 | 0,47400 | 0,30300 | 0,35900 |  | 0,06200 | 30,00000 | 249,00000 | 26,00000 |  | 110,00000 | Без дефектов |  |  | 1,57949 |  | 54,32500 | PPU 331 | 45,77802 | 25,00000 | 57,98435 | 1,5 | 10,00000 | H |  |  | 1,26000 | 68,10000
п.39645 от 04.02.25 до 04.02.27 |  |  | 0,98500 | -0,82700 | -0,41500 |  | -0,33800 | [9 empty] | 15,00000 | [10 empty] | 1,11000
п.39646 от 04.02.25 до 04.08.25 |  | 62,00000 | [5 empty] | 12,00000 |  |  |  | 30,00000 | Без дефектов | [7 empty] | 5,40000 | [6 empty] | 0,98000 | 33,80000
п.39647 от 04.02.25 до 04.08.25 | 96,30000 | 70,00000 | [5 empty] | 12,00000 |  | 10,00000 |  | 40,00000 | Без дефектов |  | 3,00000 |  |  |  | D'LAC WEF 3020 |  | 3,00000 | [6 empty] | 1,05000 | 46,60000
п.39650 от 17.02.25 до 17.08.25 | 40,20000 | 88,00000 | 0,33500 | -0,01400 | 0,30700 | 0,48200 | 0,13500 | 26,00000 | 224,00000 | 6,00000 |  | 120,00000 | Без дефектов |  |  | 1,65392 | 28,00000 | 46,45000 | РРМ 310 | 39,00325 | 18,00000 | 46,29938 | 1 | 16,00000 | F | 7,00000 |  | 1,20000 | 64,30000
п.39651 от 05.02.25 до 05.08.25 | 39,20000 | 62,00000 | 1,16200 | 0,95400 | -0,46300 |  | 0,47500 | 26,00000 | 232,00000 |  |  | 100,00000 | Без дефектов |  |  | 1,54170 | 24,00000 |  |  |  | 7,00000 | 18,68724 | 4 | 3,00000 |  |  |  | 1,17000 | 57,75000
п.39652 от 04.02.25 до 04.08.25 | 37,10000 | 98,00000 | 0,46200 | -0,29500 | 0,15700 |  | 0,31900 | 29,00000 | 232,00000 | 7,00000 |  | 110,00000 | Без дефектов |  |  | 1,51053 | 26,00000 | 47,98750 | РРМ 310 | 33,39159 | 16,00000 | 38,06062 | 1,5 | 10,00000 | H | 7,00000 |  | 1,14000 | 63,50000
п.39653 от 04.02.25 до 04.08.25 | 20,40000 | 74,00000 | [5 empty] | 25,00000 | 224,00000 | 5,00000 |  | 15,00000 | Без дефектов |  |  | 1,51529 | 9,00000 | 42,50000 |  | 11,76471 |  | 13,52941 | [5 empty] | 1,15000 | 56,00000
п.39654 от 04.02.25 до 04.08.25 | 38,80000 | 92,00000 | 0,37500 | 0,16400 | -0,12800 | 0,21500 | 0,31100 | 27,00000 | 224,00000 | 6,00000 |  | 120,00000 | Без дефектов |  |  | 1,84785 | 25,00000 | 46,38438 | РРМ 310 | 38,20845 | 18,00000 | 49,82976 | 1 | 16,00000 | F | 7,00000 |  | 1,29000 | 66,75000
п.39655 от 06.02.25 до 06.08.25 | 39,10000 | 89,00000 | 0,29400 | 0,17000 | -0,14700 | 0,21600 | 0,18900 | 27,00000 | 224,00000 | 5,00000 |  | 120,00000 | Без дефектов |  |  | 1,90878 | 26,00000 | 44,01875 | РРМ 310 | 36,28118 | 16,00000 | 46,59123 | 1 | 16,00000 | F | 7,00000 |  | 1,30000 | 65,55000
п.39656 от 03.02.25 до 03.08.25 |  | 75,00000 | [5 empty] | 31,00000 | 249,00000 | 9,00000 |  | 30,00000 | Без дефектов |  |  | 1,74672 |  | 35,76705 |  | 25,16282 |  | 29,94376 | [5 empty] | 1,19000 | 52,50000
п.39658 от 06.02.25 до 06.08.25 |  | 83,00000 | [5 empty] | 27,00000 | 224,00000 | 6,00000 |  | 30,00000 | Без дефектов |  |  | 1,54045 | 6,00000 | 42,39545 |  |  |  | 16,41685 | [5 empty] | 1,16000 | 56,30000
п.39659 от 05.02.25 до 05.08.25 | 82,18000 | 128,00000 | [5 empty] | 12,00000 |  |  |  | 10,00000 | Без дефектов | [7 empty] | 8,00000 | [6 empty] | 0,99000 | 39,60000
п.39660 от 03.02.25 до 03.02.27 | [27 empty] | 0,84800
п.39661 от 05.02.25 до 05.02.26 | [27 empty] | 0,98200
п.39662 от 04.02.25 до 04.02.26 | [13 empty] | Соответствует | [13 empty] | 1,34000
п.39663 от 05.02.25 до 05.02.26 | [13 empty] | Соответствует | [13 empty] | 1,30000
п.39664 от 06.02.25 до 06.08.25 |  | 80,00000 | [5 empty] | 47,00000 | 232,00000 | 6,00000 |  | 10,00000 | Без дефектов |  |  | 1,40863 | 10,00000 |  |  |  |  | 14,80176 | [5 empty] | 1,12000 | 57,10000
п.39665 от 06.02.25 до 06.08.25 | 40,70000 | 98,00000 | 0,12100 | 0,05100 | 0,07300 | 0,17200 | 0,08100 | 26,00000 | 224,00000 | 6,00000 |  | 120,00000 | Без дефектов |  |  | 1,66597 | 28,00000 | 45,47500 | РРМ 310 | 38,70258 | 17,60000 | 46,06616 | 1 | 16,00000 | F | 7,00000 |  | 1,20000 | 63,65000
п.39666 от 05.02.25 до 05.08.25 | 38,20000 | 95,00000 | 0,23000 | -0,13500 | 0,17200 | 0,48600 | 0,07200 | 26,00000 | 224,00000 | 6,00000 |  | 120,00000 | Без дефектов |  |  | 1,84176 | 26,00000 | 48,16250 | РРМ 310 | 33,22087 | 16,00000 | 43,27187 | 1 | 16,00000 | F | 7,00000 |  | 1,30000 | 68,10000
п.39667 от 12.02.25 до 12.08.25 | 48,50000 | 99,00000 | 0,19000 | -0,05000 | -0,15000 |  | 0,12000 | 32,00000 | 232,00000 | 6,00000 |  | 100,00000 | Без дефектов |  |  | 1,34528 | 27,00000 | 47,72875 | РРМ 310 | 41,96171 | 20,00000 | 44,43540 | 0 | 4,00000 | H | 4,00000 |  | 1,06000 | 60,55000
п.39668 от 05.02.25 до 05.08.25 | [16 empty] | 6,00000
п.39669 от 07.02.25 до 07.08.25 | 3,80000 | 85,00000 | 0,14900 | -0,10900 | 0,09900 |  | 0,02100 | 29,00000 | 232,00000 | 6,00000 |  | 120,00000 | Без дефектов |  |  | 1,31103 |  | 48,72045 | РРМ 310 | 41,05052 | 20,00000 | 44,74507 | 1 | 10,00000 | H | 7,00000 |  | 1,09000 | 58,60000
п.39670 от 05.02.25 до 05.08.25 | 31,72000 | 66,00000 | [5 empty] | 29,00000 | 232,00000 | 6,00000 |  | 50,00000 | Без дефектов |  |  | 1,63137 | 16,00000 | 39,92727 | РРМ 310 | 15,12894 | 6,00000 | 17,73224 | 3 | 3,00000 | H |  |  | 1,18000 | 55,20000
п.39671 от 07.02.25 до 07.08.25 | 57,50000 | 83,00000 | 0,30900 | -0,23900 | -0,10500 |  | 0,16500 | 29,00000 | 232,00000 |  |  | 50,00000 | Без дефектов |  |  | 1,48639 | 22,00000 | 44,52557 |  | 33,68851 | 15,00000 | 38,74179 | 1,5 | 10,00000 | F | 6,00000 |  | 1,15000 | 57,55000
п.39672 от 06.02.25 до 06.08.25 | 4,20000 | 95,00000 | [5 empty] | 28,00000 | 232,00000 |  |  | 110,00000 |  | Без дефектов |  | 1,20070 |  | 49,89091 |  | 30,35320 | 15,00000 | 31,26822 | 2 | 10,00000 | F | 6,00000 |  | 1,04000 | 57,60000
п.39673 от 05.02.25 до 05.08.25 |  | 70,00000 | [5 empty] | 11,00000 | 232,00000 |  |  |  |  | Без дефектов |  |  | 9,00000 |  |  |  | 15,00000 | 68,15060 | [5 empty] | 1,06000 | 36,35000
п.39674 от 06.02.25 до 06.08.25 | 3,70000 | 89,00000 | [5 empty] | 28,00000 | 232,00000 | 5,00000 |  | 110,00000 |  | Без дефектов | 2,00000 | 1,20611 |  | 49,06364 | PPE 100 |  | 15,00000 |  | 2 | 10,00000 | F | 6,00000 |  | 1,04000 | 56,90000
п.39675 от 07.02.25 до 07.08.25 | 2,70000 | 117,00000 | 0,19900 | -0,02000 | -0,10700 |  | 0,16700 | 66,00000 | 254,00000 | 24,00000 |  | 110,00000 | Без дефектов |  |  | 1,47169 |  | 49,01193 | PPU 331 | 46,92735 | 23,00000 | 54,90500 | 0,5 | 10,00000 | H | 6,00000 |  | 1,17000 | 61,65000
п.39676 от 04.02.25 до 04.02.27 | [27 empty] | 0,96200
п.39677 от 04.02.25 до 04.08.25 | 2,10000 | 97,00000 | 0,34100 | -0,28600 | 0,03300 |  | -0,18300 | 28,00000 | 232,00000 | 6,00000 |  | 110,00000 | Без дефектов |  |  | 1,31781 |  | 50,25000 | Полиэфирный | 37,85803 | 19,00000 | 41,59204 | 1,5 | 10,00000 | H | 7,00000 |  | 1,10000 | 60,20000
п.39678 от 06.02.25 до 06.08.25 | 35,00000 | 89,00000 | 0,39200 | 0,16600 | -0,35300 |  | -0,03900 | 28,00000 | 232,00000 | 6,00000 |  | 100,00000 | Без дефектов |  |  | 2,04048 |  | 44,15500 | Полиэфирный 1311Т34 ALBA | 40,76549 | 18,00000 | 54,69633 | 1,5 | 10,00000 | F | 6,00000 |  | 1,36000 | 67,15000
п.39679 от 06.02.25 до 06.08.25 | 39,98000 | 93,00000 | 0,47600 | -0,20700 | 0,32900 |  | -0,27600 | 29,00000 | 232,00000 | 6,00000 |  | 100,00000 | Без дефектов |  |  | 1,66279 |  | 50,95375 | Полиэфирный 1311Т34 ALBA | 35,37953 | 18,00000 | 43,95037 | 1,5 | 10,00000 | F | 6,00000 |  | 1,23000 | 68,10000
п.39680 от 07.02.25 до 07.08.25 | 33,60000 | 97,00000 | 0,37177 | -0,17105 | 0,03284 |  | -0,32844 | 29,00000 | 232,00000 | 6,32000 | 1,00000 | 110,00000 | Без дефектов |  |  | 2,20364 | 25,00000 | 48,75500 | РРМ 310 | 40,75479 | 19,87000 | 60,56199 | 1,5 | 10,00000 | F | 7,00000 |  | 1,48000 | 72,30000
п.39681 от 14.02.25 до 14.08.25 | 23,20000 | 97,00000 | 0,29000 | 0,13000 | 0,26000 |  | 0,04000 | 33,00000 | 249,00000 | 15,00000 |  | 110,00000 | [6 empty] | PPU 331 |  | 18,00000 |  | 0 | 12,00000 | H | 7,00000 |  | 1,25000 | 64,55000
п.39683 от 05.02.25 до 05.08.25 | 36,50000 | 93,00000 | 0,12500 | -0,01200 | -0,06700 | 0,27100 | 0,10500 | 26,00000 | 224,00000 | 6,00000 |  | 120,00000 | Без дефектов |  |  | 1,83913 | 27,00000 | 46,94875 | РРМ 310 | 34,07971 | 16,00000 | 43,85417 | 1 | 16,00000 | F | 7,00000 |  | 1,29000 | 67,10000
п.39684 от 07.02.25 до 07.08.25 | 16,80000 | 70,00000 | [5 empty] | 25,00000 | 224,00000 | 6,00000 |  | 15,00000 | Без дефектов |  |  | 1,52927 | 9,00000 | 41,58523 |  | 14,51946 |  | 16,59243 | [5 empty] | 1,15000 | 55,30000
п.39685 от 06.02.25 до 06.08.25 |  | 75,00000 | [5 empty] | 22,00000 | 224,00000 | 6,00000 |  | 30,00000 | Без дефектов |  |  | 1,50853 | 18,00000 | 42,95739 |  | 13,96733 |  | 16,06243 | [5 empty] | 1,15000 | 56,35000
п.39686 от 12.02.25 до 12.08.25 | 80,54000 | 124,00000 | [5 empty] | 12,00000 |  |  |  | 10,00000 | Без дефектов | [7 empty] | 8,00000 | [6 empty] | 0,98000 | 37,50000
п.39688 от 05.02.25 до 05.08.25 |  | 67,00000 | [5 empty] | 12,00000 |  |  |  | 30,00000 | Без дефектов | [7 empty] | 5,00000 | [6 empty] | 0,99000 | 33,00000
п.39689 от 10.02.25 до 10.08.25 | 33,30000 | 89,00000 | 0,44600 | -0,05700 | 0,31800 |  | 0,30800 | 55,00000 | 232,00000 | 6,00000 |  | 50,00000 | Без дефектов |  |  | 1,39672 |  | 43,62438 | РРМ 310 | 41,45197 | 18,00000 | 43,45897 | 1,5 | 10,00000 | H | 7,00000 |  | 1,07000 | 57,85000
п.39690 от 07.02.25 до 07.08.25 | 3,80000 | 118,00000 | 0,22200 | 0,08000 | 0,20200 |  | -0,04600 | 29,00000 | 232,00000 | 6,00000 |  | 110,00000 | Без дефектов |  |  | 1,30156 |  | 52,18750 | РРМ 310 | 38,27751 | 20,00000 | 42,15569 | 1,5 | 10,00000 | F | 6,00000 |  | 1,10000 | 61,75000
п.39691 от 06.02.25 до 06.02.26 | [13 empty] | Соответствует | [13 empty] | 1,26000
п.39692 от 07.02.25 до 07.02.26 | [13 empty] | Соответствует | [13 empty] | 1,25000
п.39693 от 06.02.25 до 06.02.26 |  |  | 0,34700 | 0,27700 | 0,01800 | 0,56500 | -0,20800 | [9 empty] | 70,00000 | [10 empty] | 1,63000
п.39694 от 10.02.25 до 10.08.25 | 32,50000 | 95,00000 | 0,38050 | 0,03866 | -0,25119 |  | -0,28318 | 29,00000 | 232,00000 | 6,00000 | 1,00000 | 100,00000 | Без дефектов |  |  | 1,51817 | 28,00000 | 42,57940 | РРМ 310 | 42,27396 | 18,00000 | 46,35531 | 1,5 | 10,00000 | H | 7,00000 |  | 1,11907 | 58,95120
п.39695 от 05.02.25 до 05.08.25 | 3,60000 | 106,00000 | 0,18100 | 0,17300 | -0,00600 |  | -0,05100 | 29,00000 | 232,00000 | 6,00000 |  | 110,00000 | Без дефектов |  |  | 1,26957 |  | 51,33864 | Полиэфирный 1311Т34 ALBA | 38,17787 | 19,60000 | 41,23210 | 1,5 | 10,00000 | H | 7,00000 |  | 1,08000 | 60,35000
п.39696 от 05.02.25 до 05.02.26 |  |  | 0,44900 | 0,11100 | 0,39700 |  | 0,17800 | [9 empty] | 60,00000 | [10 empty] | 1,65000
п.39697 от 07.02.25 до 07.08.25 | 4,80000 | 111,00000 | 0,30200 | 0,25200 | -0,12600 |  | -0,10900 | 29,00000 | 232,00000 | 6,00000 |  | 110,00000 | Без дефектов |  |  | 1,27097 |  | 51,15455 | РРМ 310 | 39,00364 | 20,00000 | 42,22499 | 1,5 | 10,00000 | F | 6,00000 |  | 1,08000 | 60,20000
п.39698 от 06.02.25 до 06.08.25 | 31,30000 | 85,00000 | 0,27200 | 0,19200 | -0,06000 |  | 0,18200 | 28,00000 | 232,00000 | 6,00000 | 1,00000 | 110,00000 | Без дефектов |  |  | 2,15583 | 23,00000 | 49,08250 | РРМ 310 | 36,67295 | 18,00000 | 53,82101 | 1,5 | 10,00000 | H | 7,00000 |  | 1,46000 | 72,10000
п.39699 от 06.02.25 до 06.08.25 | 37,02000 | 95,00000 | 0,39900 | -0,11000 | 0,38100 |  | -0,04500 | 29,00000 | 232,00000 | 6,00000 | 1,00000 | 110,00000 | Без дефектов |  |  | 1,89074 | 17,00000 | 45,07500 | РРМ 310 | 40,00556 | 18,00000 | 51,40990 | 1,5 | 10,00000 | F | 7,00000 |  | 1,30000 | 66,20000
п.39700 от 06.02.25 до 06.02.26 | [27 empty] | 0,98300
п.39701 от 07.02.25 до 07.08.25 | 39,70000 | 80,00000 | 0,43300 | 0,35800 | 0,13100 |  | 0,20600 | 29,00000 | 232,00000 | 6,00000 |  | 100,00000 | Без дефектов |  |  | 1,60186 |  | 43,45000 | Полиэфирный 1311Т34 ALBA | 41,15226 | 18,00000 | 47,26810 | 1,5 | 10,00000 | F | 6,00000 |  | 1,16000 | 61,00000
п.39702 от 07.02.25 до 07.08.25 | 39,50000 | 87,00000 | 0,30100 | -0,15100 | 0,24100 | 0,59300 | 0,09900 | 25,00000 | 224,00000 | 6,00000 |  | 120,00000 | Без дефектов |  |  | 1,64139 | 27,00000 | 47,50000 | РРМ 310 | 37,89474 | 18,00000 | 45,45391 | 1 | 16,00000 | F | 7,00000 |  | 1,20000 | 65,00000
п.39703 от 07.02.25 до 07.08.25 | 35,20000 | 87,00000 | 0,12608 | 0,10462 | -0,01690 |  | -0,06831 | 28,00000 | 232,00000 | 6,00000 |  | 100,00000 | Без дефектов |  |  | 1,52203 | 26,00000 | 43,06900 | РРМ 310 | 41,79340 | 18,00000 | 46,08853 | 1,50000 | 10,00000 | H | 7,00000 |  | 1,12299 | 59,44327
п.39704 от 05.02.25 до 05.08.25 | 38,20000 | 91,00000 | 0,45400 | -0,04300 | -0,13800 |  | 0,43000 | 29,00000 | 232,00000 | 6,00000 | 1,00000 | 100,00000 | Без дефектов |  |  | 1,87130 | 23,00000 | 47,60000 | РРМ 310 | 37,81513 | 18,00000 | 49,53437 | 1,5 | 10,00000 | H | 7,00000 |  | 1,31000 | 68,00000
п.39705 от 06.02.25 до 06.08.25 | 36,60000 | 89,00000 | 0,10200 | 0,08400 | -0,05700 |  | 0,00100 | 28,00000 | 232,00000 | 6,00000 | 1,00000 | 110,00000 | Без дефектов |  |  | 1,38782 | 25,00000 | 44,76125 | РРМ 310 | 40,21335 | 18,00000 | 42,55673 | 1,5 | 10,00000 | F | 7,00000 |  | 1,07000 | 58,70000
п.39706 от 07.02.25 до 07.08.25 | 34,32000 | 96,00000 | 0,21500 | 0,09200 | 0,19300 |  | 0,02800 | 29,00000 | 232,00000 | 5,00000 |  | 110,00000 | Без дефектов |  |  | 1,95199 | 28,00000 | 29,35000 | РРМ 310 | 61,32879 | 18,00000 | 66,41931 | 1,5 | 10,00000 | H | 6,00000 |  | 1,20000 | 52,90000
п.39707 от 06.02.25 до 06.08.25 | 4,00000 | 85,00000 | 0,25300 | -0,02200 | 0,04200 |  | 0,24800 | 29,00000 | 232,00000 | 6,00000 |  | 120,00000 | Без дефектов |  |  | 1,24475 |  | 49,34886 | РРМ 310 | 38,08309 | 19,00000 | 40,81148 | 1 | 10,00000 | H | 7,00000 |  | 1,06000 | 57,95000
п.39708 от 12.02.25 до 12.08.25 | 38,50000 | 87,00000 | 0,47500 | 0,03900 | 0,36900 |  | 0,29700 | 28,00000 | 232,00000 | 5,35000 |  | 120,00000 | Без дефектов |  |  | 1,64269 | 29,00000 | 43,80250 | РРМ 310 | 40,15753 | 17,59000 | 46,67999 | 1,5 | 10,00000 | H | 7,00000 |  | 1,18000 | 61,90000
п.39709 от 10.02.25 до 10.08.25 | 37,60000 | 85,00000 | 0,19000 | -0,07700 | -0,11100 | 0,16900 | 0,13400 | 27,00000 | 224,00000 | 6,00000 |  | 120,00000 | Без дефектов |  |  | 1,92461 | 28,00000 | 43,12500 | РРМ 310 | 41,73913 | 18,00000 | 53,29694 | 1 | 16,00000 | F | 7,00000 |  | 1,30000 | 65,00000
п.39711 от 11.02.25 до 11.08.25 | 4,00000 | 85,00000 | 0,22700 | 0,22100 | -0,01200 |  | 0,05300 | 29,00000 | 232,00000 | 6,00000 |  | 120,00000 | Без дефектов |  |  | 1,31434 |  | 48,34886 | РРМ 310 | 39,29772 | 19,00000 | 42,83451 | 1 | 10,00000 | H | 7,00000 |  | 1,09000 | 58,30000
п.39714 от 10.02.25 до 10.08.25 | 39,00000 | 94,00000 | 0,06200 | -0,02700 | 0,03600 |  | 0,04300 | 28,00000 | 232,00000 | 6,00000 |  | 110,00000 | Без дефектов |  |  | 1,42845 | 27,00000 | 42,55750 | РРМ 310 | 42,29572 | 18,00000 | 44,75555 | 1,5 | 10,00000 | H | 7,00000 |  | 1,08000 | 57,45000
п.39715 от 07.02.25 до 07.08.25 | 33,50000 | 115,00000 | 0,28800 | -0,02900 | -0,23500 |  | 0,16400 | 33,00000 | 249,00000 | 25,00000 | 1,00000 | 100,00000 | Без дефектов |  |  | 1,51279 |  | 52,15000 | PPU 331 | 47,81257 | 25,00000 | 58,00575 | 1 | 30,00000 | H | 7,00000 |  | 1,21000 | 65,20000
п.39716 от 12.02.25 до 12.08.25 | 90,20000 | 140,00000 | [5 empty] | 12,00000 |  |  |  | 10,00000 | Без дефектов |  |  |  | 8,00000 |  |  |  | 8,00000 |  | 1 |  |  |  |  | 1,41000 | 63,60000
п.39717 от 05.02.25 до 05.08.25 | [16 empty] | 8,00000
п.39718 от 05.02.25 до 05.08.25 | [13 empty] | Соответствует
п.39719 от 07.02.25 до 07.02.26 | [27 empty] | 0,98000
п.39720 от 07.02.25 до 07.02.27 |  |  | 4,53800 | 0,87200 | -0,90100 |  | -4,36100 | [9 empty] | 18,00000 | [10 empty] | 1,11000 | 67,30000
п.39721 от 07.03.25 до 07.03.26 | [27 empty] | 1,25000
п.39722 от 11.03.25 до 11.03.26 | [27 empty] | 1,32000
п.39723 от 07.02.25 до 07.08.25 |  | 65,00000 | [5 empty] | 29,00000 | 232,00000 | 5,00000 |  | 30,00000 | Без дефектов |  |  | 1,54817 | 9,00000 | 40,40909 |  | 12,37345 |  | 14,22947 | [5 empty] | 1,15000 | 54,40000
п.39724 от 06.02.25 до 06.08.25 | 36,80000 | 85,00000 | 0,33959 | -0,18922 | -0,27835 |  | 0,04512 | 28,00000 | 232,00000 | 6,00000 | 1,00000 | 100,00000 | Без дефектов |  |  | 1,69875 | 24,00000 | 44,64250 | РРМ 310 | 40,32032 | 18,00000 | 48,22949 | 1,5 | 10,00000 | H | 7,00000 |  | 1,21000 | 63,40000
п.39725 от 07.02.25 до 07.08.25 | 35,10000 | 87,00000 | 0,36500 | 0,00700 | 0,12000 |  | -0,34400 | 28,00000 | 232,00000 | 6,00000 | 1,00000 | 100,00000 | Без дефектов |  |  | 1,83838 | 20,00000 | 42,82750 | РРМ 310 | 42,02907 | 18,00000 | 51,94794 | 1,5 | 10,00000 | H | 7,00000 |  | 1,26000 | 63,70000
п.39727 от 07.02.25 до 07.08.25 | 35,10000 | 90,00000 | 0,29900 | 0,04700 | -0,25900 |  | 0,14200 | 29,00000 | 232,00000 | 6,00000 |  | 110,00000 | Без дефектов |  |  | 1,96478 | 29,00000 | 49,48125 | РРМ 310 | 36,37742 | 18,00000 | 50,16472 | 1,5 | 10,00000 | H | 7,00000 |  | 1,37000 | 70,50000
п.39728 от 10.02.25 до 10.08.25 | 16,40000 | 66,00000 | [5 empty] | 29,00000 | 232,00000 |  |  | 100,00000 | Без дефектов |  |  | 2,04311 | 24,00000 | 46,42727 |  | 12,92344 | 6,00000 | 18,35128 | 3,5 | 3,00000 | F |  |  | 1,42000 | 66,80000
п.39729 от 11.02.25 до 11.08.25 | 38,00000 | 92,00000 | 0,36400 | -0,06800 | -0,33300 |  | 0,12900 | 29,00000 | 232,00000 | 5,34000 |  | 120,00000 | Без дефектов |  |  | 1,58776 | 23,00000 | 46,61875 | РРМ 310 | 38,20351 | 17,81000 | 44,53227 | 1.5 | 10,00000 | H | 7,00000 |  | 1,17000 | 63,50000
п.39730 от 10.02.25 до 10.08.25 | 2,50000 | 97,00000 | 0,33600 | 0,19600 | -0,23800 |  | 0,13400 | 40,00000 | 249,00000 | 25,00000 |  | 110,00000 | Без дефектов |  |  | 1,33417 |  |  | Полиуретановый |  | 25,00000 | 61,31296 | 1 | 15,00000 | H | 6,00000 |  | 1,08000 | 54,40000
п.39735 от 12.02.25 до 12.08.25 | 29,10000 | 99,00000 | 0,28800 | -0,23400 | 0,02500 |  | 0,16500 | 55,00000 | 232,00000 | 6,00000 | 1,00000 | 110,00000 | Без дефектов |  |  | 1,49581 |  | 38,14250 | РРМ 310 | 47,19145 | 18,00000 | 49,31235 | 1,5 | 10,00000 | F | 7,00000 |  | 1,09000 | 54,60000
п.39737 от 21.02.25 до 21.08.25 |  | 64,00000 | [5 empty] | 28,00000 | 232,00000 | 6,00000 |  | 30,00000 | Без дефектов |  |  | 1,48041 | 10,00000 | 41,63807 |  | 14,40989 |  | 16,28318 | [5 empty] | 1,13000 | 54,55000
п.39738 от 12.02.25 до 12.08.25 | 37,80000 | 87,00000 | 0,27144 | 0,22948 | -0,10914 |  | 0,09543 | 28,00000 | 232,00000 | 6,00000 |  | 110,00000 | Без дефектов |  |  | 1,85041 | 27,00000 | 50,33500 | РРМ 310 | 35,64356 | 18,00000 | 47,64995 | 1,5 | 10,00000 | H | 7,00000 |  | 1,32000 | 69,90000
п.39739 от 06.02.25 до 06.08.25 | [13 empty] | Соответствует
п.39740 от 07.02.25 до 07.08.25 |  | 72,00000 | [5 empty] | 27,00000 | 224,00000 | 6,00000 |  | 30,00000 | Без дефектов |  |  |  | 12,00000 | 40,86648 |  | 14,70547 | [7 empty] | 1,15000 | 54,75000
п.39741 от 06.02.25 до 06.08.25 | [16 empty] | 9,00000
п.39742 от 06.02.25 до 06.08.25
п.39743 от 06.02.25 до 06.08.25 | [16 empty] | 9,00000
п.39744 от 06.02.25 до 06.08.25 | [16 empty] | 8,00000
п.39745 от 07.02.25 до 07.08.25 | 4,20000 | 95,00000 | 0,23200 | -0,12100 | -0,15500 |  | 0,12400 | 29,00000 | 232,00000 | 6,00000 |  | 120,00000 | Без дефектов |  |  | 1,28256 |  | 49,68182 | РРМ 310 | 40,25617 | 20,00000 | 43,47667 | 1 | 10,00000 | H | 7,00000 |  | 1,08000 | 59,00000
п.39746 от 07.02.25 до 07.08.25 |  | 183,50000 | [25 empty] | 1,08000
п.39747 от 06.02.25 до 06.08.25 | [16 empty] | 5,00000
п.39748 от 10.02.25 до 10.08.25 | 3,80000 | 86,00000 | 0,17400 | 0,03300 | 0,16800 |  | -0,02800 | 29,00000 | 232,00000 | 5,60000 |  | 120,00000 | Без дефектов |  |  | 1,39937 |  | 50,06023 | РРМ 310 | 37,80752 | 19,00000 | 43,26788 | 1 | 10,00000 | H | 7,00000 |  | 1,14000 | 61,45000
п.39749 от 17.02.25 до 17.08.25 | 39,70000 | 83,00000 | 0,43500 | 0,14500 | -0,27900 |  | -0,30100 | 28,00000 | 232,00000 | 6,00000 |  | 110,00000 | Без дефектов |  |  | 1,58776 | 25,00000 | 46,61875 | РРМ 310 | 34,42896 | 16,00000 | 40,00653 | 1,5 | 10,00000 | H | 7,00000 |  | 1,17000 | 63,50000
п.39750 от 10.02.25 до 10.08.25 |  | 75,00000 | [5 empty] | 29,00000 | 224,00000 | 5,00000 |  | 15,00000 | Без дефектов |  |  | 1,20373 | 10,00000 | 83,40341 |  | 5,99966 |  | 6,89420 | [5 empty] | 1,15000 | 87,30000
п.39752 от 10.02.25 до 10.08.25 | 41,70000 | 86,00000 | 0,15300 | 0,01300 | -0,13000 | 0,30100 | -0,06700 | 27,00000 | 224,00000 | 6,00000 |  | 120,00000 | Без дефектов |  |  | 1,86763 | 26,00000 | 49,18000 | РРМ 310 | 32,53355 | 16,00000 | 43,18216 | 1 | 16,00000 | F | 7,00000 |  | 1,32000 | 69,20000
п.39753 от 12.02.25 до 12.08.25 | 43,40000 | 115,00000 | 0,12100 | 0,08900 | 0,07900 |  | 0,02200 | 32,00000 | 249,00000 | 26,00000 |  | 110,00000 | Без дефектов |  |  | 1,54874 |  | 52,33750 | PPU 331 | 45,91754 | 24,00000 | 56,40315 | 1,5 | 10,00000 | H |  |  | 1,23000 | 65,90000
п.39757 от 25.03.25 до 25.03.26 | [27 empty] | 1,33000
п.39758 от 26.03.25 до 26.03.26 | [27 empty] | 1,30000
п.39759 от 11.02.25 до 11.02.26 | [27 empty] | 1,06000
п.39760 от 13.02.25 до 13.08.25 | 39,20000 | 93,00000 | 0,51500 | 0,35800 | 0,03800 |  | 0,36800 | 29,00000 | 232,00000 | 6,00000 |  | 100,00000 | Без дефектов |  |  | 1,98539 |  | 50,65500 | Полиэфирный 1311Т34 ALBA | 39,21376 | 20,00000 | 55,45792 | 1,5 | 10,00000 | F | 6,00000 |  | 1,39000 | 71,60000
п.39761 от 11.02.25 до 11.08.25 | 85,58000 | 119,00000 | [5 empty] | 12,00000 |  |  |  | 10,00000 | Без дефектов | [7 empty] | 8,00000 | [6 empty] | 0,99000 | 38,35000
п.39762 от 11.02.25 до 11.02.26 |  |  | 0,34800 | 0,15500 | -0,04600 | 0,17000 | -0,30800 | [9 empty] | 70,00000 | [10 empty] | 1,63000
п.39763 от 11.02.25 до 11.02.26 |  |  | 0,66100 | 0,07800 | -0,15500 | 0,21500 | -0,63800 | [9 empty] | 65,00000 | [10 empty] | 1,65000
п.39764 от 11.02.25 до 11.08.25 | 96,80000 | 147,00000 | [5 empty] | 12,00000 |  |  |  | 10,00000 | Без дефектов | [7 empty] | 4,00000 | [6 empty] | 0,99000 | 38,75000
п.39765 от 10.02.25 до 10.08.25 |  | 61,00000 | [5 empty] | 29,00000 | 232,00000 | 6,00000 |  | 30,00000 | Без дефектов |  |  | 1,52967 | 11,00000 | 40,02045 |  | 14,99234 |  | 17,09126 | [5 empty] | 1,14000 | 53,70000
п.39766 от 10.02.25 до 10.08.25 | 93,10000 | 89,00000 | 0,28900 | -0,21800 | -0,09400 |  | -0,16400 | 25,00000 | 224,00000 | 6,00000 |  | 120,00000 | Без дефектов |  |  | 1,97071 | 20,00000 | 52,75000 | РРМ 310 | 37,91469 | 20,00000 | 53,99203 | 1 | 16,00000 | F | 7,00000 |  | 1,40000 | 73,00000
п.39767 от 10.02.25 до 10.08.25 | 33,00000 | 98,00000 | 0,30300 | -0,03000 | 0,18100 |  | -0,24100 | 29,00000 | 232,00000 | 6,00000 | 1,00000 | 110,00000 | Без дефектов |  |  | 1,71880 | 27,00000 | 44,79500 | РРМ 310 | 40,25157 | 18,00000 | 48,49275 | 1,5 | 10,00000 | F | 7,00000 |  | 1,22000 | 63,80000
п.39769 от 11.02.25 до 11.08.25 | 36,90000 | 89,00000 | 0,40900 | 0,20500 | -0,35100 |  | -0,05000 | 28,00000 | 232,00000 | 6,00000 |  | 100,00000 | Без дефектов |  |  | 2,06169 | 26,00000 | 45,31750 | Полиэфирный 1311Т34 ALBA | 39,71976 | 18,00000 | 54,33434 | 1,5 | 10,00000 | F | 6,00000 |  | 1,38000 | 68,30000
п.39770 от 12.02.25 до 12.08.25 | 39,20000 | 93,00000 | 0,29500 | 0,25700 | 0,10500 | 0,15400 | 0,10100 | 26,00000 | 224,00000 | 6,00000 |  | 120,00000 | Без дефектов |  |  | 1,66129 | 24,00000 | 45,85000 | РРМ 310 | 34,89640 | 16,00000 | 41,59714 | 1 | 16,00000 | F | 7,00000 |  | 1,20000 | 63,90000
п.39771 от 10.02.25 до 10.08.25 | 40,00000 | 88,00000 | 0,26500 | 0,07600 | -0,16500 |  | -0,19300 | 28,00000 | 232,00000 | 6,00000 |  | 110,00000 | Без дефектов |  |  | 1,72701 | 28,00000 | 48,98438 | РРМ 310 | 36,68790 | 18,00000 | 46,15629 | 1,5 | 10,00000 | F | 6,00000 |  | 1,25000 | 67,35000
п.39772 от 11.02.25 до 11.08.25 | 3,60000 | 92,00000 | 0,07400 | -0,06800 | 0,02800 |  | 0,01100 | 29,00000 | 232,00000 | 6,00000 |  | 120,00000 | Без дефектов |  |  | 1,28456 |  | 49,43636 | РРМ 310 | 40,45605 | 20,00000 | 43,69253 | 1 | 10,00000 | H | 7,00000 |  | 1,08000 | 58,80000
п.39773 от 12.02.25 до 12.08.25 | 38,00000 | 95,00000 | 0,25400 | -0,04100 | -0,22900 |  | -0,10300 | 29,00000 | 232,00000 | 6,00000 |  | 110,00000 | Без дефектов |  |  | 1,50033 | 23,00000 | 42,28000 | РРМ 310 | 42,57332 | 18,00000 | 46,24292 | 1,5 | 10,00000 | H | 7,00000 |  | 1,11000 | 58,40000
п.39774 от 13.02.25 до 13.02.27 | [27 empty] | 0,87000
п.39775 от 12.02.25 до 12.08.25 |  | 160,00000 | [25 empty] | 1,07000
п.39776 от 11.02.25 до 11.08.25 | 42,00000 | 87,00000 | 0,35500 | 0,01700 | -0,24600 | 0,10500 | 0,25600 | 27,00000 | 224,00000 | 6,00000 |  | 120,00000 | Без дефектов |  |  | 1,88414 | 26,00000 | 50,75500 | РРМ 310 | 35,52310 | 18,00000 | 48,03753 | 1 | 16,00000 | F | 7,00000 |  | 1,34000 | 70,60000
п.39777 от 12.02.25 до 12.08.25 | 37,60000 | 83,00000 | 0,25300 | -0,21200 | -0,03300 |  | 0,13300 | 30,00000 | 232,00000 | 6,00000 |  | 100,00000 | Без дефектов |  |  | 1,61441 | 28,00000 | 49,90000 | РРМ 310 | 36,07214 | 18,00000 | 43,63272 | 1,5 | 10,00000 | H | 7,00000 |  | 1,20000 | 66,60000
п.39778 от 18.02.25 до 18.08.25 | 37,70000 | 89,00000 | 0,51900 | 0,47100 | 0,19600 |  | 0,09100 | 29,00000 | 232,00000 | 5,00000 |  | 120,00000 | Без дефектов |  |  | 1,68779 | 24,00000 | 45,47438 | РРМ 310 | 39,38623 | 18,00000 | 47,50626 | 1,5 | 10,00000 | H | 7,00000 |  | 1,21000 | 63,95000
п.39779 от 13.02.25 до 13.08.25 | 37,10000 | 87,00000 | 0,16900 | -0,02400 | -0,16700 |  | 0,00400 | 28,00000 | 232,00000 | 6,00000 |  | 110,00000 | Без дефектов |  |  | 1,57157 | 26,00000 | 46,13250 | РРМ 310 | 37,02494 | 17,00000 | 42,50871 | 1,5 | 10,00000 | H | 7,00000 |  | 1,16000 | 62,85000
п.39780 от 11.02.25 до 11.08.25 | 38,40000 | 98,00000 | 0,10200 |  | 0,10200 |  | -0,00500 | 28,00000 | 232,00000 | 6,69000 |  | 120,00000 | Без дефектов |  |  | 1,68338 | 24,00000 | 42,43375 | РРМ 310 | 41,49999 | 17,61000 | 48,35938 | 1,5 | 10,00000 | H | 7,00000 |  | 1,19000 | 61,30000
п.39781 от 12.02.25 до 12.08.25 | 34,20000 | 84,00000 | 0,40100 | 0,07100 | 0,21700 |  | 0,33000 | 28,00000 | 232,00000 | 6,00000 |  | 100,00000 | Без дефектов |  |  | 1,53887 | 26,00000 | 40,79798 | РРМ 310 | 44,11983 | 18,00000 | 48,00623 | 1,50000 | 10,00000 | H | 7,00000 |  | 1,11966 | 57,70000
п.39782 от 10.02.25 до 10.08.25 | 36,70000 | 81,00000 | 0,23541 | 0,10987 | -0,19168 |  | 0,08126 | 29,00000 | 232,00000 | 6,00000 | 1,00000 | 100,00000 | Без дефектов |  |  | 1,57228 | 26,00000 | 44,86549 | РРМ 310 | 40,11992 | 18,00000 | 45,81044 | 1,5 | 10,00000 | H | 7,00000 |  | 1,15400 | 61,77850
п.39783 от 07.02.25 до 07.08.25 | [16 empty] | 9,00000
п.39784 от 07.02.25 до 07.08.25 | [16 empty] | 10,00000
п.39785 от 12.02.25 до 12.02.26 | [13 empty] | сооотвествует |  |  | 75,00000 | [8 empty] | 8,40000 |  | 1,54000
п.39786 от 12.02.25 до 12.02.26 | [27 empty] | 1,06000
п.39787 от 13.02.25 до 13.02.27 | [27 empty] | 0,84800
п.39789 от 10.02.25 до 10.02.27 | [27 empty] | 0,96200
п.39790 от 26.02.25 до 26.02.26 | [16 empty] | 60,00000 | [5 empty] | 32 |  |  | 1,50000 | 6,70000 | 1,83600
п.39791 от 11.02.25 до 11.08.25 | 40,60000 | 95,00000 | 0,33207 | -0,23391 | -0,17541 | 0,33100 | -0,15744 | 28,00000 | 232,00000 | 6,00000 |  | 110,00000 | Без дефектов |  |  | 1,63810 | 27,00000 | 44,17125 | РРМ 310 | 38,48657 | 17,00000 | 44,80716 | 1,5 | 10,00000 | H | 7,00000 |  | 1,18000 | 62,15000
п.39792 от 11.02.25 до 11.08.25 | 37,70000 | 95,00000 | 0,06000 | -0,01200 | -0,04800 |  | 0,03400 | 28,00000 | 232,00000 | 6,00000 |  | 110,00000 | Без дефектов |  |  | 1,39551 | 26,00000 | 46,60750 | РРМ 310 | 38,78892 | 18,00000 | 41,55350 | 1,5 | 10,00000 | H | 7,00000 |  | 1,08000 | 60,45000
п.39793 от 12.02.25 до 12.08.25 | 37,60000 | 93,00000 | 0,35600 | 0,30800 | 0,00700 |  | -0,17800 | 28,00000 | 232,00000 | 6,00000 |  | 110,00000 | Без дефектов |  |  | 1,80470 | 25,00000 | 52,18500 | РРМ 310 | 38,38541 | 20,00000 | 50,98014 | 1,5 | 10,00000 | H | 6,00000 |  | 1,31000 | 70,80000
п.39794 от 19.02.25 до 19.08.25 | 57,30000 | 85,00000 | 0,22000 | 0,01000 | -0,22000 |  |  | 35,00000 | 232,00000 |  |  | 50,00000 | Без дефектов |  |  | 1,52035 | 17,00000 | 48,41080 |  | 28,91917 | 14,00000 | 34,41381 | 1 | 4,00000 | HB |  |  | 1,19000 | 61,85000
п.39795 от 12.02.25 до 12.08.25 |  | 73,00000 | [5 empty] | 26,00000 | 224,00000 | 5,20000 |  | 15,00000 | Без дефектов |  |  | 1,51729 | 15,00000 | 40,79773 |  | 12,74581 |  | 14,53022 | [5 empty] | 1,14000 | 54,30000
п.39796 от 14.02.25 до 14.08.25 | 42,30000 | 89,00000 | 0,34800 | 0,16300 | -0,30700 |  | 0,01700 | 28,00000 | 232,00000 | 6,00000 |  | 110,00000 | Без дефектов |  |  | 1,69650 | 28,00000 | 46,47250 | РРМ 310 | 38,73258 | 18,00000 | 47,05228 | 1,5 | 10,00000 | F | 6,00000 |  | 1,22000 | 64,90000
п.39797 от 11.02.25 до 11.08.25 | 38,80000 | 91,00000 | 0,31674 | 0,20031 | 0,13038 |  | -0,20784 | 30,00000 | 232,00000 | 6,00000 |  | 100,00000 | Без дефектов |  |  | 1,64646 | 27,00000 | 44,15108 | РРМ 310 | 40,76910 | 18,00000 | 47,60655 | 1,50000 | 10,00000 | H | 7,00000 |  | 1,18363 | 62,25245
п.39798 от 11.02.25 до 11.08.25 | 37,30000 | 88,00000 | 0,11600 | -0,11500 | -0,00300 |  | -0,01700 | 28,00000 | 232,00000 | 6,00000 | 1,00000 | 100,00000 | Без дефектов |  |  | 1,58109 | 24,00000 | 43,54756 | РРМ 310 | 41,33412 | 18,00000 | 46,82893 | 1,5 | 10,00000 | H | 7,00000 |  | 1,15132 | 60,77376
п.39799 от 13.02.25 до 13.08.25 | 36,00000 | 110,00000 | 0,43200 | -0,02200 | 0,21100 |  | -0,37600 | 33,00000 | 249,00000 | 24,00000 | 1,00000 | 100,00000 | Без дефектов |  |  | 1,64090 |  | 44,68409 | PPU 331 | 53,71039 | 24,00000 | 65,52668 | 1 | 30,00000 | H | 7,00000 |  | 1,22000 | 60,10000
п.39800 от 17.02.25 до 17.08.25 | 37,70000 | 95,00000 | 0,10800 | 0,07600 | 0,07400 |  | 0,01700 | 29,00000 | 232,00000 | 6,00000 |  | 110,00000 | Без дефектов |  |  | 1,40965 | 27,00000 | 39,31500 | РРМ 310 | 45,78405 | 18,00000 | 46,81497 | 1,5 | 10,00000 | H | 6,00000 |  | 1,06000 | 54,20000
п.39801 от 12.02.25 до 12.08.25 | 36,10000 | 84,00000 | 0,53000 | 0,10100 | 0,29900 |  | 0,42600 | 28,00000 | 232,00000 | 6,00000 |  | 100,00000 | Без дефектов |  |  | 2,08064 |  | 42,20000 | Полиэфирный 1311Т34 ALBA | 42,65403 | 18,00000 | 56,74483 | 1,5 | 10,00000 | F | 6,00000 |  | 1,36000 | 66,00000
п.39802 от 13.02.25 до 13.08.25 | 35,20000 | 96,00000 | 0,12400 | -0,05100 | -0,03800 |  | -0,10600 | 27,00000 | 232,00000 | 6,00000 | 1,00000 | 110,00000 | Без дефектов |  |  | 1,64588 | 25,00000 | 45,33438 | РРМ 310 | 40,03336 | 18,00000 | 46,83924 | 1,5 | 10,00000 | F | 7,00000 |  | 1,19000 | 63,25000
п.39803 от 14.02.25 до 14.02.27 |  |  | 10,99100 | -0,76700 | 0,03100 | 1,06300 | -10,96400 | [9 empty] | 18,00000 | [10 empty] | 1,15000
п.39804 от 12.02.25 до 12.08.25 | 40,20000 | 89,00000 | 0,23400 | 0,21300 | 0,05300 | 0,23100 | 0,08200 | 25,00000 | 224,00000 | 5,00000 |  | 120,00000 | Без дефектов |  |  | 1,84561 | 24,00000 | 50,66500 | РРМ 310 | 33,55374 | 17,00000 | 44,75793 | 1 | 16,00000 | F | 7,00000 |  | 1,32000 | 70,10000
п.39805 от 13.02.25 до 13.08.25 | 42,00000 | 96,00000 | 0,37000 | 0,27600 | 0,09000 | 0,26900 | -0,22900 | 29,00000 | 232,00000 | 6,00000 |  | 110,00000 | Без дефектов |  |  | 1,96099 | 27,00000 | 48,49000 | РРМ 310 | 32,99649 | 16,00000 | 45,01556 | 1,5 | 10,00000 | H | 7,00000 |  | 1,36000 | 69,70000
п.39806 от 12.02.25 до 12.08.25 | 39,20000 | 96,00000 | 0,41500 | 0,40600 | -0,03200 |  | -0,08100 | 28,00000 | 232,00000 | 6,00000 | 1,00000 | 110,00000 | Без дефектов |  |  | 1,58522 | 21,00000 | 42,93125 | РРМ 310 | 42,06836 | 18,00000 | 47,31987 | 1,5 | 10,00000 | F | 7,00000 |  | 1,15000 | 60,30000
п.39807 от 11.02.25 до 11.08.25 | [16 empty] | 11,00000
п.39808 от 11.02.25 до 11.08.25 |  | 64,00000 | [5 empty] | 29,00000 | 232,00000 | 6,00000 |  | 30,00000 | Без дефектов |  |  | 1,55915 | 6,00000 | 39,75568 |  | 15,11703 |  | 17,35601 | [5 empty] | 1,15000 | 53,90000
п.39809 от 20.02.25 до 20.08.25 | 41,08000 | 109,00000 | 0,24200 | 0,22200 | 0,03700 |  | 0,08900 | 29,00000 | 232,00000 | 6,00000 |  | 120,00000 | Без дефектов |  |  | 1,98104 | 24,00000 | 50,91563 | РРМ 310 | 35,35260 | 18,00000 | 49,69858 | 1,5 | 10,00000 | H | 7,00000 |  | 1,39000 | 71,75000
п.39810 от 25.02.25 до 25.08.25 | 30,90000 | 103,00000 | 0,27700 | -0,26100 | -0,07700 |  | 0,05500 | 55,00000 | 232,00000 | 6,00000 | 1,00000 | 110,00000 | Без дефектов |  |  | 1,49731 |  | 38,00625 | РРМ 310 | 49,99178 | 19,00000 | 52,19966 | 1,5 | 10,00000 | F | 7,00000 |  | 1,09000 | 54,50000
п.39811 от 11.02.25 до 11.08.25 | 38,80000 | 88,00000 | 0,14139 | -0,02112 | 0,07979 |  | -0,11480 | 28,00000 | 232,00000 | 6,00000 |  | 100,00000 | Без дефектов |  |  | 1,58109 | 24,00000 | 43,54756 | РРМ 310 | 41,33412 | 18,00000 | 46,82893 | 1,5 | 10,00000 | H | 7,00000 |  | 1,15132 | 60,77376
п.39812 от 12.02.25 до 12.08.25 | 38,80000 | 96,00000 | 0,33800 | 0,28100 | -0,09000 |  | 0,16500 | 28,00000 | 232,00000 | 7,00000 |  | 110,00000 | Без дефектов |  |  | 1,66042 | 24,00000 | 47,66750 | РРМ 310 | 37,76158 | 18,00000 | 45,69957 | 1,5 | 10,00000 | F | 6,00000 |  | 1,21000 | 65,40000
п.39813 от 18.02.25 до 18.08.25 | 39,30000 | 88,00000 | 0,29500 | -0,06300 | -0,20800 |  | -0,20000 | 30,00000 | 232,00000 | 7,00000 |  | 100,00000 | Без дефектов |  |  | 1,68837 | 27,00000 | 43,75000 | РРМ 310 | 41,14286 | 18,00000 | 48,62512 | 1,5 | 10,00000 | H | 7,00000 |  | 1,20000 | 62,50000
п.39814 от 20.02.25 до 20.02.27 |  |  | 0,95300 | 0,86500 | 0,38600 | 0,71800 | 0,09800 | [9 empty] | 13,00000 | [10 empty] | 1,20000
п.39815 от 13.02.25 до 13.08.25 | 166,00000 | 75,00000 | [5 empty] | 48,00000 | 232,00000 |  |  | 30,00000 | Сорность |  |  | 1,18523 |  | 49,14375 |  | 28,48785 | 14,00000 | 29,34249 | 1,5 | 4,00000 | F |  |  | 1,03000 | 56,55000
п.39817 от 10.02.25 до 10.08.25 | [16 empty] | 9,00000
п.39818 от 10.02.25 до 10.08.25 | [16 empty] | 5,00000
п.39819 от 20.02.25 до 20.08.25 | 37,50000 | 82,50000 | 0,21800 | 0,16700 | 0,05100 | 0,15100 | 0,13100 | 26,00000 | 224,00000 | 6,00000 |  | 120,00000 | Без дефектов |  |  | 1,64497 | 26,00000 | 45,40875 | РРМ 310 | 37,12027 | 16,00000 | 41,57899 | 1 | 16,00000 | F | 7,00000 |  | 1,19000 | 63,30000
п.39820 от 14.02.25 до 14.08.25 | 38,00000 | 91,00000 | 0,37500 | -0,10300 | 0,10800 |  | 0,34400 | 28,00000 | 232,00000 | 5,00000 |  | 120,00000 | Без дефектов |  |  | 1,67651 | 24,00000 | 44,65000 | РРМ 310 | 40,31355 | 18,00000 | 47,82434 | 1,5 | 10,00000 | H | 7,00000 |  | 1,20000 | 63,10000
п.39821 от 12.02.25 до 12.08.25 | [13 empty] | Соответствует |  |  | 17,00000
п.39822 от 19.02.25 до 19.08.25 | 35,30000 | 92,00000 | 0,05000 | 0,04300 | 0,00600 |  | 0,02400 | 28,00000 | 232,00000 | 6,00000 | 1,00000 | 110,00000 | Без дефектов |  |  | 1,66460 | 25,00000 | 43,84688 | РРМ 310 | 41,05195 | 18,00000 | 48,13316 | 1,5 | 10,00000 | F | 7,00000 |  | 1,19000 | 62,25000
п.39823 от 17.02.25 до 17.08.25 | 34,82000 | 86,00000 | 0,39700 | 0,38800 | 0,02500 |  | 0,07800 | 28,00000 | 232,00000 | 7,00000 | 1,00000 | 110,00000 | Без дефектов |  |  | 2,20754 | 22,00000 | 48,57000 | РРМ 310 | 41,33512 | 20,00000 | 61,15076 | 1,5 | 10,00000 | F | 7,00000 |  | 1,48000 | 72,20000
п.39824 от 12.02.25 до 12.08.25 | [16 empty] | 8,00000
п.39825 от 12.02.25 до 12.08.25 | 37,00000 | 85,00000 | 0,24100 | 0,02100 | -0,17900 |  | 0,15900 | 48,00000 | 232,00000 | 6,00000 |  | 110,00000 | Без дефектов |  |  | 1,67651 | 14,00000 | 44,65000 | РРМ 310 | 40,31355 | 18,00000 | 47,82434 | 1,5 | 4,00000 | F | 7,00000 |  | 1,20000 | 63,10000
п.39826 от 14.02.25 до 14.08.25 | 39,10000 | 95,00000 | 0,36400 | 0,01700 | 0,18300 | 0,38300 | 0,31400 | 28,00000 | 232,00000 | 6,00000 |  | 50,00000 | Без дефектов |  |  | 1,41918 |  | 43,63750 | РРМ 310 | 36,60908 | 16,00000 | 38,98168 | 1,5 | 10,00000 | H | 7,00000 |  | 1,08000 | 58,25000
п.39827 от 17.02.25 до 17.08.25 | 36,30000 | 98,00000 | 0,33000 | -0,16200 | 0,08300 |  | 0,27500 | 28,00000 | 232,00000 | 6,00000 |  | 110,00000 | Без дефектов |  |  | 1,52603 | 23,00000 | 42,04000 | РРМ 310 | 38,05899 | 16,00000 | 41,66641 | 1,5 | 10,00000 | H | 7,00000 |  | 1,12000 | 58,60000
п.39829 от 11.02.25 до 11.08.25 | [16 empty] | 9,00000
п.39830 от 12.02.25 до 12.08.25 |  | 63,00000 | [5 empty] | 29,00000 | 232,00000 | 6,00000 |  | 30,00000 | Без дефектов |  |  | 1,56364 | 7,00000 | 39,49432 |  | 15,19206 |  | 17,47087 | [5 empty] | 1,15000 | 53,70000
п.39831 от 14.02.25 до 14.08.25 | 38,70000 | 93,00000 | 0,23200 | -0,19500 | 0,11500 | 0,31200 | -0,05200 | 28,00000 | 232,00000 | 6,00000 |  | 110,00000 | Без дефектов |  |  | 1,64085 | 24,00000 | 43,95000 | РРМ 310 | 36,40501 | 16,00000 | 42,34439 | 1,5 | 10,00000 | H | 7,00000 |  | 1,18000 | 62,00000
п.39832 от 11.02.25 до 11.08.25 |  | 168,00000 | [25 empty] | 1,04000
п.39833 от 12.02.25 до 12.08.25 |  | 155,00000 | [25 empty] | 1,07000
п.39834 от 18.02.25 до 18.08.25 | 37,60000 | 89,00000 | 0,08900 | 0,05500 | 0,06500 |  | -0,02300 | 30,00000 | 232,00000 | 5,00000 |  | 55,00000 | Без дефектов |  |  | 1,42319 |  | 43,16500 | РРМ 310 | 41,70045 | 18,00000 | 44,24415 | 1,5 | 10,00000 | H | 7,00000 |  | 1,08000 | 57,90000
п.39835 от 12.02.25 до 12.08.25 | 35,90000 | 87,00000 | 0,12600 | 0,03900 | -0,11000 |  | -0,04800 | 28,00000 | 232,00000 | 6,00000 |  | 110,00000 | Без дефектов |  |  | 1,62910 | 19,00000 | 44,90875 | РРМ 310 | 36,26930 | 18,00000 | 46,80565 | 1,5 | 10,00000 | H | 7,00000 |  | 1,18000 | 62,65000
п.39836 от 13.02.25 до 13.08.25 | 36,90000 | 123,00000 | 0,52700 | 0,34600 | -0,10200 |  | 0,38500 | 33,00000 | 249,00000 | 24,00000 |  | 110,00000 | Без дефектов |  |  | 1,38500 |  | 51,48523 | PPU 331 | 46,44003 | 24,00000 | 53,14146 | 1,5 | 10,00000 | H |  |  | 1,14000 | 62,55000
п.39837 от 14.02.25 до 14.08.25 | 37,10000 | 90,00000 | 0,49300 | -0,17600 | 0,22800 |  | -0,40000 | 28,00000 | 232,00000 | 5,00000 | 1,00000 | 110,00000 | Без дефектов |  |  | 1,82059 | 14,00000 | 43,93000 | РРМ 310 | 40,97428 | 18,00000 | 50,88596 | 1,5 | 10,00000 | F | 7,00000 |  | 1,26000 | 64,40000
п.39838 от 12.02.25 до 12.08.25 | 43,80000 | 97,00000 | 0,21200 | 0,18300 | 0,04900 |  | 0,09500 | 28,00000 | 232,00000 | 6,00000 |  | 120,00000 | Без дефектов |  |  | 1,67291 | 21,00000 | 51,79500 | РРМ 310 | 34,75239 | 18,00000 | 43,70451 | 1,5 | 10,00000 | H | 7,00000 |  | 1,24000 | 68,90000
п.39839 от 13.02.25 до 13.08.25 | 42,50000 | 114,00000 | 0,28700 | -0,25700 | 0,04900 |  | 0,11700 | 33,00000 | 249,00000 | 26,00000 |  | 110,00000 | Без дефектов |  |  | 1,46534 |  | 49,54375 | PPU 331 | 48,50712 | 24,00000 | 56,67718 | 1,5 | 10,00000 | H |  |  | 1,17000 | 62,05000
п.39840 от 13.02.25 до 13.08.25 | 20,70000 | 69,00000 | [5 empty] | 26,00000 | 224,00000 | 5,00000 |  | 15,00000 | Без дефектов | Белый цвет жидкого продукта |  | 1,55692 | 7,00000 | 39,88636 |  | 12,57682 |  | 14,41595 | [5 empty] | 1,15000 | 54,00000
п.39841 от 14.02.25 до 14.08.25 | 4,50000 | 90,00000 | 0,26900 | 0,25700 | -0,00600 |  | 0,07900 | 29,00000 | 232,00000 | 6,00000 |  | 110,00000 | Без дефектов |  |  | 1,27668 |  | 50,41818 | Полиэфирный 1311Т34 ALBA | 37,50224 | 19,00000 | 40,69960 | 1,5 | 10,00000 | H | 7,00000 |  | 1,08000 | 59,60000
п.39842 от 11.02.25 до 11.02.26 |  |  | 0,82800 | 0,32500 | 0,53000 | 0,38700 | -0,54800 | [9 empty] | 50,00000 | [10 empty] | 1,80500 | 90,60000
п.39843 от 17.02.25 до 17.02.27 | [27 empty] | 1,36000
п.39844 от 11.02.25 до 11.02.27 | [27 empty] | 0,96100
п.39845 от 14.02.25 до 14.08.25 | 2,70000 | 82,00000 | 0,34900 | 0,34400 | -0,05800 |  | -0,01300 | 29,00000 | 232,00000 | 6,00000 |  |  | Без дефектов |  |  | 1,21918 |  | 47,17273 | РРМ 310 | 40,37867 | 19,00000 | 41,88861 | 1,5 | 10,00000 | H | 7,00000 |  | 1,04000 | 55,30000
п.39847 от 17.02.25 до 17.08.25 | 39,60000 | 105,00000 | 0,18200 | -0,07800 | -0,15700 |  | 0,04900 | 28,00000 | 232,00000 | 5,00000 |  | 120,00000 | Без дефектов |  |  | 1,62207 | 29,00000 | 45,49875 | РРМ 310 | 39,56153 | 18,00000 | 46,30807 | 1,5 | 10,00000 | H | 7,00000 |  | 1,18000 | 63,05000
п.39848 от 14.02.25 до 14.08.25 | 32,60000 | 68,00000 | [5 empty] | 28,00000 | 232,00000 | 5,00000 |  | 50,00000 | Без дефектов |  |  | 1,57317 | 30,00000 | 43,27955 | РРМ 310 | 13,82054 | 6,00000 | 16,35877 | 3 | 3,00000 | H |  |  | 1,18000 | 57,70000
п.39849 от 18.02.25 до 18.08.25 | 40,20000 | 88,00000 | 0,12082 | -0,01095 | -0,06601 | 0,28000 | -0,10060 | 27,00000 | 224,00000 | 6,44000 |  | 120,00000 | Без дефектов |  |  | 1,52305 | 25,00000 | 42,32000 | РРМ 310 |  | 18,08000 | 46,83107 | 1 | 16,00000 | F | 7,00000 |  | 1,12000 | 58,80000
п.39850 от 10.03.25 до 10.03.26 | [13 empty] | соответсвует |  |  | 70,00000 | [5 empty] | 32 | 5,00000 |  | 1,30000 |  | 1,83200
п.39851 от 13.02.25 до 13.08.25 | 9,76000 | 65,00000 | [5 empty] | 12,00000 |  | 8,00000 |  | 40,00000 | Без дефектов | [5 empty] | D'LAC WEF 3020 | [8 empty] | 1,04000 | 44,00000
п.39852 от 17.02.25 до 17.08.25 | 42,00000 | 107,00000 | 0,33000 | 0,33000 | -0,00200 |  | 0,00600 | 32,00000 | 249,00000 | 24,00000 |  | 110,00000 | Без дефектов |  |  | 1,68101 |  | 51,18523 | PPU 331 | 46,88853 | 24,00000 | 60,48620 | 1,5 | 10,00000 | H |  |  | 1,29000 | 66,70000
п.39853 от 19.02.25 до 19.08.25 | 37,00000 | 107,00000 | 0,32200 | -0,05400 | -0,17200 |  | 0,26700 | 33,00000 | 249,00000 | 26,00000 |  | 110,00000 | Без дефектов |  |  | 1,33419 |  | 48,43750 | PPU 331 | 50,13055 | 24,00000 | 54,50323 | 1,5 | 10,00000 | H |  |  | 1,10000 | 58,75000
п.39854 от 17.02.25 до 17.08.25 |  | 70,00000 | [6 empty] | 224,00000 | 5,00000 | [5 empty] | 2,39121 | 15,00000 | 17,86648 |  | 83,95610 | 15,00000 | 96,54953 | [5 empty] | 1,15000 | 37,15000
п.39855 от 20.02.25 до 20.08.25 | 40,76000 | 92,00000 | 0,17700 | 0,14600 | 0,03100 | 0,35500 | 0,09500 | 26,00000 | 224,00000 | 6,00000 |  | 120,00000 | Без дефектов |  |  | 1,85283 | 29,00000 | 50,17000 | РРМ 310 | 31,89157 | 16,00000 | 42,47166 | 1 | 16,00000 | F | 7,00000 |  | 1,32000 | 69,80000
п.39857 от 12.02.25 до 12.02.27 | [27 empty] | 0,86200
п.39858 от 14.02.25 до 14.08.25 | 19,26667 | 66,50000 | [5 empty] | 26,00000 | 224,00000 | 5,00000 |  | 15,00000 | Без дефектов | Белый цвет жидкого продукта |  | 1,56139 | 7,00000 | 39,62500 |  | 12,66005 |  | 14,51104 | [5 empty] | 1,15000 | 53,80000
п.39859 от 17.02.25 до 17.08.25 | 36,00000 | 87,50000 | 0,66200 | 0,35100 | 0,55000 |  | -0,11000 | 28,00000 | 232,00000 | 6,00000 |  | 100,00000 | Без дефектов |  |  | 1,59423 |  | 46,03375 | Полиэфирный 1311Т34 ALBA | 41,14335 | 19,00000 | 48,00375 | 1,5 | 10,00000 | F | 6,00000 |  | 1,17000 | 63,10000
п.39860 от 12.02.25 до 12.02.27 | [13 empty] | Прозрачный
п.39861 от 20.02.25 до 20.02.26 | [16 empty] | 85,00000 | [10 empty] | 1,51000
п.39862 от 17.02.25 до 17.02.26 | [27 empty] | 1,28000 | 62,85000
п.39863 от 19.02.25 до 19.02.26 | [13 empty] | соответствует |  |  | 70,00000 | [8 empty] | 1,50000 |  | 1,71900
п.39864 от 13.02.25 до 13.08.25 | 38,20000 | 84,00000 | 0,18400 | 0,14800 | 0,06000 |  | 0,09200 | 27,00000 | 232,00000 | 6,00000 | 1,00000 | 100,00000 | Без дефектов |  |  | 1,71742 | 24,00000 | 43,28125 | РРМ 310 | 41,58845 | 18,00000 | 49,46168 | 1,5 | 10,00000 | H | 7,00000 |  | 1,21000 | 62,50000
п.39865 от 21.02.25 до 21.08.25 | 40,50000 | 87,00000 | 0,30400 | 0,05200 | -0,29000 |  | 0,07100 | 28,00000 | 232,00000 | 6,75000 |  | 120,00000 | Без дефектов |  |  | 1,54319 | 27,00000 | 51,00625 | РРМ 310 | 34,50287 | 17,75000 | 41,19033 | 1,5 | 10,00000 | H | 7,00000 |  | 1,17000 | 66,50000
п.39866 от 17.02.25 до 17.08.25 | 33,60000 | 90,00000 | 0,11500 | -0,05900 | 0,05100 |  | 0,08400 | 28,00000 | 232,00000 | 6,00000 | 1,00000 | 100,00000 | Без дефектов |  |  | 1,66044 | 24,00000 | 37,18125 | РРМ 310 | 48,41150 | 18,00000 | 53,08677 | 1,5 | 10,00000 | H | 6,00000 |  | 1,15000 | 56,30000
п.39868 от 18.02.25 до 18.08.25 | 40,30000 | 85,00000 | 0,24600 | 0,24400 | 0,02400 | 0,29200 | 0,01100 | 27,00000 | 224,00000 | 6,00000 |  | 120,00000 | Без дефектов |  |  | 1,82966 | 27,00000 | 50,38375 | РРМ 310 | 33,30803 | 17,00000 | 44,62575 | 1 | 16,00000 | F | 7,00000 |  | 1,31000 | 69,70000
п.39869 от 14.02.25 до 14.08.25 | 41,80000 | 96,00000 | 0,33600 | 0,20000 | 0,18600 | 0,41100 | 0,19600 | 27,00000 | 224,00000 | 6,00000 |  | 120,00000 | Без дефектов |  |  | 1,81813 | 32,00000 | 51,20250 | РРМ 310 | 35,15453 | 18,00000 | 46,61868 | 1 | 16,00000 | F | 7,00000 |  | 1,31000 | 70,20000
п.39870 от 26.02.25 до 26.08.25 | 43,10000 | 105,50000 | 0,03700 | 0,00200 | 0,03100 |  | -0,02000 | 42,00000 | 249,00000 | 10,97000 |  | 110,00000 | Без дефектов |  |  | 1,51243 |  | 47,43636 | РРМ 310 | 53,50326 | 25,38000 | 63,13384 | 0,5 | 18,00000 | H | 6,00000 |  | 1,18000 | 60,80000
п.39871 от 18.02.25 до 18.08.25 | 38,60000 | 82,00000 | 0,37800 | 0,04200 | -0,36400 |  | 0,09000 | 29,00000 | 232,00000 | 6,15000 |  | 120,00000 | Без дефектов |  |  | 1,52631 | 28,00000 | 46,34875 | РРМ 310 | 39,00860 | 18,08000 | 44,25928 | 1,5 | 10,00000 | H | 7,00000 |  | 1,14000 | 62,35000
п.39872 от 21.02.25 до 21.08.25 | 1,70000 | 98,00000 | 0,22400 | 0,06500 | -0,05000 |  | -0,20800 | 33,00000 | 249,00000 | 9,86000 |  | 150,00000 | Без дефектов |  |  | 1,52676 |  | 49,47727 | РРМ 310 | 50,92518 | 25,37000 | 61,53128 | 0,5 | 18,00000 | H | 6,00000 |  | 1,20000 | 62,95000
п.39873 от 20.02.25 до 20.08.25 | 35,70000 | 98,00000 | 0,40400 | -0,23100 | -0,32500 |  | 0,05900 | 28,00000 | 232,00000 | 6,00000 | 1,00000 | 110,00000 | Без дефектов |  |  | 1,58362 | 24,00000 | 48,96500 | РРМ 310 | 36,87202 | 18,00000 | 43,58586 | 1,5 | 10,00000 | F | 7,00000 |  | 1,18000 | 65,40000
п.39874 от 20.02.25 до 20.08.25 | 8,68000 | 62,00000 | [5 empty] | 10,00000 |  | 7,00000 |  | 40,00000 | Без дефектов | [5 empty] | D'LAC WET 1020 HV | [8 empty] | 1,04000 | 43,40000
п.39875 от 17.02.25 до 17.08.25 | 43,40000 | 98,00000 | 0,25800 | 0,18000 | -0,82000 |  | -0,02800 | 29,00000 | 232,00000 | 6,00000 |  | 120,00000 | Без дефектов |  |  | 1,81000 | 29,00000 | 50,35625 | РРМ 310 | 35,80308 | 18,00000 | 46,91146 | 1,5 | 10,00000 | H | 7,00000 |  | 1,30000 | 69,45000
п.39876 от 14.02.25 до 14.08.25 | 34,70000 | 92,00000 | 0,43600 | -0,20300 | 0,08300 |  | 0,37600 | 28,00000 | 232,00000 | 6,00000 | 1,00000 | 100,00000 | Без дефектов |  |  | 1,53517 | 24,00000 | 43,50736 | РРМ 310 | 41,37231 | 18,00000 | 46,02926 | 1,5 | 10,00000 | H | 7,00000 |  | 1,13081 | 60,03386
п.39877 от 14.02.25 до 14.08.25 |  | 68,00000 | [5 empty] | 26,00000 | 224,00000 | 6,00000 |  | 30,00000 | Без дефектов |  |  | 1,53545 | 8,00000 | 41,19318 |  | 14,56552 |  | 16,75034 | [5 empty] | 1,15000 | 55,00000
п.39878 от 18.02.25 до 18.08.25 | 44,40000 | 109,00000 | 0,35300 | 0,14400 | -0,32200 |  | 0,02300 | 29,00000 | 232,00000 | 5,98000 |  | 120,00000 | Без дефектов |  |  | 1,47366 | 29,00000 | 47,43000 | РРМ 310 | 36,35992 | 17,78000 | 41,95622 | 1,5 | 10,00000 | H | 7,00000 |  | 1,12000 | 62,45000
п.39879 от 19.02.25 до 19.08.25 | 37,20000 | 117,00000 | 0,33600 | 0,20700 | 0,07300 |  | -0,25500 | 33,00000 | 249,00000 | 24,00000 | 1,00000 | 100,00000 | Без дефектов |  |  | 1,24199 |  | 46,96307 | PPU 331 | 51,03915 | 24,00000 | 53,65919 | 1 | 30,00000 | H | 7,00000 |  | 1,05000 | 55,55000
п.39880 от 21.02.25 до 21.08.25 | 41,50000 | 92,00000 | 0,27600 | 0,08500 | -0,17500 | 0,12100 | 0,19500 | 27,00000 | 224,00000 | 5,00000 |  | 120,00000 | Без дефектов |  |  | 1,60588 | 19,00000 | 45,01000 | РРМ 310 | 39,92624 | 18,00000 | 46,32358 | 1 | 16,00000 | F | 7,00000 |  | 1,17000 | 62,40000
п.39881 от 13.02.25 до 13.08.25 | 36,50000 | 85,00000 | 0,19200 | 0,14600 | -0,04700 |  | -0,11500 | 28,00000 | 232,00000 | 6,00000 |  | 100,00000 | Без дефектов |  |  | 1,58066 | 24,00000 | 43,58532 | РРМ 310 | 41,36661 | 18,00000 | 46,79593 | 1,5 | 10,00000 | H | 7,00000 |  | 1,15132 | 60,80000
п.39883 от 18.02.25 до 18.08.25 | 40,00000 | 98,00000 | 0,23500 | 0,20900 | 0,02900 |  | 0,10400 | 28,00000 | 232,00000 | 5,57000 |  | 120,00000 | Без дефектов |  |  | 1,41928 | 24,00000 | 48,98750 | РРМ 310 | 37,56060 | 18,40000 | 41,51795 | 1,5 | 10,00000 | H | 7,00000 |  | 1,10000 | 62,90000
п.39884 от 20.02.25 до 20.08.25 | 42,20000 | 127,00000 | 0,57400 | 0,53100 | 0,08100 |  | 0,20300 | 33,00000 | 249,00000 | 24,00000 |  | 100,00000 | Без дефектов |  |  | 1,51446 |  | 52,01250 | PPU 100 | 48,06537 | 25,00000 | 58,15910 | 0,5 | 18,00000 | H | 6,00000 |  | 1,21000 | 65,10000
п.39885 от 17.02.25 до 17.08.25 | 41,52000 | 111,50000 | 0,31100 | -0,24300 | 0,11200 |  | 0,15700 | 30,00000 | 232,00000 | 6,00000 |  | 55,00000 | Без дефектов |  |  | 1,37926 |  | 42,95875 | РРМ 310 | 41,77182 | 18,00000 | 43,59393 | 1,5 | 10,00000 | H | 7,00000 |  | 1,06000 | 56,95000
п.39886 от 17.02.25 до 17.08.25 | 42,00000 | 90,00000 | 0,41100 | 0,18600 | 0,27000 | 0,20200 | 0,24800 | 28,00000 | 232,00000 | 5,00000 |  | 50,00000 | Без дефектов |  |  | 1,48270 |  | 39,36875 | РРМ 310 | 43,18146 | 17,00000 | 45,41598 | 1,5 | 10,00000 | H | 7,00000 |  | 1,09000 | 55,50000
п.39887 от 17.02.25 до 17.08.25 | 37,60000 | 92,00000 | 0,22000 | -0,04500 | 0,15900 |  | -0,14600 | 28,00000 | 232,00000 | 5,73000 |  | 120,00000 | Без дефектов |  |  | 1,91717 | 28,00000 | 44,81625 | РРМ 310 | 41,00554 | 18,31000 | 52,94631 | 1,5 | 10,00000 | H | 7,00000 |  | 1,31000 | 66,30000
п.39888 от 19.02.25 до 19.08.25 | 39,00000 | 90,50000 | 0,39000 | 0,03600 | -0,22000 | 0,44500 | 0,32000 | 26,00000 | 224,00000 | 6,00000 |  | 120,00000 | Без дефектов |  |  | 1,87110 | 25,00000 | 44,93313 | РРМ 310 | 35,60847 | 16,00000 | 45,46328 | 1 | 16,00000 | F | 7,00000 |  | 1,29000 | 65,85000
п.39889 от 14.02.25 до 14.08.25 | 98,80000 | 60,00000 | [5 empty] | 11,00000 |  | 8,00000 |  | 40,00000 | Без дефектов | [5 empty] | D'LAC WEF 3020 |  | 5,00000 | [6 empty] | 1,00000 | 39,20000
п.39890 от 14.02.25 до 14.08.25 | 96,18000 | 74,00000 | [5 empty] | 12,00000 |  | 8,00000 |  | 40,00000 | Без дефектов |  | 3,00000 |  |  |  | D'LAC WEF 3020 |  | 3,20000 | [6 empty] | 1,05000 | 46,90000
п.39891 от 13.02.25 до 13.08.25 | [13 empty] | Прозрачная, без посторонних включений | [13 empty] | 0,89000
п.39892 от 17.02.25 до 17.02.26 | [27 empty] | 0,97800
п.39893 от 17.02.25 до 17.08.25 | 88,60000 | 126,00000 | [5 empty] | 12,00000 |  |  |  | 10,00000 | Без дефектов |  |  |  | 6,66667 |  |  |  | 6,00000 |  | 1,5 |  |  |  |  | 1,40000 | 63,20000
п.39894 от 14.02.25 до 14.08.25 | 4,60000 | 96,00000 | [5 empty] | 48,00000 | 232,00000 | 5,00000 |  | 100,00000 | Без дефектов |  |  | 1,22175 |  | 46,81818 |  | 42,71845 | 20,00000 | 44,42718 | 1,5 | 4,00000 | H |  |  | 1,04000 | 55,00000
п.39895 от 18.02.25 до 18.08.25 | 4,20000 | 96,00000 | 0,32800 | 0,32700 | -0,00300 |  | 0,00400 | 29,00000 | 232,00000 | 6,00000 |  | 110,00000 | Без дефектов |  |  | 1,26400 |  | 49,47898 | Полиэфирный 1311Т34 ALBA | 38,40014 | 19,00000 | 41,08816 | 1,5 | 10,00000 | F | 7,00000 |  | 1,07000 | 58,45000
п.39896 от 19.02.25 до 19.08.25 | 37,60000 | 105,00000 | 0,49200 | 0,41400 | 0,21300 |  | -0,15800 | 33,00000 | 254,00000 | 25,00000 | 1,00000 | 100,00000 | Без дефектов |  | 2,00000 | 1,66748 |  | 52,06477 | PPU 331 | 48,15269 | 25,00000 | 61,94207 | 1 | 30,00000 | H | 7,00000 |  | 1,29000 | 67,30000
п.39897 от 19.02.25 до 19.08.25 | 36,60000 | 120,00000 | 0,32500 | -0,11000 | 0,27100 |  | -0,14200 | 33,00000 | 249,00000 | 26,00000 |  | 110,00000 | Без дефектов |  |  | 1,58349 |  | 49,75170 | PPU 331 | 47,63731 | 24,00000 | 59,33465 | 1,5 | 10,00000 | H |  |  | 1,23000 | 64,05000
п.39898 от 19.02.25 до 19.08.25 | 37,70000 | 89,00000 | 0,02200 | -0,01300 | -0,01600 |  | 0,00500 | 28,00000 | 232,00000 | 7,00000 | 1,00000 | 100,00000 | Без дефектов |  |  | 1,57071 | 23,00000 | 44,15654 | РРМ 310 | 40,76406 | 18,00000 | 46,23961 | 1,5 | 10,00000 | H | 7,00000 |  | 1,14976 | 61,14427
п.39899 от 25.02.25 до 25.08.25 | 85,20000 | 66,00000 | [5 empty] | 480,00000 |  |  |  | 20,00000 | Без дефектов |  |  |  | 7,00000 |  |  |  | 8,00000 |  | 1,5 |  |  |  |  | 1,40000 | 66,90000
п.39900 от 20.02.25 до 20.08.25 | 37,20000 | 86,00000 | 0,25200 | -0,13300 | -0,15800 |  | 0,14400 | 28,00000 | 232,00000 | 6,00000 |  | 110,00000 | Без дефектов |  |  | 1,78825 | 17,00000 | 46,05625 | РРМ 310 | 39,01593 | 18,00000 | 48,95583 | 1,5 | 10,00000 | H | 7,00000 |  | 1,26000 | 65,75000
п.39901 от 18.02.25 до 18.08.25 |  | 110,00000 | [5 empty] | 2,00000 |  |  |  | 10,00000 | Сорность |  |  |  | 7,00000 |  |  |  | 10,00000 | [6 empty] | 1,39000 | 65,10000
п.39903 от 17.02.25 до 17.02.26 | [27 empty] | 0,95000
п.39905 от 14.02.25 до 14.08.25 | [13 empty] | Прозрачная, без посторонних включений | [13 empty] | 0,85000
п.39906 от 19.02.25 до 19.08.25 | 4,00000 | 92,00000 | 0,32600 | -0,32500 | 0,01100 |  | 0,02300 | 29,00000 | 232,00000 | 6,00000 |  | 110,00000 | Без дефектов |  |  | 1,28356 |  | 49,55909 | Полиэфирный 1311Т34 ALBA | 38,14912 | 19,00000 | 41,40512 | 1,5 | 10,00000 | H | 7,00000 |  | 1,08000 | 58,90000
п.39908 от 18.02.25 до 18.08.25 | 3,50000 | 84,00000 | 0,26900 | -0,26600 | -0,02000 |  | -0,03400 | 28,00000 | 232,00000 | 6,00000 |  | 110,00000 | Без дефектов |  |  | 1,26026 |  | 49,96534 | Полиэфирный 1311Т34 ALBA | 40,07651 | 20,00000 | 42,82969 | 1,5 | 10,00000 | H | 7,00000 |  | 1,07000 | 58,85000
п.39909 от 18.02.25 до 18.02.26 | [27 empty] | 1,28000 | 65,10000
п.39910 от 19.02.25 до 19.08.25 | 35,20000 | 82,00000 | 0,44500 | 0,19000 | -0,21300 |  | -0,34200 | 29,00000 | 232,00000 | 6,00000 |  | 100,00000 | Без дефектов |  |  | 1,54354 | 29,00000 | 43,16510 | РРМ 310 | 41,70036 | 18,00000 | 46,41039 | 1,5 | 10,00000 | H | 7,00000 |  | 1,13288 | 59,86519
п.39911 от 19.02.25 до 19.08.25 | 41,80000 | 117,50000 | 0,39000 | 0,23400 | -0,04200 |  | 0,30900 | 33,00000 | 249,00000 | 24,00000 |  | 110,00000 | Без дефектов |  | 2,00000 | 1,73018 |  | 50,57727 | PPU 331 | 49,03388 | 24,80000 | 64,23438 | 1,5 | 10,00000 | H |  |  | 1,31000 | 66,80000
п.39912 от 20.02.25 до 20.08.25 | 43,02000 | 117,00000 | 0,43300 | -0,10100 | 0,23900 |  | 0,34700 | 34,00000 | 249,00000 | 25,00000 |  | 110,00000 | Без дефектов |  |  | 1,63715 |  | 51,50909 | PPU 331 | 48,60321 | 25,00000 | 61,63960 | 1,5 | 10,00000 | H |  |  | 1,27000 | 66,40000
п.39913 от 18.02.25 до 18.08.25 |  | 70,00000 | [5 empty] | 28,00000 | 232,00000 |  |  | 25,00000 | Без дефектов |  |  | 1,59658 | 23,00000 | 48,84318 |  | 10,23684 | 5,00000 | 12,59132 | 3 | 3,00000 | H |  |  | 1,23000 | 63,40000
п.39914 от 17.02.25 до 17.08.25 |  | 80,00000 | [5 empty] | 25,00000 | 232,00000 |  |  | 100,00000 | Без дефектов |  | 1,00000 | 1,63011 | 26,00000 | 39,99432 |  | 15,02732 | 6,00000 | 17,70251 | 3 | 5,00000 | F |  |  | 1,18000 | 55,25000
п.39915 от 20.02.25 до 20.08.25 | 90,80000 | 130,00000 | [5 empty] | 12,00000 |  |  |  | 10,00000 | Без дефектов | [7 empty] | 8,00000 | [6 empty] | 0,98000 | 38,70000
п.39916 от 18.02.25 до 18.08.25 | 35,90000 | 92,00000 | 0,37900 | 0,35700 | 0,05700 |  | -0,11100 | 29,00000 | 232,00000 | 5,00000 | 1,00000 | 100,00000 | Без дефектов |  |  | 1,60186 | 23,00000 | 43,45000 | РРМ 310 | 41,42693 | 18,00000 | 47,26810 | 1,5 | 10,00000 | H | 7,00000 |  | 1,16000 | 61,00000
п.39917 от 18.02.25 до 18.08.25 | 33,58000 | 91,00000 | 0,08200 | 0,04600 | 0,04700 |  | -0,04900 | 28,00000 | 232,00000 | 6,00000 |  | 100,00000 | Без дефектов |  |  | 1,73347 | 27,00000 | 46,26757 | РРМ 310 | 38,90414 | 18,00000 | 47,84143 | 1,50000 | 10,00000 | H | 7,00000 |  | 1,23596 | 65,22060
п.39919 от 21.02.25 до 21.08.25 | 42,20000 | 116,00000 | 0,31100 | 0,29700 | 0,07300 |  | -0,05600 | 33,00000 | 249,00000 | 26,00000 |  | 110,00000 | Без дефектов |  |  | 1,50052 |  | 53,18125 | PPU 331 | 45,07042 | 24,00000 | 54,60571 | 1,5 | 10,00000 | H | 6,00000 |  | 1,21000 | 65,95000
п.39920 от 18.02.25 до 18.08.25 |  | 71,00000 | [5 empty] | 24,00000 | 224,00000 | 5,00000 |  | 30,00000 | Без дефектов |  |  | 1,58787 | 10,00000 | 40,96818 |  | 12,24433 |  | 14,27937 | [5 empty] | 1,17000 | 55,60000
п.39921 от 18.02.25 до 18.08.25 | 2,70000 | 87,00000 | 0,37900 | 0,37500 | -0,02800 |  | 0,04100 | 28,00000 | 232,00000 | 6,00000 |  | 150,00000 | Без дефектов |  |  | 1,21292 |  | 48,05909 | РРМ 310 | 41,66667 | 20,00000 | 43,28005 | 1,5 | 10,00000 | H | 7,00000 |  | 1,04000 | 56,05000
п.39922 от 21.02.25 до 21.08.25 | 38,20000 | 97,00000 | 0,12700 | 0,01300 | -0,03200 | 0,04700 | -0,12200 | 25,00000 | 224,00000 | 6,06000 |  | 120,00000 | Без дефектов |  |  | 1,54718 | 27,00000 | 42,22875 | РРМ 310 |  | 18,27000 | 47,82916 | 1 | 16,00000 | F | 7,00000 |  | 1,13000 | 59,10000
п.39923 от 21.02.25 до 21.08.25 | 44,60000 | 108,50000 | 0,42100 | 0,15200 | 0,08400 |  | 0,38400 | 29,00000 | 232,00000 | 4,99000 |  | 120,00000 | Без дефектов |  |  | 1,56538 | 27,00000 | 48,73938 | РРМ 310 | 37,72635 | 18,36000 | 44,25013 | 1,5 | 10,00000 | H | 7,00000 |  | 1,17000 | 64,95000
п.39924 от 19.02.25 до 19.08.25 | 330,00000 | 121,00000 | [5 empty] | 480,00000 |  |  |  | 20,00000 | Оспины | [5 empty] | D'LAC CEF 5210 |  | 3,00000 |  | 1 |  |  |  |  | 1,02000 | 45,30000
п.39925 от 25.02.25 до 25.08.25 | 38,70000 | 98,00000 | 0,22800 | -0,04900 | 0,14000 | 0,46500 | -0,17300 | 33,00000 | 232,00000 | 5,00000 |  | 110,00000 | Без дефектов |  |  | 1,56829 | 11,00000 | 40,39250 | РРМ 310 | 41,79471 | 17,00000 | 46,12611 | 1,5 | 10,00000 | H | 7,00000 |  | 1,13000 | 57,80000
п.39926 от 25.02.25 до 25.08.25 | 89,60000 | 128,00000 | [5 empty] | 12,00000 |  |  |  | 10,00000 | Без дефектов |  |  |  | 6,00000 |  |  |  | 7,00000 |  | 1,5 |  |  |  |  | 1,37000 | 61,80000
п.39927 от 19.02.25 до 19.08.25 | 2,30000 | 83,00000 | [5 empty] | 45,00000 | 232,00000 | 10,00000 |  | 105,00000 | Без дефектов |  |  | 1,26239 |  |  |  |  | 15,00000 |  | 1,5 |  | HB |  |  | 1,05000 | 53,45000
п.39928 от 18.02.25 до 18.02.26 | [27 empty] | 0,95000
п.39929 от 18.02.25 до 18.08.25 | 36,40000 | 90,00000 | 0,06000 | 0,02300 | -0,02100 |  | -0,05200 | 28,00000 | 232,00000 | 6,00000 | 1,00000 | 100,00000 | Без дефектов |  |  | 1,60104 | 24,00000 | 47,34250 | РРМ 310 | 38,02081 | 18,00000 | 44,81911 | 1,5 | 10,00000 | H | 7,00000 |  | 1,18000 | 64,30000
п.39930 от 21.02.25 до 21.02.26 | [27 empty] | 0,95000
п.39931 от 21.02.25 до 21.08.25 | 40,50000 | 95,00000 | 0,28200 | 0,18500 | 0,16300 |  | -0,13800 | 28,00000 | 232,00000 | 6,26000 |  | 120,00000 | Без дефектов |  |  | 1,64679 | 29,00000 | 45,26000 | РРМ 310 | 40,58772 | 18,37000 | 47,86638 | 1,5 | 10,00000 | H | 7,00000 |  | 1,19000 | 63,20000
п.39932 от 20.02.25 до 20.02.26 | [27 empty] | 0,96800
п.39934 от 20.02.25 до 20.08.25 |  | 63,00000 | [5 empty] | 47,00000 | 232,00000 |  |  | 55,00000 | Без дефектов | [7 empty] | 13,00000 |  | 3,5 | [5 empty] | 61,30000
п.39935 от 21.02.25 до 21.08.25 | 3,40000 | 101,00000 | 0,41500 | -0,40700 | -0,06500 |  | 0,04300 | 29,00000 | 232,00000 | 6,00000 |  | 110,00000 | Без дефектов |  |  | 1,28157 |  | 49,80455 | Полиэфирный 1311Т34 ALBA | 38,14912 | 19,00000 | 41,20106 | 1,5 | 10,00000 | H | 7,00000 |  | 1,08000 | 59,10000
п.39936 от 25.02.25 до 25.08.25 | 38,50000 | 85,00000 | 0,43200 | 0,04000 | -0,42300 |  | 0,08000 | 32,00000 | 232,00000 | 4,66000 |  | 120,00000 | Без дефектов |  |  | 1,61604 | 28,00000 | 46,01500 | РРМ 310 | 39,48712 | 18,17000 | 46,31461 | 1,5 | 10,00000 | H | 7,00000 |  | 1,18000 | 63,40000
п.39937 от 24.02.25 до 24.08.25 | 27,50000 | 107,00000 | 0,14200 | 0,04900 | 0,02800 |  | -0,13000 | 38,00000 | 249,00000 | 24,00000 |  | 110,00000 | Без дефектов |  |  | 1,49589 |  | 48,71023 | PPU 331 | 52,11294 | 25,00000 | 60,56223 | 1,5 | 10,00000 | H |  |  | 1,18000 | 61,75000
п.39938 от 19.02.25 до 19.08.25 | 3,90000 | 101,00000 | 0,05900 | 0,04500 | 0,01400 |  | -0,03600 | 29,00000 | 232,00000 | 6,00000 |  | 110,00000 | Без дефектов |  |  | 1,28820 |  | 51,44545 | Полиэфирный 1311Т34 ALBA | 36,93232 | 19,00000 | 40,25623 | 1,5 | 10,00000 | F | 7,00000 |  | 1,09000 | 60,80000
п.39939 от 20.02.25 до 20.08.25 | 3,90000 | 109,00000 | 0,48800 | 0,06800 | 0,47900 |  | 0,06200 | 29,00000 | 232,00000 | 6,00000 |  | 110,00000 | Без дефектов |  |  | 1,34481 |  | 49,48239 | Полиэфирный 1311Т34 ALBA | 38,44650 | 19,00000 | 42,62123 | 1,5 | 10,00000 | F | 7,00000 |  | 1,11000 | 59,95000
п.39940 от 19.02.25 до 19.08.25 | 17,70000 | 68,00000 | [5 empty] | 26,00000 | 224,00000 | 5,00000 |  | 15,00000 | Без дефектов | Белый цвет жидкого продукта |  | 1,51029 | 7,00000 | 41,25114 |  | 12,21679 |  | 13,81780 | [5 empty] | 1,14000 | 54,65000
п.39941 от 20.02.25 до 20.08.25 | 301,00000 | 58,00000 | [5 empty] | 12,00000 |  |  |  | 15,00000 | Без дефектов | [7 empty] | 4,00000 | [6 empty] | 1,01000 | 43,50000
п.39942 от 21.02.25 до 21.08.25 | 99,50000 | 74,00000 | [5 empty] | 12,00000 |  | 8,00000 |  | 40,00000 | Не соответствует | [5 empty] | D'LAC WEF 3020 |  | 3,00000 | [6 empty] | 1,01000 | 39,70000
п.39943 от 18.02.25 до 18.08.25 | 35,30000 | 110,00000 | 0,37800 | -0,35400 | 0,02200 |  | 0,12900 | 28,00000 | 232,00000 | 6,00000 | 1,00000 | 110,00000 | Без дефектов |  |  | 2,20409 | 19,00000 | 49,71250 | РРМ 310 | 36,20820 | 19,00000 | 54,34741 | 1,5 | 10,00000 | F | 7,00000 |  | 1,49000 | 73,00000
п.39944 от 24.02.25 до 24.08.25 | 39,50000 | 90,00000 | 0,39300 | 0,15100 | 0,15900 |  | -0,32700 | 30,00000 | 232,00000 | 6,00000 | 1,00000 | 110,00000 | Без дефектов |  |  | 2,10554 | 25,00000 | 45,31250 | РРМ 310 | 39,34426 | 18,00000 | 55,12678 | 1,5 | 10,00000 | F | 7,00000 |  | 1,40000 | 68,75000
п.39945 от 20.02.25 до 20.08.25 | 38,50000 | 103,00000 | 0,45100 | -0,41900 | -0,10500 |  | -0,12800 | 28,00000 | 232,00000 | 6,00000 | 1,00000 | 110,00000 | Без дефектов |  |  | 1,63537 | 27,00000 | 44,39250 | РРМ 310 | 40,54739 | 18,00000 | 47,24990 | 1,5 | 10,00000 | F | 7,00000 |  | 1,18000 | 62,30000
п.39946 от 20.02.25 до 20.08.25 | 37,10000 | 122,50000 | 0,40400 | 0,39300 | -0,05600 |  | -0,07300 | 33,00000 | 249,00000 | 26,00000 |  | 110,00000 | Без дефектов |  |  | 1,29645 |  | 48,02500 | PPU 331 | 51,98980 | 25,00000 | 56,22072 | 1,5 | 10,00000 | H |  |  | 1,08000 | 57,65000
п.39947 от 21.02.25 до 21.08.25 | 36,20000 | 88,00000 | 0,49700 | 0,43300 | 0,08300 |  | 0,22900 | 29,00000 | 232,00000 | 5,00000 | 1,00000 | 110,00000 | Без дефектов |  |  | 2,17886 | 21,00000 | 49,95750 | РРМ 310 | 39,96004 | 20,00000 | 59,73565 | 1,5 | 10,00000 | F | 7,00000 |  | 1,48000 | 72,95000
п.39949 от 19.02.25 до 19.08.25 |  | 68,00000 | [5 empty] | 28,00000 | 232,00000 | 5,80000 |  | 50,00000 | Без дефектов |  |  | 1,69696 |  | 40,39375 | РРМ 310 | 14,85378 | 6,00000 | 17,97308 | 3 | 5,00000 | H |  |  | 1,21000 | 56,65000
п.39950 от 18.02.25 до 18.02.26 | [27 empty] | 1,28000 | 66,05000
п.39952 от 24.02.25 до 24.08.25 | 39,08000 | 110,00000 | 0,33000 | 0,29400 | -0,07900 |  | 0,12800 | 33,00000 | 232,00000 | 6,04000 |  | 120,00000 | Без дефектов |  | 2,00000 | 1,83986 | 27,00000 | 52,45250 | РРМ 310 | 34,69806 | 18,20000 | 46,89846 | 1,5 | 10,00000 | H | 7,00000 |  | 1,33000 | 71,40000
п.39953 от 21.02.25 до 21.08.25 | 88,90000 | 133,00000 | [5 empty] | 12,00000 |  |  |  | 10,00000 | Без дефектов |  |  |  | 7,00000 |  |  |  | 7,00000 |  | 1,5 |  |  |  |  | 1,39000 | 63,35000
п.39954 от 24.02.25 до 24.02.26 | [27 empty] | 1,00000
п.39955 от 21.02.25 до 21.08.25 | 38,40000 | 90,00000 | 0,22800 | 0,04300 | -0,03500 |  | 0,22100 | 28,00000 | 232,00000 | 6,00000 |  | 100,00000 | Без дефектов |  |  | 2,00543 |  | 50,65000 | Полиэфирный 1311Т34 ALBA | 35,53801 | 18,00000 | 50,27535 | 1,5 | 10,00000 | F | 6,00000 |  | 1,40000 | 71,80000
п.39956 от 25.02.25 до 25.08.25 | 37,70000 | 107,00000 | 0,42900 | 0,19300 | 0,26100 |  | -0,27900 | 38,00000 | 249,00000 | 25,00000 | 1,00000 | 100,00000 | Без дефектов |  |  | 1,64382 |  | 53,67727 | PPU 331 | 46,70219 | 25,00000 | 60,08129 | 1 | 30,00000 | H | 7,00000 |  | 1,29000 | 68,40000
п.39958 от 21.02.25 до 21.08.25 |  | 119,00000 | [5 empty] | 33,00000 | 249,00000 | 24,00000 | 1,00000 | 50,00000 | Без дефектов | Белый цвет жидкого продукта | [13 empty] | 1,18000 | 55,20000
п.39959 от 21.02.25 до 21.02.27 | [27 empty] | 0,96400
п.39960 от 24.02.25 до 24.02.27 |  |  | 2,07700 | 1,75100 | -0,73500 | 0,77900 | -0,73500 | [9 empty] | 25,00000 | [10 empty] | 1,15000
п.39961 от 24.02.25 до 24.08.25 | 97,50000 | 71,00000 | [5 empty] | 12,00000 |  | 7,00000 |  | 40,00000 | Без дефектов | [5 empty] | D'LAC WEF 3020 |  | 3,00000 | [6 empty] | 1,03000 | 43,10000
п.39962 от 25.02.25 до 25.08.25 | 43,50000 | 115,00000 | 0,51700 | 0,01100 | 0,50900 |  | -0,09000 | 35,00000 | 249,00000 | 25,00000 |  | 110,00000 | Без дефектов |  |  | 1,54677 |  | 50,99205 | PPU 331 | 49,02725 | 25,00000 | 59,81325 | 1,5 | 10,00000 | H | 6,00000 |  | 1,22000 | 64,65000
п.39963 от 21.02.25 до 21.08.25 |  | 65,00000 | [5 empty] | 12,00000 |  |  |  | 50,00000 | Без дефектов |  | 3,00000 | [5 empty] | 3,00000 | [6 empty] | 0,96000 | 33,70000
п.39964 от 21.02.25 до 21.08.25 | 97,00000 | 75,00000 | [5 empty] | 12,00000 |  | 8,00000 |  | 40,00000 | Не соответствует | [5 empty] | D'LAC WEF 3020 |  | 3,00000 | [6 empty] | 1,00000 | 42,10000
п.39965 от 18.02.25 до 18.08.25 | [16 empty] | 10,00000
п.39966 от 18.02.25 до 18.08.25 | [16 empty] | 12,00000
п.39967 от 18.02.25 до 18.08.25 | [16 empty] | 10,00000
п.39968 от 20.02.25 до 20.08.25 | [16 empty] | 9,00000
п.39969 от 24.02.25 до 24.08.25 | 35,50000 | 84,00000 | 0,11800 | 0,03400 | -0,08200 |  | -0,07800 | 30,00000 | 235,00000 | 6,00000 |  | 120,00000 | Без дефектов |  |  | 1,64862 | 28,00000 | 45,11125 | РРМ 310 | 39,90135 | 18,00000 | 47,02887 | 1,5 | 10,00000 | H | 7,00000 |  | 1,19000 | 63,10000
п.39970 от 21.02.25 до 21.08.25 | 36,10000 | 95,00000 | 0,54500 | -0,40500 | 0,11800 |  | -0,34500 | 28,00000 | 232,00000 | 6,00000 |  | 110,00000 | Без дефектов |  |  | 1,74622 | 21,00000 | 44,41938 | РРМ 310 | 40,52285 | 18,00000 | 49,22769 | 1,5 | 10,00000 | H | 7,00000 |  | 1,23000 | 63,85000
п.39971 от 20.02.25 до 20.08.25 | 33,80000 | 101,00000 | 0,45900 | 0,34200 | 0,20600 |  | 0,22700 | 28,00000 | 232,00000 | 6,00000 | 1,00000 | 110,00000 | Без дефектов |  |  | 2,07471 | 21,00000 | 43,57313 | РРМ 310 | 43,60485 | 19,00000 | 58,79123 | 1,5 | 10,00000 | F | 7,00000 |  | 1,37000 | 67,05000
п.39972 от 25.02.25 до 25.08.25 | 3,70000 | 92,00000 | 0,21800 | 0,08100 | -0,05700 |  | 0,19400 | 33,00000 | 232,00000 | 5,00000 |  | 120,00000 | Без дефектов |  |  | 1,28658 |  | 49,19091 | РРМ 310 | 40,65792 | 20,00000 | 43,91055 | 1 | 10,00000 | H | 7,00000 |  | 1,08000 | 58,60000
п.39973 от 24.02.25 до 24.08.25 | 35,54000 | 89,00000 | 0,29400 | 0,21100 | -0,06400 |  | 0,19500 | 22,00000 | 232,00000 | 6,00000 |  | 110,00000 | Без дефектов |  |  | 1,54888 | 20,00000 | 47,84091 | PPE 100 | 37,67840 | 18,00000 | 45,14964 | 1,5 | 10,00000 | H | 6,00000 |  | 1,20000 | 61,75000
п.39974 от 26.02.25 до 26.08.25 | 37,70000 | 89,00000 | 0,07100 | -0,05400 | -0,01600 |  | -0,04400 | 22,00000 | 232,00000 | 6,00000 |  | 110,00000 | Без дефектов |  |  | 1,44111 | 22,00000 |  | PPE 100 |  | 14,20000 | 33,93647 | 1,5 | 10,00000 | F |  |  | 1,15000 | 60,30000
п.39977 от 21.02.25 до 21.08.25 |  | 68,00000 | [5 empty] | 26,00000 | 224,00000 | 6,00000 |  | 15,00000 | Без дефектов |  |  | 1,56715 | 13,00000 | 40,74773 |  | 14,72475 |  | 17,08071 | [5 empty] | 1,16000 | 55,05000
п.39981 от 24.02.25 до 24.08.25 | 41,30000 | 92,00000 | [5 empty] | 36,00000 | 249,00000 | 12,00000 |  | 110,00000 | Без дефектов |  |  | 1,20170 |  | 46,62727 | PPR 390 | 21,47363 | 12,00000 | 22,09008 | 1 | 10,00000 | H |  |  | 1,03000 | 54,40000
п.39982 от 25.02.25 до 25.08.25 | 109,00000 | 67,00000 | [5 empty] | 47,00000 | 232,00000 |  |  | 50,00000 | Без дефектов |  |  | 1,20769 |  | 48,82727 |  | 27,05455 | 13,21000 | 28,13673 | 1,5 |  | F |  |  | 1,04000 | 56,70000
п.39983 от 19.02.25 до 19.08.25 | [16 empty] | 10,00000
п.39985 от 24.02.25 до 24.08.25 | 4,20000 | 91,00000 | 0,18000 | -0,02800 | -0,12300 |  | -0,12900 | 33,00000 | 232,00000 | 6,00000 |  | 120,00000 | Без дефектов |  |  | 1,33244 |  | 48,62500 | РРМ 310 | 41,13111 | 20,00000 | 45,24422 | 1 | 10,00000 | H | 7,00000 |  | 1,10000 | 58,90000
п.39986 от 24.02.25 до 24.08.25 | 42,30000 | 101,00000 | 0,11000 | 0,10500 | -0,01900 |  | 0,02600 | 33,00000 | 232,00000 | 5,00000 |  | 120,00000 | Без дефектов |  |  | 1,96820 | 28,66667 | 51,69750 | РРМ 310 | 34,87654 | 18,00000 | 49,06876 | 1,5 | 10,00000 | H | 7,00000 |  | 1,39000 | 72,20000
п.39987 от 20.02.25 до 20.08.25 | [16 empty] | 7,00000
п.39988 от 20.02.25 до 20.08.25 | [13 empty] | Соответствует
п.39989 от 24.02.25 до 24.08.25 | 40,30000 | 122,00000 | 0,25000 | 0,13500 | -0,14700 |  | -0,15000 | 35,00000 | 249,00000 | 25,00000 |  | 110,00000 | Без дефектов |  |  | 1,50356 |  | 51,31818 | PPU 331 | 48,71568 | 25,00000 | 58,45881 | 1,5 | 10,00000 | H |  |  | 1,20000 | 64,30000
п.39990 от 21.02.25 до 21.08.25 | 39,60000 | 106,00000 | 0,34100 | 0,30700 | -0,14800 |  | 0,02100 | 32,00000 | 249,00000 | 25,00000 |  | 110,00000 | Без дефектов |  | 2,00000 | 1,42658 |  | 51,22727 | PPU 331 | 48,80213 | 25,00000 | 56,61047 | 1,5 | 10,00000 | H |  |  | 1,16000 | 63,00000
п.39991 от 25.02.25 до 25.08.25 | 33,90000 | 95,00000 | 0,03700 | -0,00200 | -0,01100 |  | -0,03500 | 31,00000 | 232,00000 | 6,00000 | 1,00000 | 110,00000 | Без дефектов |  |  | 1,66364 | 29,00000 | 43,92125 | РРМ 310 | 40,98244 | 18,00000 | 48,06676 | 1,5 | 10,00000 | F | 7,00000 |  | 1,19000 | 62,30000
п.39993 от 25.02.25 до 25.08.25 | 41,00000 | 98,00000 | 0,32100 | 0,23500 | 0,18500 | 0,19000 | 0,11700 | 30,00000 | 224,00000 | 6,00000 |  | 120,00000 | Без дефектов |  |  | 1,61960 | 33,00000 | 47,56563 | РРМ 310 | 33,58522 | 16,00000 | 40,02111 | 1 | 16,00000 | F | 7,00000 |  | 1,19000 | 64,75000
п.39994 от 24.02.25 до 24.08.25 | [13 empty] | Прозрачная, без посторонних включений | [13 empty] | 0,86000
п.39995 от 25.02.25 до 25.02.26 | [27 empty] | 0,97900
п.39996 от 26.02.25 до 26.08.25 | 37,00000 | 84,00000 | 0,27200 | -0,05000 | 0,18200 |  | 0,19700 | 28,00000 | 232,00000 | 6,00000 |  | 110,00000 | Без дефектов |  |  | 1,41388 |  |  | PPE 100 |  | 19,00000 | 44,47639 | 1,5 | 10,00000 | H | 6,00000 |  | 1,14000 | 60,40000
п.39997 от 26.02.25 до 26.08.25 | 87,50000 | 121,00000 | [5 empty] | 12,00000 |  |  |  | 10,00000 | Без дефектов | [7 empty] | 7,00000 | [6 empty] | 0,98000 | 37,00000
п.39998 от 27.02.25 до 27.08.25 | 41,00000 | 74,50000 | 0,45200 | 0,37300 | 0,12300 |  | -0,22300 | 33,00000 | 232,00000 | 6,00000 |  | 120,00000 | Без дефектов |  |  | 1,49682 | 25,00000 | 42,62688 | РРМ 310 | 42,22688 | 18,00000 | 45,93813 | 1,5 | 10,00000 | H | 7,00000 |  | 1,11000 | 58,65000
п.39999 от 26.02.25 до 26.08.25 | 37,92000 | 87,00000 | 0,20500 | 0,15800 | -0,07900 | 0,28600 | 0,10300 | 30,00000 | 224,00000 | 6,00000 |  | 120,00000 | Без дефектов |  |  | 1,87509 | 21,00000 | 44,69125 | РРМ 310 | 35,80119 | 16,00000 | 45,66434 | 1 | 16,00000 | F | 7,00000 |  | 1,29000 | 65,70000
п.40000 от 24.02.25 до 24.08.25 | 16,90000 | 70,00000 | [5 empty] | 26,00000 | 224,00000 | 5,00000 |  | 15,00000 | Без дефектов | Белый цвет жидкого продукта |  | 1,54601 | 10,00000 | 40,53977 |  | 12,33357 |  | 14,18360 | [5 empty] | 1,15000 | 54,50000
п.40001 от 20.02.25 до 20.08.25 | [16 empty] | 13,00000
п.40005 от 24.02.25 до 24.08.25 | 35,50000 | 67,00000 | [5 empty] | 32,00000 | 232,00000 | 6,00000 |  | 50,00000 | Без дефектов |  |  | 1,64800 | 23,00000 | 40,36477 | РРМ 310 | 14,86445 | 6,00000 | 17,68869 | 3 | 3,00000 | H |  |  | 1,19000 | 55,90000
п.40008 от 24.02.25 до 24.08.25 | 3,90000 | 95,00000 | 0,19000 | 0,06800 | -0,11300 |  | -0,13700 | 30,00000 | 232,00000 | 6,00000 |  | 120,00000 | Без дефектов |  |  | 1,32557 |  | 49,37500 | РРМ 310 | 38,48101 | 19,00000 | 42,32911 | 1 | 10,00000 | H | 7,00000 |  | 1,10000 | 59,50000
п.40009 от 26.02.25 до 26.08.25 | 39,40000 | 88,00000 | 0,21200 | 0,03200 | 0,03000 |  | 0,20800 | 30,00000 | 232,00000 | 6,00000 |  | 110,00000 | Без дефектов |  |  | 1,56926 | 18,00000 |  | PPE 100 |  | 18,00000 | 44,51796 | 1,5 | 10,00000 | H | 6,00000 |  | 1,22000 | 63,45000
п.40010 от 26.02.25 до 26.02.26 |  |  | 0,71400 | -0,23400 | 0,53300 |  | -0,41300 | [9 empty] | 7,00000 | [10 empty] | 1,19000
п.40011 от 25.02.25 до 25.02.26 |  |  | 2,26200 | 1,01600 | 0,23100 |  | 2,00800 | [9 empty] | 10,00000 | [10 empty] | 1,18000
п.40012 от 25.02.25 до 25.02.26 |  |  | 1,21600 | 0,19800 | 0,76500 |  | -0,92400 | [9 empty] | 2,00000 | [10 empty] | 2,10000 | 80,70000
п.40013 от 27.02.25 до 27.02.26 |  |  | 0,62300 | -0,20700 | 0,14100 |  | -0,57100 | [9 empty] | 8,00000 | [10 empty] | 1,18000 | 58,70000
п.40014 от 25.02.25 до 25.02.26 |  |  | 0,31300 | 0,30700 | -0,06400 |  | -0,01000 | [9 empty] | 10,00000 | [10 empty] | 1,96000
п.40015 от 25.02.25 до 25.02.26 |  |  | 0,08900 | 0,01600 | 0,08500 |  | -0,02200 | [9 empty] | 7,00000 | [10 empty] | 2,00000
п.40016 от 25.02.25 до 25.02.26 |  |  | 2,29700 | -0,87800 | 1,86500 |  | 1,01200 | [9 empty] | 8,00000 | [10 empty] | 1,17000 | 65,10000
п.40017 от 25.02.25 до 25.02.26 |  |  | 2,21400 | 1,81900 | -0,88500 |  | 0,90000 | [9 empty] | 5,00000 | [10 empty] | 1,04000 | 50,45000
п.40018 от 27.02.25 до 27.02.26 |  |  | 0,74000 | 0,11900 | -0,35200 |  | 0,64000 | [9 empty] | 5,00000 | [10 empty] | 1,06000
п.40019 от 26.02.25 до 26.02.26 |  |  | 0,68400 | 0,13200 | 0,58400 |  | 0,33100 | [9 empty] | 7,00000 | [10 empty] | 1,22000 | 70,45000
п.40020 от 24.02.25 до 24.08.25 | 2,40000 | 103,00000 | 0,38700 | -0,06300 | -0,06800 |  | 0,37600 | 28,00000 | 232,00000 | 6,00000 |  | 110,00000 | Без дефектов |  |  | 1,27428 |  | 50,72500 | Полиэфирный 1311Т34 ALBA | 39,19123 | 20,00000 | 42,58255 | 1,5 | 10,00000 | F | 7,00000 |  | 1,08000 | 59,85000
п.40021 от 24.02.25 до 24.08.25 | 94,30000 | 136,00000 | [5 empty] | 8,00000 |  |  |  | 20,00000 | Без дефектов |  |  |  | 10,00000 |  |  |  | 12,00000 | [6 empty] | 1,06000 | 52,50000
п.40022 от 26.02.25 до 26.08.25 | 42,00000 | 102,00000 | 0,16800 | 0,10700 | 0,02900 |  | -0,12600 | 33,00000 | 232,00000 | 5,00000 |  | 120,00000 | Без дефектов |  |  | 1,94081 | 27,00000 | 53,43500 | РРМ 310 | 33,90629 | 18,00000 | 47,72476 | 1,5 | 10,00000 | H | 7,00000 |  | 1,39000 | 73,20000
п.40025 от 27.02.25 до 27.08.25 | 41,30000 | 94,00000 | 0,48900 | 0,25700 | -0,35700 |  | 0,21300 | 33,00000 | 232,00000 | 6,00000 |  | 100,00000 | Без дефектов |  |  | 1,52213 | 26,00000 | 45,76918 | РРМ 310 | 39,32777 | 18,00000 | 44,34172 | 1,5 | 10,00000 | H | 7,00000 |  | 1,13540 | 61,78910
п.40026 от 26.02.25 до 26.08.25 | 24,00000 | 94,00000 | 0,26000 | 0,17000 | -0,15000 |  | 0,14000 | 38,00000 | 249,00000 | 15,00000 |  | 110,00000 | [6 empty] | PPU 331 |  | 20,00000 |  | 0 | 12,00000 | H | 7,00000 |  | 1,15000 | 59,20000
п.40027 от 26.02.25 до 26.08.25 | 39,70000 | 86,00000 | 0,19000 | -0,08300 | -0,11200 | 0,12500 | -0,13000 | 30,00000 | 224,00000 | 6,16000 |  | 120,00000 | Без дефектов |  |  | 1,54875 | 27,00000 | 42,08750 | РРМ 310 |  | 17,77000 | 46,64636 | 1 | 16,00000 | F | 7,00000 |  | 1,13000 | 59,00000
п.40028 от 21.02.25 до 21.08.25 | [16 empty] | 9,00000
п.40029 от 27.02.25 до 27.08.25 | 26,20000 | 113,00000 | 0,34700 | 0,27500 | 0,08600 |  | 0,19300 | 38,00000 | 249,00000 | 26,00000 |  | 110,00000 | Без дефектов |  |  | 1,39405 |  | 50,57841 | PPU 331 | 49,36499 | 25,00000 | 56,34815 | 1,5 | 10,00000 | H |  |  | 1,14000 | 61,85000
п.40031 от 25.02.25 до 25.08.25 | 97,10000 | 79,00000 | [5 empty] | 12,00000 |  | 10,00000 |  | 40,00000 | Без дефектов |  | 3,00000 |  |  |  | D'LAC WEF 3020 |  | 4,00000 | [6 empty] | 1,05000 | 48,40000
п.40032 от 04.03.25 до 04.09.25 | 88,80000 | 145,00000 | [5 empty] | 12,00000 |  |  |  | 10,00000 | Без дефектов |  | 3,00000 |  | 7,00000 |  |  |  | 8,00000 |  | 1,5 |  |  |  |  | 1,41000 | 63,30000
п.40033 от 25.02.25 до 25.08.25 |  | 70,00000 | [5 empty] | 12,00000 |  |  |  | 30,00000 | Без дефектов | [7 empty] | 3,20000 | [6 empty] | 0,99000 | 33,90000
п.40034 от 27.02.25 до 27.08.25 | 90,00000 | 139,00000 | [5 empty] | 10,00000 |  |  |  | 30,00000 | Без дефектов |  |  |  | 8,00000 |  |  |  | 6,00000 |  | 2 |  |  | 6,00000 |  | 1,20000 | 52,50000
п.40035 от 27.02.25 до 27.02.26 |  |  | 0,08500 | -0,08000 | 0,01800 |  | -0,02200 | [9 empty] | 65,00000 | [10 empty] | 1,65000
п.40036 от 25.02.25 до 25.08.25 | 4,30000 | 98,00000 | 0,15200 | -0,07300 | -0,03100 |  | 0,12900 | 30,00000 | 232,00000 | 6,00000 |  | 110,00000 | Без дефектов |  |  | 1,27668 |  | 50,41818 | Полиэфирный 1311Т34 ALBA | 37,96204 | 19,00000 | 40,69960 | 1,5 | 10,00000 | H | 7,00000 |  | 1,08000 | 59,60000
п.40037 от 26.02.25 до 26.08.25 | 20,20000 | 60,00000 | [5 empty] | 33,00000 | 232,00000 |  |  | 100,00000 |  |  |  | 2,03612 | 20,00000 | 45,84318 |  | 13,04251 | 6,00000 | 18,45422 | 3,5 | 3,00000 | F |  |  | 1,41000 | 66,20000
п.40038 от 25.02.25 до 25.08.25 | 36,00000 | 82,00000 | 0,47900 | -0,04600 | -0,23000 |  | -0,41800 | 33,00000 | 232,00000 | 6,00000 |  | 100,00000 | Без дефектов |  |  | 1,67072 |  | 45,10000 | Полиэфирный 1311Т34 ALBA | 39,91131 | 18,00000 | 47,43376 | 1,5 | 10,00000 | F | 6,00000 |  | 1,20000 | 63,40000
п.40039 от 25.02.25 до 25.08.25 | 35,40000 | 92,00000 | 0,46900 | -0,26400 | -0,38700 |  | -0,01800 | 32,00000 | 232,00000 | 6,00000 |  | 100,00000 | Без дефектов |  |  | 1,97745 |  | 46,33750 | Полиэфирный 1311Т34 ALBA | 38,70448 | 18,00000 | 52,19081 | 1,5 | 10,00000 | F | 6,00000 |  | 1,35000 | 68,20000
п.40040 от 26.02.25 до 26.08.25 | 39,50000 | 98,50000 | 0,26300 | 0,25700 | -0,03900 |  | -0,03600 | 33,00000 | 232,00000 | 6,39000 |  | 120,00000 | Без дефектов |  |  | 1,83500 | 31,00000 | 51,40750 | РРМ 310 | 34,27180 | 17,59000 | 45,75133 | 1,5 | 10,00000 | H | 7,00000 |  | 1,32000 | 70,55000
п.40041 от 24.02.25 до 24.08.25 | [16 empty] | 5,00000
п.40042 от 24.02.25 до 24.08.25 | 34,50000 | 107,00000 | 0,40200 | 0,36800 | -0,08000 |  | 0,14100 | 30,00000 | 232,00000 | 6,00000 | 1,00000 | 110,00000 | Без дефектов |  |  | 1,65605 | 30,00000 | 44,51625 | РРМ 310 | 40,43467 | 18,00000 | 47,54215 | 1,5 | 10,00000 | F | 7,00000 |  | 1,19000 | 62,70000
п.40043 от 27.02.25 до 27.08.25 | 33,40000 | 95,00000 | 0,02500 | -0,02100 | -0,00200 |  | -0,01200 | 33,00000 | 232,00000 | 6,00000 | 1,00000 | 110,00000 | Без дефектов |  |  | 1,67535 | 20,00000 | 43,02875 | РРМ 310 | 41,97761 | 18,00000 | 48,87575 | 1,5 | 10,00000 | F | 7,00000 |  | 1,19000 | 61,70000
п.40044 от 26.02.25 до 26.08.25 | 22,40000 | 68,00000 | [5 empty] | 27,00000 | 224,00000 | 5,00000 |  | 15,00000 | Без дефектов |  |  | 1,54458 | 12,00000 | 42,13182 |  | 11,88611 |  | 13,76632 | [5 empty] | 1,16000 | 56,10000
п.40045 от 25.02.25 до 25.08.25 | 3,60000 | 91,00000 | 0,16800 | 0,04300 | -0,04100 |  | -0,15700 | 33,00000 | 232,00000 | 6,00000 |  | 110,00000 | Без дефектов |  |  | 1,30615 |  | 51,62500 | Полиэфирный 1311Т34 ALBA | 35,55556 | 18,40000 | 39,20581 | 1,5 | 10,00000 | H | 7,00000 |  | 1,10000 | 61,30000
п.40046 от 25.02.25 до 25.08.25 | 4,30000 | 96,00000 | 0,19700 | 0,17900 | 0,03500 |  | -0,07500 | 30,00000 | 232,00000 | 6,00000 |  | 110,00000 | Без дефектов |  |  | 1,24431 |  | 49,40909 | Полиэфирный 1311Т34 ALBA | 38,26788 | 19,00000 | 40,76173 | 1,5 | 10,00000 | F | 7,00000 |  | 1,06000 | 58,00000
п.40047 от 28.02.25 до 28.08.25 | 41,40000 | 109,00000 | 0,24600 | 0,19600 | -0,09600 |  | -0,11400 | 33,00000 | 232,00000 | 6,27000 |  | 120,00000 | Без дефектов |  |  | 1,67360 | 25,00000 | 44,87500 | РРМ 310 | 40,17827 | 18,03000 | 47,70763 | 1,5 | 10,00000 | H | 7,00000 |  | 1,20000 | 63,25000
п.40048 от 26.02.25 до 26.08.25 |  | 71,00000 | 0,50500 | 0,13700 | -0,41100 |  | -0,25800 |  | 209,00000 | 5,87000 |  |  |  |  | 2,00000 | 2,37991 |  | 23,33466 |  | 15,17057 | 3,54000 | 18,65980 | [5 empty] | 1,23000 | 45,15000
п.40049 от 25.02.25 до 25.08.25 |  | 81,00000 | 0,54100 | -0,52500 | -0,12700 | 0,32200 | 0,04500 | 32,00000 | 232,00000 |  |  | 100,00000 | Без дефектов |  |  | 1,93201 | 13,00000 | 45,60411 |  | 26,31342 | 12,00000 | 35,77993 | 1,5 | 10,00000 | F |  |  | 1,35976 | 64,79645
п.40050 от 28.02.25 до 28.08.25 |  | 80,00000 | 0,50100 | -0,46200 | -0,17800 | 0,40300 | -0,08200 | 24,00000 | 232,00000 |  |  | 100,00000 | Без дефектов |  |  | 1,86517 | 10,00000 | 45,06520 |  | 26,62809 | 12,00000 | 35,25478 | 1,5 | 10,00000 | F |  |  | 1,32397 | 63,48662
п.40051 от 27.02.25 до 27.08.25 | 99,34000 | 75,00000 | [5 empty] | 12,00000 |  | 10,00000 |  | 40,00000 | Без дефектов | [5 empty] | D'LAC WEF 3020 |  | 3,00000 | [6 empty] | 1,03000 | 42,65000
п.40052 от 26.02.25 до 26.08.25 | 99,40000 | 62,00000 | [5 empty] | 12,00000 |  | 9,00000 |  | 40,00000 | Без дефектов |  | 3,00000 |  |  |  | D'LAC WEF 3020 |  | 3,00000 | [6 empty] | 1,02000 | 43,90000
п.40053 от 26.02.25 до 26.08.25 | 39,80000 | 92,00000 | 0,65400 | 0,56300 | -0,16000 |  | 0,29000 | 33,00000 | 232,00000 | 6,00000 |  | 100,00000 | Без дефектов |  |  | 2,03345 |  | 46,78375 | Полиэфирный 1311Т34 ALBA | 38,47490 | 18,00000 | 52,93134 | 1,5 | 10,00000 | F | 6,00000 |  | 1,38000 | 69,15000
п.40054 от 28.02.25 до 28.02.27 |  |  | 0,43500 | -0,09400 | -0,04200 |  | -0,42200 | [9 empty] | 12,00000 | [10 empty] | 1,17000
п.40055 от 26.02.25 до 26.08.25 |  | 74,00000 | [5 empty] | 29,00000 | 224,00000 | 5,00000 |  | 30,00000 | Без дефектов |  |  |  | 8,00000 | 41,84659 |  | 11,94840 | [7 empty] | 1,15000 | 55,50000
п.40056 от 25.02.25 до 25.08.25 | 39,70000 | 85,00000 | 0,09000 | 0,06800 | 0,01800 |  | -0,05700 | 31,00000 | 232,00000 | 6,00000 |  | 100,00000 | Без дефектов |  |  | 1,58109 | 24,00000 | 43,54756 | РРМ 310 | 41,33412 | 18,00000 | 46,82893 | 1,5 | 10,00000 | H | 7,00000 |  | 1,15132 | 60,77376
п.40057 от 25.02.25 до 25.08.25 | 36,86000 | 87,00000 | 0,33500 | 0,23300 | -0,23500 |  | -0,05100 | 33,00000 | 232,00000 | 6,00000 | 1,00000 | 100,00000 | Без дефектов |  |  | 1,48289 | 27,00000 | 43,88118 | РРМ 310 | 41,01986 | 18,00000 | 44,83963 | 1,5 | 10,00000 | H | 7,00000 |  | 1,10928 | 59,52775
п.40058 от 25.02.25 до 25.08.25 | 33,02000 | 83,00000 | 0,15800 | 0,12900 | 0,09000 |  | 0,01900 | 33,00000 | 232,00000 | 6,00000 |  | 100,00000 | Без дефектов |  |  | 1,62125 | 27,00000 | 39,50919 | РРМ 310 | 45,55902 | 18,00000 | 50,47139 | 1,5 | 10,00000 | H | 7,00000 |  | 1,14729 | 57,82004
п.40059 от 26.02.25 до 26.08.25 | 4,20000 | 99,00000 | 0,18400 | -0,17000 | 0,02000 |  | -0,06600 | 30,00000 | 232,00000 | 6,00000 |  | 120,00000 | Соответствует |  |  | 1,25569 |  | 50,57330 | РРМ 310 | 37,56923 | 19,00000 | 40,19908 | 1,5 | 10,00000 | H | 7,00000 |  | 1,07000 | 59,35000
п.40060 от 26.02.25 до 26.02.26 | [27 empty] | 1,06000
п.40061 от 27.02.25 до 27.08.25 | 40,30000 | 96,00000 | 0,30300 | -0,14800 | 0,10000 |  | 0,24500 | 33,00000 | 232,00000 | 5,00000 |  | 120,00000 | Без дефектов |  |  | 1,94617 | 26,66667 | 53,08750 | РРМ 310 | 33,90629 | 18,00000 | 47,98764 | 1,5 | 10,00000 | H | 7,00000 |  | 1,39000 | 73,00000
п.40062 от 27.02.25 до 27.08.25 | 39,20000 | 84,00000 | 0,44300 | 0,11400 | -0,32100 | 0,34700 | 0,28300 | 30,00000 | 232,00000 | 5,00000 |  | 110,00000 | Без дефектов |  |  | 1,57471 | 29,00000 | 45,84250 | РРМ 310 | 34,95740 | 16,00000 | 40,21596 | 1,5 | 10,00000 | H | 7,00000 |  | 1,16000 | 62,65000
п.40063 от 04.03.25 до 04.09.25 | 34,70000 | 92,00000 | 0,48400 | -0,44000 | -0,14800 |  | -0,13800 | 31,00000 | 232,00000 | 6,00000 |  | 110,00000 | Без дефектов |  |  | 1,52039 | 30,00000 |  | PPE 100 |  | 19,00000 | 44,61371 | 1,5 | 10,00000 | H | 6,00000 |  | 1,21000 | 64,75000
п.40064 от 28.02.25 до 28.08.25 | 39,20000 | 91,00000 | 0,23600 | 0,05400 | 0,21100 | 0,38100 | 0,08900 | 28,00000 | 224,00000 | 6,00000 |  | 120,00000 | Без дефектов |  |  | 1,88047 | 25,00000 | 44,36875 | РРМ 310 | 38,73761 | 17,00000 | 48,80616 | 1 | 16,00000 | F | 7,00000 |  | 1,29000 | 65,50000
п.40065 от 26.02.25 до 26.08.25 |  | 71,00000 | [5 empty] | 12,00000 |  |  |  | 30,00000 | Без дефектов | [7 empty] | 4,00000 | [6 empty] | 0,99000 | 34,40000
п.40066 от 28.02.25 до 28.02.26 | [16 empty] | 70,00000 | [10 empty] | 1,85000
п.40067 от 28.02.25 до 28.08.25 | 42,60000 | 84,00000 | 0,28700 | 0,25300 | 0,04500 |  | 0,12700 | 33,00000 | 232,00000 | 6,00000 |  | 120,00000 | Без дефектов |  |  | 1,59844 | 22,00000 | 43,74000 | РРМ 310 | 43,43850 | 19,00000 | 49,62486 | 1,5 | 10,00000 | H | 7,00000 |  | 1,16000 | 61,20000
п.40068 от 03.03.25 до 03.09.25 | 42,90000 | 86,00000 | 0,30000 | 0,27000 | 0,07100 |  | 0,11000 | 32,00000 | 232,00000 | 6,00000 |  | 120,00000 | Без дефектов |  |  | 1,62045 | 27,00000 | 41,92750 | РРМ 310 | 42,93125 | 18,00000 | 48,65399 | 1,5 | 10,00000 | H | 7,00000 |  | 1,16000 | 59,95000
п.40071 от 28.02.25 до 28.02.26 |  |  | 0,47100 | 0,07100 | 0,39400 |  | 0,24700 | [9 empty] | 16,00000 | [10 empty] | 1,14000
п.40072 от 03.03.25 до 03.03.26 | [16 empty] | 50,00000 | [6 empty] | 40,00000 |  |  | 28,30000 | 1,68000 | 86,55000
п.40073 от 27.02.25 до 27.08.25 | 3,90000 | 92,00000 | 0,09500 | 0,09000 | 0,01700 |  | 0,02400 | 30,00000 | 232,00000 | 6,00000 |  | 120,00000 | Без дефектов |  |  | 1,24971 |  | 48,68636 | РРМ 310 | 39,02530 | 19,00000 | 41,36682 | 1 | 10,00000 | H | 7,00000 |  | 1,06000 | 57,40000
п.40074 от 27.02.25 до 27.08.25 | 40,00000 | 82,00000 | 0,25900 | 0,12900 | 0,16300 | 0,11400 | 0,15400 | 29,00000 | 224,00000 | 6,00000 |  | 120,00000 | Без дефектов |  |  | 1,63074 | 27,00000 | 46,59875 | РРМ 310 | 38,62765 | 18,00000 | 45,79288 | 1 | 16,00000 | F | 7,00000 |  | 1,19000 | 64,10000
п.40077 от 27.02.25 до 27.08.25 | 37,20000 | 90,00000 | 0,12200 | 0,00400 | 0,08100 |  | -0,09100 | 33,00000 | 232,00000 | 6,00000 | 1,00000 | 110,00000 | Без дефектов |  |  | 1,63919 | 16,00000 | 40,47750 | РРМ 310 | 45,45735 | 18,40000 | 51,16387 | 1,5 | 10,00000 | F | 7,00000 |  | 1,16000 | 58,95000
п.40078 от 28.02.25 до 28.08.25 |  | 94,50000 | 0,40200 | 0,03900 | -0,30700 | 0,33000 | 0,25700 | 31,00000 | 232,00000 |  |  | 100,00000 | Без дефектов |  |  | 1,56750 | 15,00000 | 46,54545 |  | 27,97066 | 13,00000 | 33,51563 | 1,5 | 10,00000 | F |  |  | 1,20000 | 60,80000
п.40079 от 28.02.25 до 28.08.25 |  | 85,00000 | 0,52500 | -0,18100 | -0,29500 | 0,48400 | -0,39400 | 25,00000 | 232,00000 |  |  | 100,00000 | Без дефектов |  |  | 1,53306 | 20,00000 | 49,00000 |  | 26,51020 | 12,99000 | 31,81224 | 1,5 | 10,00000 | F |  |  | 1,20000 | 62,60000
п.40080 от 28.02.25 до 28.08.25 | 37,70000 | 89,00000 | 0,54200 | 0,44300 | -0,13100 |  | 0,28300 | 33,00000 | 232,00000 | 6,00000 |  | 110,00000 | Без дефектов |  |  | 1,83487 | 18,00000 | 44,43750 | РРМ 310 | 40,36214 | 18,00000 | 50,81166 | 1,5 | 10,00000 | H | 7,00000 |  | 1,27000 | 65,00000
п.40081 от 27.02.25 до 27.08.25 | 38,38000 | 95,00000 | 0,25300 | 0,21400 | -0,13100 | 0,34500 | 0,03800 | 30,00000 | 224,00000 | 6,00000 |  | 120,00000 | Без дефектов |  |  | 1,87207 | 24,00000 | 46,21250 | РРМ 310 | 34,62267 | 16,00000 | 44,77296 | 1 | 16,00000 | F | 7,00000 |  | 1,30000 | 66,90000
п.40082 от 27.02.25 до 27.08.25 | 38,70000 | 97,00000 | 0,32500 | 0,18100 | 0,11900 | 0,08300 | 0,24200 | 29,00000 | 224,00000 | 6,00000 |  | 120,00000 | Без дефектов |  |  | 1,78336 | 24,00000 | 49,36000 | РРМ 310 | 34,49675 | 17,00000 | 44,35580 | 1 | 16,00000 | F | 7,00000 |  | 1,28000 | 68,35000
п.40084 от 28.02.25 до 28.08.25 | 3,60000 | 81,00000 | 0,15800 | -0,05400 | 0,14700 |  | -0,02200 | 30,00000 | 232,00000 | 6,00000 |  | 120,00000 | Без дефектов |  |  | 1,24516 |  | 52,03239 | РРМ 310 | 36,51572 | 19,00000 | 39,07182 | 1 | 10,00000 | H | 7,00000 |  | 1,07000 | 60,55000
п.40085 от 28.02.25 до 28.08.25 | 33,10000 | 87,00000 | 0,22100 | -0,10900 | 0,13500 |  | 0,13800 | 33,00000 | 232,00000 | 6,00000 |  | 110,00000 | Без дефектов |  |  | 1,42549 |  |  | PPE 100 |  | 19,40000 | 46,40015 | 1,5 | 10,00000 | H | 6,00000 |  | 1,14000 | 59,60000
п.40086 от 04.03.25 до 04.09.25 | 36,40000 | 88,00000 | 0,38300 | 0,33700 | 0,14100 |  | -0,11500 | 31,00000 | 232,00000 | 6,15000 | 1,00000 | 110,00000 | Без дефектов |  |  | 1,97712 | 27,00000 | 47,55500 | РРМ 310 | 41,87657 | 19,95000 | 57,04060 | 1,5 | 10,00000 | F | 7,00000 |  | 1,36000 | 69,15000
п.40087 от 28.02.25 до 28.08.25 | 18,20000 | 70,00000 | [5 empty] | 21,00000 | 224,00000 | 5,00000 |  | 15,00000 | Без дефектов | Белый цвет жидкого продукта |  | 1,55692 | 10,00000 | 39,88636 |  | 12,53561 |  | 14,41595 | [5 empty] | 1,15000 | 54,00000
п.40088 от 07.03.25 до 07.09.25 | 37,20000 | 86,00000 | 0,49000 | -0,11400 | -0,43300 |  | -0,20000 | 33,00000 | 232,00000 | 6,00000 |  | 100,00000 | Без дефектов |  |  | 1,47882 | 24,00000 | 42,11250 | Полиэфирный 1311Т34 ALBA | 42,81255 | 18,00000 | 45,97361 | 1,5 | 10,00000 | F | 6,00000 |  | 1,10000 | 57,90000
п.40090 от 27.02.25 до 27.08.25 |  | 66,00000 | [5 empty] | 23,00000 | 224,00000 | 6,00000 |  | 15,00000 | Без дефектов |  |  | 1,55300 | 11,00000 | 41,60455 |  | 14,42150 |  | 16,72894 | [5 empty] | 1,16000 | 55,70000
п.40091 от 28.02.25 до 28.08.25 | 39,70000 | 94,00000 | 0,29600 | 0,16900 | -0,24100 |  | 0,03500 | 33,00000 | 232,00000 | 5,27000 |  | 120,00000 | Без дефектов |  |  | 1,55877 | 24,00000 | 49,39750 | РРМ 310 | 37,14763 | 18,35000 | 43,73601 | 1,5 | 10,00000 | H | 7,00000 |  | 1,17000 | 65,40000
п.40092 от 27.02.25 до 27.08.25 | 4,80000 | 106,00000 | 0,16300 | 0,10400 | 0,04000 |  | 0,11900 | 30,00000 | 232,00000 | 6,00000 |  | 110,00000 | Без дефектов |  |  | 1,26212 |  | 49,72216 | Полиэфирный 1311Т34 ALBA | 38,54222 | 19,00000 | 40,88720 | 1,5 | 10,00000 | F | 7,00000 |  | 1,07000 | 58,65000
п.40093 от 27.02.25 до 27.08.25 | 39,80000 | 100,00000 | 0,37900 | -0,31400 | -0,19200 |  | -0,09000 | 30,00000 | 232,00000 | 6,00000 | 1,00000 | 110,00000 | Без дефектов |  |  | 1,64362 | 27,00000 | 43,72875 | РРМ 310 | 41,23239 | 18,00000 | 47,83361 | 1,5 | 10,00000 | F | 7,00000 |  | 1,18000 | 61,85000
п.40094 от 27.02.25 до 27.08.25 | 4,00000 | 90,00000 | 0,18200 | 0,06700 | -0,16100 |  | 0,05100 | 30,00000 | 232,00000 | 6,00000 |  | 120,00000 | Без дефектов |  |  | 1,26830 |  | 48,93182 | РРМ 310 | 38,82954 | 19,00000 | 41,54761 | 1 | 10,00000 | H | 7,00000 |  | 1,07000 | 58,00000
п.40095 от 28.02.25 до 28.08.25 | 95,70000 | 78,00000 | [5 empty] | 12,00000 |  | 7,00000 |  | 40,00000 | Без дефектов |  | 3,00000 |  |  |  | D'LAC WEF 3020 |  | 3,00000 | [6 empty] | 1,05000 | 48,10000
п.40096 от 28.02.25 до 28.08.25 | 30,00000 | 67,00000 | [5 empty] | 30,00000 | 224,00000 | 6,00000 |  | 100,00000 | Без дефектов |  |  | 1,47040 | 24,00000 | 42,34432 | РРМ 310 | 14,25601 | 6,00000 | 16,01159 | 3 | 5,00000 | H |  |  | 1,13000 | 55,10000
п.40097 от 28.02.25 до 28.08.25 |  | 74,00000 | [5 empty] | 12,00000 |  |  |  | 30,00000 | Без дефектов | [7 empty] | 3,00000 | [6 empty] | 0,98000 | 33,70000
п.40098 от 03.03.25 до 03.09.25 | 83,74000 | 124,00000 | [5 empty] | 12,00000 |  |  |  | 10,00000 | Без дефектов | [7 empty] | 6,00000 | [6 empty] | 0,98000 | 38,40000
п.40099 от 27.02.25 до 27.08.25 | [13 empty] | Соответствует
п.40100 от 03.03.25 до 03.09.25 | 40,00000 | 83,00000 | 0,09600 | 0,01400 | 0,06900 |  | 0,06600 | 30,00000 | 232,00000 | 7,02000 |  | 100,00000 | Без дефектов |  |  | 1,64737 | 26,00000 | 52,33750 | РРМ 310 | 34,41127 | 18,01000 | 42,99865 | 1,5 | 10,00000 | H | 7,00000 |  | 1,23000 | 69,00000
п.40101 от 28.02.25 до 28.08.25 | 99,18000 | 68,00000 | [5 empty] | 12,00000 |  | 8,00000 |  | 40,00000 | Без дефектов | [5 empty] | D'LAC WEF 3020 |  | 3,00000 | [6 empty] | 1,02000 | 42,70000
п.40102 от 05.03.25 до 05.09.25 | 41,86000 | 103,00000 | 0,10100 | 0,07000 | 0,03100 |  | 0,06700 | 33,00000 | 232,00000 | 6,00000 |  | 120,00000 | Без дефектов |  |  | 1,97103 | 25,00000 | 51,52375 | РРМ 310 | 34,93535 | 18,00000 | 49,20734 | 1,5 | 10,00000 | H | 7,00000 |  | 1,39000 | 72,10000
п.40103 от 04.03.25 до 04.09.25 | 37,60000 | 103,00000 | 0,29800 | 0,04500 | 0,16200 |  | -0,24500 | 33,00000 | 232,00000 | 5,00000 | 1,00000 | 110,00000 | Без дефектов |  |  | 1,45770 | 26,00000 | 41,88938 | РРМ 310 | 42,90055 | 18,00000 | 45,75156 | 1,5 | 10,00000 | F | 7,00000 |  | 1,09000 | 57,35000
п.40104 от 27.02.25 до 27.08.25 | 37,50000 | 111,00000 | 0,40800 | 0,19300 | 0,25500 |  | -0,25300 | 38,00000 | 249,00000 | 25,00000 | 1,00000 | 100,00000 | Без дефектов |  |  | 1,69481 |  | 51,54545 | PPU 331 | 48,50089 | 25,00000 | 63,05115 | 1 | 30,00000 | H | 7,00000 |  | 1,30000 | 67,20000
п.40105 от 04.03.25 до 04.09.25 | 39,50000 | 93,00000 | 0,06500 | -0,05800 | 0,01500 |  | -0,02700 | 30,00000 | 232,00000 | 6,32000 |  | 110,00000 | Без дефектов |  |  | 1,45093 | 24,00000 | 37,60563 | РРМ 310 | 47,44333 | 18,00000 | 48,95346 | 1,5 | 10,00000 | H | 6,00000 |  | 1,07000 | 53,35000
п.40106 от 04.03.25 до 04.09.25 |  | 67,00000 | [5 empty] | 12,00000 |  |  |  | 30,00000 | Без дефектов | [7 empty] | 5,00000 | [6 empty] | 1,00000 | 33,15000
п.40107 от 07.03.25 до 07.12.25 | [27 empty] | 0,88000
п.40108 от 05.03.25 до 05.03.26 |  |  | 0,09100 | -0,00500 | 0,02600 |  | -0,08700 | [9 empty] | 55,00000 | [10 empty] | 1,65000
п.40109 от 03.03.25 до 03.09.25 | 35,40000 | 91,00000 | 0,20100 | -0,19800 | 0,02400 |  | -0,02400 | 29,00000 | 232,00000 | 6,00000 |  | 110,00000 | Без дефектов |  |  | 1,51026 | 27,00000 |  | PPE 100 |  | 19,00000 | 44,90600 | 1,5 | 10,00000 | H | 6,00000 |  | 1,20000 | 63,90000
п.40110 от 27.02.25 до 27.02.26 | [27 empty] | 0,55000
п.40111 от 03.03.25 до 03.09.25 |  | 74,00000 | [5 empty] | 30,00000 | 224,00000 | 5,00000 |  | 15,00000 | Без дефектов |  |  | 1,55252 | 10,00000 | 40,14773 |  | 12,45400 |  | 14,32211 | [5 empty] | 1,15000 | 54,20000
п.40112 от 28.02.25 до 28.08.25 | 7,00000 | 71,00000 | 1,97300 | 1,96500 | -0,01300 |  | 0,18100 | 23,00000 | 232,00000 | 5,00000 |  | 110,00000 | Без дефектов |  |  | 1,57985 | 31,00000 | 38,57955 | PPE 100 | 12,96023 | 5,00000 | 14,90427 | 4 | 3,00000 | H |  |  | 1,15000 | 53,00000
п.40113 от 03.03.25 до 03.09.25 | 3,90000 | 115,00000 | 0,20900 | 0,05200 | 0,13500 |  | 0,15000 | 29,00000 | 232,00000 | 6,00000 |  | 110,00000 | Без дефектов |  |  | 1,37016 |  | 48,96364 | Полиэфирный 1311Т34 ALBA | 40,84664 | 20,00000 | 45,74824 | 1,5 | 10,00000 | F | 7,00000 |  | 1,12000 | 59,90000
п.40114 от 03.03.25 до 03.09.25 | 24,70000 | 63,00000 | [5 empty] | 30,00000 | 224,00000 | 5,00000 |  | 15,00000 | Без дефектов | Белый цвет жидкого продукта |  | 1,54387 | 3,00000 | 40,67045 |  | 12,29394 |  | 14,13803 | [5 empty] | 1,15000 | 54,60000
п.40115 от 27.02.25 до 27.02.27 | [13 empty] | Прозрачный
п.40116 от 28.02.25 до 28.08.25 |  | 71,00000 | [5 empty] | 12,00000 |  |  |  | 30,00000 | Без дефектов | [7 empty] | 4,00000 | [6 empty] | 1,01000 | 34,15000
п.40117 от 03.03.25 до 03.09.25 | 1,60000 | 106,00000 | 0,26100 | 0,08100 | -0,20800 |  | 0,13400 | 38,00000 | 249,00000 | 26,00000 |  | 110,00000 | Без дефектов |  |  | 1,37858 |  | 48,13636 | PPU 331 | 49,85836 | 24,00000 | 55,84136 | 0,5 | 10,00000 | H | 6,00000 |  | 1,12000 | 59,25000
п.40118 от 03.03.25 до 03.09.25 | 35,30000 | 64,00000 | 0,67600 | -0,31400 | -0,54800 |  | 0,24000 | 29,00000 | 232,00000 | 5,00000 | 1,00000 | 100,00000 | Без дефектов |  |  | 1,58473 | 24,00000 | 35,47443 | PPE 100 | 22,51071 | 8,00000 | 25,48314 | 4 | 3,00000 | H | 4,00000 |  | 1,13000 | 49,75000
п.40119 от 03.03.25 до 03.09.25 | 39,70000 | 83,00000 | 0,31300 | -0,06300 | -0,28900 | 0,25500 | 0,10300 | 30,00000 | 232,00000 | 5,00000 |  | 110,00000 | Без дефектов |  |  | 1,57079 | 24,00000 | 46,20500 | РРМ 310 | 34,62829 | 16,00000 | 39,95659 | 1,5 | 10,00000 | H | 7,00000 |  | 1,16000 | 62,90000
п.40120 от 03.03.25 до 03.09.25 | 36,80000 | 93,00000 | 0,25300 | -0,09500 | 0,18200 |  | 0,14800 | 33,00000 | 232,00000 | 6,00000 |  | 50,00000 | Без дефектов |  |  | 1,48153 |  |  | PPE 100 |  | 20,00000 | 49,84132 | 1,5 | 10,00000 | H | 6,00000 |  | 1,16000 | 59,45000
п.40121 от 03.03.25 до 03.09.25 | 3,30000 | 104,00000 | 0,32100 | -0,32100 | -0,00300 |  | 0,00800 | 31,00000 | 232,00000 | 5,00000 |  | 110,00000 | Без дефектов |  |  | 1,27381 |  | 50,78636 | Полиэфирный 1311Т34 ALBA | 37,41162 | 19,00000 | 40,40455 | 1,5 | 10,00000 | F | 7,00000 |  | 1,08000 | 59,90000
п.40122 от 04.03.25 до 04.09.25 | 4,30000 | 110,00000 | 0,43700 | 0,03700 | 0,42300 |  | 0,10100 | 32,00000 | 232,00000 | 6,00000 |  | 110,00000 | Без дефектов |  |  | 1,39199 |  | 48,82898 | Полиэфирный 1311Т34 ALBA | 40,95928 | 20,00000 | 46,28399 | 1,5 | 10,00000 | F | 7,00000 |  | 1,13000 | 60,15000
п.40123 от 27.02.25 до 27.08.25 | [16 empty] | 10,00000
п.40124 от 27.02.25 до 27.08.25 | [16 empty] | 8,00000
п.40125 от 05.03.25 до 05.09.25 | 25,90000 | 87,00000 | [5 empty] | 45,00000 | 245,00000 | 13,25000 |  | 110,00000 | Без дефектов |  |  | 1,20538 |  | 46,10057 | PPR 390 | 28,19922 | 13,00000 | 29,04520 | 1 | 4,00000 | F | 4,00000 |  | 1,03000 | 53,95000
п.40126 от 28.02.25 до 28.02.26 | [27 empty] | 0,55000
п.40127 от 03.03.25 до 03.09.25 | 39,80000 | 95,00000 | 0,30600 | 0,23000 | 0,07300 | 0,25400 | 0,18800 | 30,00000 | 224,00000 | 6,00000 |  | 120,00000 | Без дефектов |  |  | 1,87243 | 26,00000 | 44,85250 | РРМ 310 | 35,67248 | 16,00000 | 45,53010 | 1 | 16,00000 | F | 7,00000 |  | 1,29000 | 65,80000
п.40128 от 17.03.25 до 17.09.25 | 39,50000 | 97,00000 | 0,49300 | 0,43300 | 0,04400 | 0,15800 | 0,23000 | 30,00000 | 224,00000 | 6,00000 |  | 120,00000 | Без дефектов |  |  | 1,89347 | 24,00000 | 44,91250 | РРМ 310 | 35,62483 | 16,00000 | 45,83292 | 1 | 16,00000 | F | 7,00000 |  | 1,30000 | 66,10000
п.40129 от 04.03.25 до 04.09.25 | 40,00000 | 97,00000 | 0,26200 | -0,22000 | 0,14200 | 0,16700 | -0,01700 | 30,00000 | 224,00000 | 6,00000 |  | 120,00000 | Без дефектов |  |  | 1,63530 | 25,00000 | 48,02500 | РРМ 310 | 37,48048 | 18,00000 | 45,04265 | 1 | 16,00000 | F | 7,00000 |  | 1,20000 | 65,35000
п.40130 от 04.03.25 до 04.03.27 | 67,00000 |  | 0,57200 | 0,55800 | 0,11200 |  | 0,05700 | [9 empty] | 20,00000 | [10 empty] | 1,49000
п.40131 от 03.03.25 до 03.03.27 | 67,90000 |  | 0,71800 | 0,22200 | 0,62300 |  | 0,27900 | [9 empty] | 20,00000 | [10 empty] | 1,53000
п.40132 от 03.03.25 до 03.09.25 | 37,10000 | 94,00000 | 0,13600 | 0,06800 | -0,01900 |  | -0,11700 | 30,00000 | 232,00000 | 5,12000 |  | 100,00000 | Без дефектов |  |  | 1,76513 | 25,00000 | 49,20000 | РРМ 310 | 37,31707 | 18,36000 | 47,65847 | 1,5 | 10,00000 | H | 7,00000 |  | 1,27000 | 68,00000
п.40133 от 04.03.25 до 04.09.25 | 34,40000 | 65,00000 | [5 empty] | 30,00000 | 224,00000 | 5,00000 |  | 100,00000 | Без дефектов |  |  | 1,51674 | 24,00000 | 39,26250 | РРМ 310 | 15,28176 | 6,00000 | 17,26839 | 3 | 5,00000 | H |  |  | 1,13000 | 52,70000
п.40134 от 04.03.25 до 04.09.25 | 36,70000 | 75,00000 | 0,62100 | 0,03000 | -0,52100 |  | -0,33800 | 33,00000 | 232,00000 | 6,00000 |  | 100,00000 | Без дефектов |  |  | 2,00051 | 25,00000 | 48,59500 | Полиэфирный 1311Т34 ALBA | 37,04085 | 18,00000 | 51,29516 | 1,5 | 10,00000 | F | 6,00000 |  | 1,38000 | 70,20000
п.40135 от 07.03.25 до 07.09.25 | 42,30000 | 106,50000 | 0,19400 | 0,15600 | 0,09800 |  | 0,05900 | 30,00000 | 232,00000 | 5,01000 |  | 120,00000 | Без дефектов |  | 2,00000 | 1,43383 | 22,00000 | 41,95000 | РРМ 310 | 42,30539 | 17,69000 | 44,49912 | 1,5 | 10,00000 | H | 7,00000 |  | 1,08000 | 57,00000
п.40137 от 05.03.25 до 05.09.25 | 87,62000 | 117,00000 | [5 empty] | 12,00000 |  |  |  | 10,00000 | Без дефектов |  |  |  | 7,00000 |  |  |  | 8,00000 |  | 1,5 |  |  |  |  | 1,40000 | 62,40000
п.40138 от 05.03.25 до 05.09.25 | 40,40000 | 90,00000 | 0,22100 | 0,08500 | -0,17900 | 0,09800 | 0,09700 | 30,00000 | 224,00000 | 6,38000 |  | 120,00000 | Без дефектов |  |  | 1,61622 | 29,00000 | 44,13250 | РРМ 310 | 39,85725 | 17,59000 | 46,00224 | 1 | 16,00000 | F | 7,00000 |  | 1,17000 | 61,80000
п.40139 от 04.03.25 до 04.09.25 | 38,40000 | 97,00000 | 0,34000 | 0,32200 | -0,04300 | 0,17300 | 0,09900 | 30,00000 | 224,00000 | 6,00000 |  | 120,00000 | Без дефектов |  |  | 1,93050 | 23,00000 | 42,80000 | РРМ 310 | 39,71963 | 17,00000 | 50,64583 | 1 | 16,00000 | F | 7,00000 |  | 1,30000 | 64,80000
п.40140 от 05.03.25 до 05.09.25 | 42,00000 | 102,50000 | 0,11000 | -0,04200 | -0,09700 |  | 0,03300 | 33,00000 | 232,00000 | 5,96000 |  | 120,00000 | Без дефектов |  |  | 1,59300 | 27,00000 | 48,08000 | РРМ 310 | 36,79285 | 17,69000 | 43,48792 | 1,5 | 10,00000 | H | 7,00000 |  | 1,18000 | 64,80000
п.40141 от 03.03.25 до 03.09.25 | 37,36000 | 87,00000 | 0,19100 | -0,18400 | 0,04900 |  | 0,00900 | 33,00000 | 232,00000 | 6,00000 |  | 100,00000 | Без дефектов |  |  | 1,57071 | 25,00000 | 44,15077 | РРМ 310 | 40,76939 | 18,00000 | 46,24333 | 1,5 | 10,00000 | H | 7,00000 |  | 1,14973 | 61,13924
п.40142 от 04.03.25 до 04.09.25 | 42,52000 | 108,00000 | 0,48400 | -0,41400 | -0,10100 |  | -0,22900 | 37,00000 | 249,00000 | 26,00000 |  | 110,00000 | Без дефектов |  |  | 1,50380 |  | 49,69545 | PPU 331 | 48,29416 | 24,00000 | 57,47004 | 1,5 | 10,00000 | H |  |  | 1,19000 | 62,80000
п.40143 от 03.03.25 до 03.09.25 | 6,20000 | 66,00000 | 1,71000 | 1,68400 | -0,17100 |  | -0,24700 | 31,00000 | 232,00000 | 4,00000 |  | 110,00000 | Без дефектов |  |  | 1,61469 | 26,00000 | 36,75000 | PPE 100 | 13,60544 | 5,00000 | 15,64626 | 4 | 3,00000 | H |  |  | 1,15000 | 51,60000
п.40144 от 06.03.25 до 06.09.25 |  | 70,00000 | [5 empty] | 28,00000 | 224,00000 | 6,00000 |  | 15,00000 | Без дефектов |  |  | 1,45471 | 11,00000 | 43,50000 |  | 13,79310 |  | 15,58621 | [5 empty] | 1,13000 | 56,00000
п.40145 от 06.03.25 до 06.09.25 | 39,40000 | 92,00000 | 0,30900 | 0,28200 | 0,08000 | 0,18200 | 0,09900 | 29,00000 | 224,00000 | 6,00000 |  | 120,00000 | Без дефектов |  |  | 1,68239 | 27,00000 | 44,20000 | РРМ 310 | 38,46154 | 17,00000 | 45,54244 | 1.5 | 16,00000 | F | 7,00000 |  | 1,20000 | 62,80000
п.40146 от 06.03.25 до 06.09.25 | 39,62000 | 88,00000 | 0,31600 | -0,29000 | 0,11500 |  | -0,04900 | 30,00000 | 232,00000 | 6,00000 |  | 110,00000 | Без дефектов |  |  | 1,50067 | 25,00000 |  | PPE 100 |  | 18,00000 | 39,26165 | 1,5 | 10,00000 | H | 6,00000 |  | 1,23000 | 68,80000
п.40147 от 07.03.25 до 07.09.25 | 43,40000 | 98,00000 | 0,32300 | 0,27200 | 0,10100 |  | -0,14200 | 30,00000 | 232,00000 | 6,00000 |  | 120,00000 | Без дефектов |  |  | 1,57986 | 24,00000 | 47,35000 | РРМ 310 | 37,89773 | 18,00000 | 44,43348 | 1,5 | 10,00000 | H | 7,00000 |  | 1,17000 | 64,00000
п.40148 от 05.03.25 до 05.03.26 | [16 empty] | 60,00000 | [10 empty] | 1,35000
п.40149 от 11.03.25 до 11.03.26 | [27 empty] | 0,55000
п.40150 от 04.03.25 до 04.03.26 | [27 empty] | 1,02000
п.40151 от 05.03.25 до 05.09.25 | 36,30000 | 103,00000 | 0,14300 | 0,11100 | 0,08800 |  | -0,01900 | 30,00000 | 232,00000 | 6,00000 |  | 110,00000 | Сорность |  |  | 1,46990 | 23,00000 |  | PPE 100 |  | 12,00000 | 27,84350 | 1,5 | 10,00000 | F |  |  | 1,18000 | 63,35000
п.40152 от 05.03.25 до 05.09.25 | 35,40000 | 92,00000 | 0,48000 | -0,43100 | 0,11600 |  | 0,17900 | 33,00000 | 232,00000 | 6,00000 |  | 110,00000 | Без дефектов |  |  | 1,43453 |  |  | PPE 100 |  | 20,00000 | 48,62821 | 1,5 | 10,00000 | H | 6,00000 |  | 1,14000 | 59,00000
п.40153 от 05.03.25 до 05.09.25 | 38,30000 | 92,00000 | 0,35500 | 0,00500 | 0,08600 |  | -0,34400 | 33,00000 | 232,00000 | 5,40000 |  | 120,00000 | Без дефектов |  |  | 1,64269 | 24,00000 | 43,80250 | РРМ 310 | 40,54563 | 17,76000 | 47,13113 | 1,5 | 10,00000 | H | 7,00000 |  | 1,18000 | 61,90000
п.40154 от 04.03.25 до 04.09.25 | 38,70000 | 94,00000 | 0,20300 | 0,00600 | 0,09900 |  | 0,17700 | 32,00000 | 232,00000 | 5,60000 |  | 120,00000 | Без дефектов |  |  | 1,71464 | 24,00000 | 45,10000 | РРМ 310 | 39,15743 | 17,66000 | 47,31342 | 1,5 | 10,00000 | H | 7,00000 |  | 1,22000 | 64,00000
п.40155 от 05.03.25 до 05.09.25 | 373,00000 | 70,00000 | [5 empty] | 12,00000 |  |  |  | 21,00000 | Без дефектов | [14 empty] | 1,02000 | 50,30000
п.40156 от 06.03.25 до 06.09.25 | 42,10000 | 96,00000 | 0,32300 | 0,29100 | 0,04900 |  | 0,13000 | 33,00000 | 232,00000 | 5,00000 |  | 120,00000 | Без дефектов |  |  | 1,60167 | 26,00000 | 45,37563 | РРМ 310 | 41,87270 | 19,00000 | 48,57426 | 1,5 | 10,00000 | H | 7,00000 |  | 1,17000 | 62,65000
п.40157 от 06.03.25 до 06.09.25 | 37,70000 | 112,00000 | 0,35400 | 0,26700 | -0,02400 |  | -0,23200 | 37,00000 | 249,00000 | 24,00000 |  | 110,00000 | Без дефектов |  |  | 1,31827 |  | 47,91534 | PPU 331 | 52,10801 | 25,00000 | 56,87114 | 1,5 | 10,00000 | H |  |  | 1,09000 | 57,95000
п.40158 от 04.03.25 до 04.09.25 | 38,20000 | 93,00000 | 0,07500 | 0,06000 | 0,01000 |  | -0,04300 | 33,00000 | 232,00000 | 5,11000 |  | 120,00000 | Без дефектов |  |  | 1,69242 | 26,00000 | 43,45000 | РРМ 310 | 40,78251 | 17,72000 | 48,13740 | 1.5 | 10,00000 | H | 7,00000 |  | 1,20000 | 62,30000
п.40159 от 05.03.25 до 05.09.25 |  | 124,00000 | [5 empty] | 38,00000 | 249,00000 | 24,00000 | 1,00000 | 50,00000 | Без дефектов | Белый цвет жидкого продукта | [13 empty] | 1,19000 | 54,55000
п.40160 от 04.03.25 до 04.09.25 | [16 empty] | 11,00000
п.40161 от 04.03.25 до 04.09.25 | [13 empty] | Соответствует
п.40162 от 07.03.25 до 07.09.25 | [16 empty] | 10,00000
п.40163 от 04.03.25 до 04.05.25 | [13 empty] | Без дефектов
п.40165 от 07.03.25 до 07.09.25 | 3,80000 | 81,00000 | 0,27100 | 0,13800 | -0,13100 |  | -0,19300 | 33,00000 | 232,00000 | 6,00000 |  | 120,00000 | Без дефектов |  |  | 1,39074 |  | 46,99091 | РРМ 310 | 42,56142 | 20,00000 | 47,66879 | 1 | 10,00000 | H | 7,00000 |  | 1,12000 | 58,35000
п.40166 от 05.03.25 до 05.09.25 | 43,50000 | 130,00000 | 0,27700 | -0,16800 | -0,20500 |  | 0,08200 | 38,00000 | 249,00000 | 26,00000 |  | 110,00000 | Без дефектов |  |  | 1,47225 |  | 50,65455 | PPU 331 | 49,48491 | 25,00000 | 58,23762 | 1,5 | 10,00000 | H | 6,00000 |  | 1,18000 | 63,20000
п.40167 от 03.03.25 до 03.09.25 | [16 empty] | 5,00000
п.40168 от 06.03.25 до 06.09.25 | 92,90000 | 130,00000 | [5 empty] | 12,00000 |  |  |  | 10,00000 | Без дефектов | [7 empty] | 5,00000 | [6 empty] | 0,99000 | 38,05000
п.40169 от 06.03.25 до 06.09.25 | 38,00000 | 80,00000 | 0,32000 | -0,09100 | 0,13600 |  | -0,27500 | 30,00000 | 232,00000 | 6,15000 |  | 120,00000 | Без дефектов |  |  | 1,92288 | 24,00000 | 44,48875 | РРМ 310 | 39,52868 | 17,78000 | 51,72275 | 1,5 | 10,00000 | H | 7,00000 |  | 1,31000 | 66,10000
п.40170 от 05.03.25 до 05.09.25 | 34,10000 | 88,00000 | 0,31000 | -0,00200 | -0,01800 |  | -0,29300 | 32,00000 | 232,00000 | 7,00000 |  | 100,00000 | Без дефектов |  |  | 1,67243 | 26,00000 | 46,68438 | Полиэфирный 1311Т34 ALBA | 38,37033 | 18,00000 | 46,49218 | 1,5 | 10,00000 | F | 6,00000 |  | 1,21000 | 64,75000
п.40171 от 06.03.25 до 06.09.25 | 38,00000 | 90,00000 | 0,29100 | 0,13100 | 0,01200 |  | -0,26000 | 33,00000 | 232,00000 | 6,00000 |  | 110,00000 | Без дефектов |  |  | 1,84086 | 31,00000 | 50,99500 | РРМ 310 | 35,18374 | 18,00000 | 47,13436 | 1,5 | 10,00000 | H | 7,00000 |  | 1,32000 | 70,30000
п.40172 от 04.03.25 до 04.09.25 | 37,60000 | 87,00000 | 0,36300 | 0,14100 | -0,05300 |  | 0,33000 | 48,00000 | 232,00000 | 6,00000 |  | 120,00000 | Без дефектов |  |  | 1,48060 | 22,00000 | 44,29188 | РРМ 310 | 40,63950 | 18,00000 | 44,52931 | 1,5 | 4,00000 | H |  |  | 1,11000 | 59,85000
п.40173 от 04.03.25 до 04.09.25 | 34,00000 | 93,00000 | 0,16500 | 0,08700 | -0,11700 |  | -0,07800 | 47,00000 | 232,00000 | 5,00000 |  | 100,00000 | Без дефектов |  |  | 1,51578 | 25,00000 | 45,31593 | РРМ 310 | 39,72113 | 18,00000 | 44,50896 | 1,5 | 4,00000 | H | 4,00000 |  | 1,13042 | 61,30000
п.40174 от 24.03.25 до 24.03.26 | [27 empty] | 0,77000
п.40175 от 06.03.25 до 06.03.26 | [27 empty] | 1,03000
п.40176 от 06.03.25 до 06.09.25 | 34,60000 | 85,00000 | 0,30400 | 0,13900 | -0,04400 |  | -0,26600 | 33,00000 | 232,00000 | 5,00000 |  | 100,00000 | Без дефектов |  |  | 1,60929 |  | 44,71750 | Полиэфирный 1311Т34 ALBA | 40,12148 | 18,00000 | 46,57121 | 1,5 | 10,00000 | F | 6,00000 |  | 1,17000 | 62,20000
п.40177 от 12.03.25 до 12.09.25 | 38,80000 | 89,00000 | 0,41900 | -0,36600 | -0,04900 |  | -0,19900 | 47,00000 | 232,00000 | 6,27000 | 1,00000 | 100,00000 | Без дефектов |  |  | 2,22681 | 28,00000 | 46,71250 | РРМ 310 | 39,64678 | 18,52000 | 58,08512 | 1 | 20,00000 | H | 7,00000 |  | 1,47000 | 71,00000
п.40178 от 06.03.25 до 06.09.25 | [13 empty] | Прозрачная, без посторонних включений | [13 empty] | 0,90000
п.40180 от 06.03.25 до 06.09.25 | 26,44000 | 60,00000 | [5 empty] | 28,00000 | 224,00000 | 5,20000 |  | 15,00000 | Без дефектов | Белый цвет жидкого продукта |  | 1,54817 | 9,00000 | 40,40909 |  | 12,86839 |  | 14,79865 | [5 empty] | 1,15000 | 54,40000
п.40181 от 04.03.25 до 04.09.25 | [13 empty] | Соответствует
п.40182 от 11.03.25 до 11.09.25 | 39,30000 | 85,00000 | 0,23100 | 0,22900 | 0,02300 |  | 0,02000 | 30,00000 | 232,00000 | 5,11000 |  | 100,00000 | Без дефектов |  |  | 1,60514 | 27,00000 | 46,97375 | РРМ 310 | 37,89293 | 17,66000 | 44,25713 | 1,5 | 10,00000 | H | 7,00000 |  | 1,18000 | 64,05000
п.40183 от 06.03.25 до 06.09.25 | 32,80000 | 86,00000 | 0,19500 | -0,10200 | 0,14800 |  | -0,07600 | 33,00000 | 232,00000 | 6,00000 | 1,00000 | 100,00000 | Без дефектов |  |  | 1,62331 | 19,00000 | 43,54750 | РРМ 310 | 41,33418 | 18,00000 | 47,58878 | 1,5 | 10,00000 | H | 7,00000 |  | 1,17000 | 61,40000
п.40184 от 06.03.25 до 06.09.25 | 34,30000 | 107,00000 | 0,33600 | -0,08800 | -0,04400 |  | 0,32100 | 38,00000 | 249,00000 | 25,00000 | 1,00000 | 100,00000 | Без дефектов |  |  | 1,70426 |  | 50,95455 | PPU 331 | 46,96465 | 24,00000 | 61,23104 | 1 | 30,00000 | H | 7,00000 |  | 1,30000 | 66,80000
п.40185 от 05.03.25 до 05.09.25 | 38,10000 | 113,00000 | 0,36300 | -0,34200 | 0,03100 |  | 0,11900 | 33,00000 | 232,00000 | 6,00000 | 1,00000 | 110,00000 | Без дефектов |  |  | 2,18349 | 23,00000 | 48,73375 | РРМ 310 | 39,80814 | 19,40000 | 58,75120 | 1,5 | 10,00000 | F | 7,00000 |  | 1,47000 | 72,10000
п.40187 от 06.03.25 до 06.09.25 | 36,80000 | 68,00000 | [5 empty] | 30,00000 | 224,00000 | 5,00000 |  | 100,00000 | Без дефектов |  | 1,00000 | 1,54694 | 25,00000 | 38,98409 | РРМ 310 | 12,86851 | 5,00000 | 14,62135 | 3 | 5,00000 | H |  |  | 1,14000 | 52,90000
п.40188 от 11.03.25 до 11.09.25 | 38,70000 | 97,00000 | 0,26900 | 0,18600 | 0,03000 | 0,29100 | 0,19300 | 31,00000 | 224,00000 | 6,00000 |  | 120,00000 | Без дефектов |  |  | 1,89421 | 36,00000 | 43,56250 | РРМ 310 | 41,31994 | 18,00000 | 52,45498 | 1 | 16,00000 | F | 7,00000 |  | 1,29000 | 65,00000
п.40189 от 04.03.25 до 04.09.25 | [16 empty] | 12,00000
п.40190 от 04.03.25 до 04.09.25 | [16 empty] | 9,00000
п.40191 от 07.03.25 до 07.09.25 | 40,30000 | 85,00000 | 0,10000 | 0,01300 | 0,06600 | 0,26100 | 0,07300 | 28,00000 | 224,00000 | 6,00000 |  | 120,00000 | Без дефектов |  |  | 1,66786 | 23,00000 | 45,32500 | РРМ 310 | 37,44493 | 17,00000 | 44,61636 | 1 | 16,00000 | F | 7,00000 |  | 1,20000 | 63,55000
п.40194 от 14.03.25 до 14.09.25 |  | 110,50000 | [5 empty] | 60,00000 | 261,00000 |  |  | 100,00000 | Оспины | [7 empty] | 5,00000 |  |  |  | 7H |  |  | 1,56000 | 64,80000
п.40195 от 11.03.25 до 11.03.26 |  |  | 0,15100 | -0,00900 | -0,05700 |  | -0,13900 | [9 empty] | 50,00000 | [10 empty] | 1,66000
п.40196 от 06.03.25 до 06.09.25 | 384,00000 | 72,00000 | [5 empty] | 12,00000 |  |  |  | 1,00000 | Без дефектов |  | 3,00000 | [5 empty] | 4,00000 | [6 empty] | 1,01000 | 42,40000
п.40197 от 06.03.25 до 06.09.25 | 37,60000 | 90,00000 | 0,23300 | 0,21300 | 0,05500 |  | 0,07900 | 30,00000 | 232,00000 | 6,00000 |  | 100,00000 | Без дефектов |  |  | 1,91239 | 20,00000 | 46,37500 | Полиэфирный 1311Т34 ALBA | 39,23278 | 18,00000 | 50,99707 | 1,5 | 10,00000 | F | 6,00000 |  | 1,32000 | 67,50000
п.40198 от 05.03.25 до 05.09.25 | [16 empty] | 2,00000
п.40199 от 10.03.25 до 10.09.25 | 4,20000 | 85,00000 | 0,08200 | -0,00300 | 0,02500 |  | 0,07800 | 30,00000 | 232,00000 | 6,00000 |  | 120,00000 | Без дефектов |  |  | 1,25388 |  | 48,14432 | РРМ 310 | 39,46468 | 19,00000 | 41,83256 | 1 | 10,00000 | H | 7,00000 |  | 1,06000 | 56,95000
п.40200 от 13.03.25 до 13.09.25 | 34,22000 | 60,00000 | [5 empty] | 31,00000 | 224,00000 | 5,00000 |  | 100,00000 | Без дефектов |  | 1,00000 | 1,51988 | 27,00000 | 39,06989 | РРМ 310 | 12,79758 | 5,00000 | 14,46127 | 3 | 5,00000 | H |  |  | 1,13000 | 52,55000
п.40201 от 05.03.25 до 05.09.25 | [16 empty] | 3,00000
п.40202 от 07.03.25 до 07.09.25 | 148,00000 | 41,00000 | [5 empty] | 480,00000 |  |  |  | 20,00000 | Без дефектов | [7 empty] | 4,00000 |  | 1,5 |  |  |  |  | 1,03000 | 48,70000
п.40203 от 06.03.25 до 06.05.25 | [13 empty] | Соответствует
п.40204 от 05.03.25 до 05.09.25 | [13 empty] | Соответствует
п.40205 от 11.03.25 до 11.09.25 | 85,70000 | 64,00000 | [5 empty] | 480,00000 |  |  |  | 20,00000 | Без дефектов |  | 3,00000 |  | 8,00000 |  |  |  | 8,00000 |  | 1 |  |  |  |  | 1,46000 | 70,20000
п.40206 от 05.03.25 до 05.09.25 | [16 empty] | 13,00000
п.40207 от 05.03.25 до 05.09.25 | [13 empty] | Соответствует
п.40208 от 10.03.25 до 10.09.25 |  | 70,00000 | [5 empty] | 12,00000 |  |  |  | 30,00000 | Без дефектов | [7 empty] | 8,00000 | [6 empty] | 0,99000 | 33,80000
п.40209 от 07.03.25 до 07.09.25 | [16 empty] | 9,00000
п.40210 от 10.03.25 до 10.09.25 | 37,70000 | 91,00000 | 0,13600 | -0,02700 | 0,09300 |  | 0,09500 | 30,00000 | 232,00000 | 4,58000 |  | 100,00000 | Без дефектов |  |  | 2,04425 | 23,00000 | 48,46250 | РРМ 310 | 37,67862 | 18,26000 | 52,90988 | 1,5 | 10,00000 | H | 7,00000 |  | 1,40000 | 70,55000
п.40211 от 10.03.25 до 10.09.25 | 33,20000 | 90,00000 | 0,40000 | -0,31400 | -0,18100 |  | -0,17000 | 32,00000 | 232,00000 | 5,00000 | 1,00000 | 110,00000 | Без дефектов |  |  | 2,30019 | 21,00000 | 48,13000 | РРМ 310 | 39,63287 | 19,00000 | 60,11491 | 1,5 | 10,00000 | F | 7,00000 |  | 1,52000 | 72,70000
п.40212 от 06.03.25 до 06.09.25 | 40,00000 | 109,00000 | 0,51300 | -0,23800 | -0,30600 |  | -0,33600 | 33,00000 | 232,00000 | 6,00000 | 1,00000 | 110,00000 | Без дефектов |  |  | 2,17405 | 25,00000 | 49,19313 | РРМ 310 | 36,52227 | 18,00000 | 54,08838 | 1,5 | 10,00000 | F | 7,00000 |  | 1,47000 | 72,35000
п.40213 от 06.03.25 до 06.09.25 | [16 empty] | 15,00000
п.40214 от 12.03.25 до 12.09.25 | 37,20000 | 92,00000 | 0,43900 | 0,26800 | 0,34000 |  | 0,07200 | 33,00000 | 323,00000 | 6,09000 |  | 120,00000 | Без дефектов |  |  | 1,64046 | 28,00000 | 45,78063 | РРМ 310 | 39,55821 | 18,11000 | 46,74847 | 1,5 | 10,00000 | H | 7,00000 |  | 1,19000 | 63,55000
п.40215 от 12.03.25 до 12.09.25 | 40,00000 | 92,00000 | 0,21100 | 0,16800 | 0,11400 | 0,12700 | 0,05500 | 28,00000 | 224,00000 | 6,00000 |  | 120,00000 | Без дефектов |  |  | 1,65968 | 24,00000 | 45,10469 | РРМ 310 | 37,38060 | 17,00000 | 44,60809 | 1 | 16,00000 | F | 7,00000 |  | 1,19500 | 63,25000
п.40216 от 06.03.25 до 06.09.25 | [13 empty] | Соответствует
п.40217 от 06.03.25 до 06.09.25 | [13 empty] | Соответствует |  |  | 12,00000
п.40218 от 11.03.25 до 11.03.27 | 69,30000 |  | 4,47200 | 3,03400 | -3,27200 | 4,20000 | 0,30100 | [9 empty] | 20,00000 | [10 empty] | 1,53000
п.40219 от 11.03.25 до 11.03.26 | [27 empty] | 0,51000
п.40220 от 07.03.25 до 07.03.26 | [27 empty] | 0,97700
п.40221 от 10.03.25 до 10.09.25 | 42,70000 | 89,00000 | 0,36900 | 0,35200 | 0,04700 |  | 0,10100 | 30,00000 | 232,00000 | 6,00000 |  | 120,00000 | Без дефектов |  |  | 1,61503 | 30,00000 | 42,36250 | РРМ 310 | 42,49041 | 18,00000 | 48,24980 | 1,5 | 10,00000 | H | 7,00000 |  | 1,16000 | 60,25000
п.40222 от 10.03.25 до 10.09.25 | 43,70000 | 93,00000 | 0,25500 | 0,17500 | 0,04400 |  | -0,17900 | 33,00000 | 232,00000 | 6,00000 |  | 120,00000 | Без дефектов |  |  | 1,69479 | 27,00000 | 49,93500 | РРМ 310 | 36,04686 | 18,00000 | 45,06082 | 1,5 | 10,00000 | H | 7,00000 |  | 1,24000 | 67,70000
п.40223 от 11.03.25 до 11.09.25 | 44,40000 | 90,00000 | 0,39700 | 0,28200 | -0,07300 |  | -0,26900 | 30,00000 | 232,00000 | 4,59000 |  | 120,00000 | Без дефектов |  |  | 1,51284 | 25,00000 | 43,30000 | РРМ 310 | 41,66282 | 18,04000 | 45,86831 | 1,5 | 10,00000 | H | 7,00000 |  | 1,12000 | 59,50000
п.40224 от 11.03.25 до 11.09.25 | 337,00000 | 81,00000 | [5 empty] | 12,00000 |  |  |  | 5,00000 | Без дефектов | [7 empty] | 3,00000 | [6 empty] | 1,01000 | 40,30000
п.40225 от 10.03.25 до 10.09.25 |  | 77,00000 | [5 empty] | 30,00000 | 224,00000 | 6,00000 |  | 30,00000 | Без дефектов |  |  |  | 11,00000 | 40,14773 |  | 14,99361 | [7 empty] | 1,15000 | 54,20000
п.40226 от 11.03.25 до 11.09.25 | 39,00000 | 83,00000 | 0,35200 | 0,10900 | 0,31600 |  | -0,11100 | 33,00000 | 232,00000 | 5,00000 | 1,00000 | 100,00000 | Без дефектов |  |  | 1,66817 | 26,00000 | 38,73355 | РРМ 310 | 49,05308 | 19,00000 | 54,81723 | 1,5 | 10,00000 | H | 7,00000 |  | 1,16200 | 57,82000
п.40228 от 11.03.25 до 11.09.25 | 37,80000 | 95,00000 | 0,38400 | 0,26900 | -0,24300 |  | -0,12500 | 32,00000 | 232,00000 | 5,00000 | 1,00000 | 100,00000 | Без дефектов |  |  | 1,50427 | 28,00000 | 38,64640 | РРМ 310 | 49,16370 | 18,00000 | 51,77741 | 1,5 | 10,00000 | H | 7,00000 |  | 1,09560 | 55,20000
п.40229 от 10.03.25 до 10.09.25 | 41,30000 | 87,00000 | 0,15500 | 0,13900 | 0,05800 |  | -0,03500 | 33,00000 | 232,00000 | 5,87000 |  | 120,00000 | Без дефектов |  |  | 2,03784 | 26,00000 | 48,81250 | РРМ 310 | 37,36748 | 18,24000 | 52,53740 | 1,5 | 10,00000 | H | 7,00000 |  | 1,40000 | 70,75000
п.40230 от 10.03.25 до 10.09.25 | 90,60000 | 120,00000 | [5 empty] | 12,00000 |  |  |  | 10,00000 | Без дефектов |  |  |  | 6,00000 |  |  |  | 7,00000 |  | 1,5 |  |  |  |  | 1,36000 | 61,35000
п.40231 от 06.03.25 до 06.09.25 | [16 empty] | 11,00000
п.40232 от 11.03.25 до 11.09.25 | 35,70000 | 89,00000 | 0,28900 | -0,05400 | 0,12100 |  | -0,25600 | 47,00000 | 232,00000 | 5,52000 |  | 100,00000 | Без дефектов |  |  | 1,62691 | 26,00000 | 43,25500 | РРМ 310 | 41,65992 | 18,02000 | 47,90332 | 1,5 | 4,00000 | H | 4,00000 |  | 1,17000 | 61,20000
п.40233 от 10.03.25 до 10.09.25 | 5,36000 | 83,00000 | [5 empty] | 10,00000 |  | 10,00000 |  | 40,00000 | Без дефектов | [5 empty] | D'LAC WET 1020 HV |  | 4,00000 | [6 empty] | 1,05000 | 44,40000
п.40234 от 10.03.25 до 10.09.25 | 38,60000 | 85,00000 | 0,18800 | -0,18500 | -0,02000 | 0,38000 | 0,02700 | 30,00000 | 224,00000 | 6,00000 |  | 120,00000 | Без дефектов |  |  | 1,90046 | 24,00000 | 45,79875 | РРМ 310 | 39,58545 | 18,00000 | 51,13340 | 1 | 16,00000 | F | 7,00000 |  | 1,31000 | 66,90000
п.40235 от 10.03.25 до 10.09.25 | 40,80000 | 83,00000 | 0,49300 | 0,43300 | 0,04400 | 0,19300 | 0,23000 | 30,00000 | 224,00000 | 6,00000 |  | 120,00000 | Без дефектов |  |  | 1,87243 | 24,00000 | 44,85250 | РРМ 310 | 35,29185 | 16,00000 | 45,53010 | 1 | 16,00000 | F | 7,00000 |  | 1,29000 | 65,80000
п.40236 от 14.03.25 до 14.09.25 | 35,70000 | 117,00000 | 0,33600 | 0,01200 | -0,01400 |  | 0,33500 | 38,00000 | 249,00000 | 9,72000 |  | 110,00000 | Без дефектов |  |  | 1,35774 |  | 50,23636 | РРМ 310 | 46,83858 | 23,53000 | 52,45921 | 0,5 | 18,00000 | H | 6,00000 |  | 1,12000 | 60,90000
п.40237 от 06.03.25 до 06.09.25 | [27 empty] | 1,19000
п.40238 от 18.03.25 до 18.09.25 | 5,40000 | 103,00000 | [5 empty] | 47,00000 | 232,00000 | 5,00000 |  | 100,00000 | Без дефектов |  |  | 1,23700 |  | 47,61932 | РРМ 310 | 37,79978 | 18,00000 | 39,68977 | 1,5 | 4,00000 | H |  |  | 1,05000 | 56,10000
п.40239 от 07.03.25 до 07.09.25 | [16 empty] | 8,00000
п.40240 от 07.03.25 до 07.09.25 | [16 empty] | 11,00000
п.40242 от 11.03.25 до 11.03.26 | [16 empty] | 75,00000 | [10 empty] | 1,69000 | 86,00000
п.40243 от 11.03.25 до 11.03.26 | [27 empty] | 1,31000
п.40244 от 12.03.25 до 12.09.25 | 35,50000 | 60,00000 | [5 empty] | 30,00000 | 224,00000 | 6,00000 |  | 50,00000 | Без дефектов |  |  | 1,60932 | 25,00000 | 41,13409 | РРМ 310 | 14,53905 | 6,00000 | 17,21200 | 3 | 3,00000 | H |  |  | 1,18000 | 56,10000
п.40245 от 12.03.25 до 12.09.25 | 2,20000 | 107,50000 | 0,30900 | -0,20000 | -0,02300 |  | 0,23500 | 42,00000 | 249,00000 | 25,00000 |  | 110,00000 | Без дефектов |  |  | 1,36393 |  |  | Полиуретановый |  | 25,00000 | 62,79624 | 1 | 15,00000 | H | 6,00000 |  | 1,09000 | 54,30000
п.40246 от 11.03.25 до 11.09.25 | 41,40000 | 90,00000 | 0,32200 | 0,19600 | -0,01000 |  | 0,25500 | 33,00000 | 232,00000 | 6,00000 |  | 120,00000 | Без дефектов |  |  | 1,84161 | 24,00000 | 46,78750 | РРМ 310 | 38,47181 | 18,00000 | 49,47603 | 1,5 | 10,00000 | H | 7,00000 |  | 1,29000 | 67,00000
п.40247 от 12.03.25 до 12.09.25 | 89,70000 | 135,00000 | [5 empty] | 12,00000 |  |  |  | 10,00000 | Без дефектов | [7 empty] | 5,00000 | [6 empty] | 0,98000 | 38,15000
п.40248 от 10.03.25 до 10.09.25 | 43,60000 | 91,00000 | 0,44500 | 0,24500 | -0,37000 |  | -0,02900 | 33,00000 | 232,00000 | 4,54000 |  | 120,00000 | Без дефектов |  |  | 1,44637 | 24,00000 | 48,17688 | РРМ 310 | 36,89160 | 17,85000 | 41,20939 | 1,5 | 10,00000 | H | 7,00000 |  | 1,11000 | 62,65000
п.40250 от 10.03.25 до 10.09.25 | 39,60000 | 93,00000 | 0,33000 | 0,02000 | -0,29500 | 0,10400 | 0,14500 | 30,00000 | 224,00000 | 5,68000 |  | 120,00000 | Без дефектов |  |  | 1,57867 | 27,00000 | 45,48000 | РРМ 310 | 38,84416 | 17,61000 | 44,55190 | 1 | 16,00000 | F | 7,00000 |  | 1,16000 | 62,40000
п.40251 от 10.03.25 до 10.09.25 | 33,50000 | 92,00000 | 0,37500 | -0,26900 | -0,19300 |  | -0,17700 | 33,00000 | 232,00000 | 6,00000 |  | 100,00000 | Без дефектов |  |  | 1,56445 | 30,00000 | 52,98543 | РРМ 310 | 34,09041 | 18,00000 | 39,20631 | 1,50000 | 10,00000 | H | 7,00000 |  | 1,16730 | 64,55684
п.40252 от 12.03.25 до 12.09.25 | 94,00000 | 127,00000 | [5 empty] | 12,00000 |  |  |  | 5,00000 | Без дефектов |  |  |  | 9,00000 |  |  |  | 10,00000 | [6 empty] | 1,05000 | 47,30000
п.40253 от 12.03.25 до 12.09.25 |  | 67,00000 | [5 empty] | 12,00000 |  |  |  | 30,00000 | Без дефектов | [7 empty] | 11,60000 | [6 empty] | 1,00000 | 33,40000
п.40254 от 10.03.25 до 10.09.25 | [16 empty] | 5,00000
п.40255 от 11.03.25 до 11.09.25 | 41,20000 | 134,00000 | 0,19100 | 0,16600 | 0,08800 |  | 0,03900 | 38,00000 | 249,00000 | 26,00000 |  | 110,00000 | Без дефектов |  |  | 1,49733 |  | 53,45625 | PPU 331 | 47,06990 | 25,00000 | 56,58833 | 1,5 | 10,00000 | H | 6,00000 |  | 1,21000 | 66,15000
п.40256 от 10.03.25 до 10.09.25 | [16 empty] | 12,00000
п.40257 от 17.03.25 до 17.09.25 | 39,80000 | 80,00000 | 0,28500 | 0,18700 | 0,19000 |  | 0,10000 | 30,00000 | 232,00000 | 6,18000 |  | 100,00000 | Без дефектов |  |  | 1,70269 | 25,00000 | 50,93750 | РРМ 310 | 35,98528 | 18,33000 | 45,49600 | 1,5 | 10,00000 | H | 7,00000 |  | 1,25000 | 68,60000
п.40258 от 11.03.25 до 11.09.25 | 40,20000 | 91,00000 | 0,34500 | -0,24100 | -0,24300 |  | -0,04600 | 33,00000 | 232,00000 | 6,00000 |  | 110,00000 | Без дефектов |  |  | 1,49580 | 29,00000 | 47,31375 | РРМ 310 | 40,03793 | 19,00000 | 45,32717 | 1,5 | 10,00000 | F | 6,00000 |  | 1,13000 | 62,70000
п.40259 от 11.03.25 до 11.09.25 | 2,90000 | 93,00000 | 0,43500 | 0,33900 | -0,07200 |  | -0,26300 | 30,00000 | 232,00000 | 6,00000 |  | 110,00000 | Без дефектов |  |  | 1,35116 |  | 44,57102 | Полиэфирный 1311Т34 ALBA | 42,92683 | 19,00000 | 46,46517 | 1,5 | 10,00000 | H | 7,00000 |  | 1,09000 | 55,25000
п.40260 от 13.03.25 до 13.09.25 | 42,80000 | 81,00000 | 0,44700 | -0,19700 | -0,39600 |  | 0,06500 | 30,00000 | 232,00000 | 5,18000 |  | 120,00000 | Без дефектов |  |  | 2,13580 | 25,00000 | 45,95125 | РРМ 310 | 38,40537 | 17,75000 | 54,50825 | 1,5 | 10,00000 | H | 7,00000 |  | 1,42000 | 69,55000
п.40261 от 11.03.25 до 11.09.25 | 23,80000 | 74,00000 | [5 empty] | 29,00000 | 224,00000 | 5,00000 |  | 15,00000 | Без дефектов | Белый цвет жидкого продукта |  | 1,58424 | 8,00000 | 39,75909 |  | 12,59662 |  | 14,58786 | [5 empty] | 1,16000 | 54,30000
п.40262 от 13.03.25 до 13.03.26 | [13 empty] | Соответствует | [13 empty] | 1,26000
п.40263 от 11.03.25 до 11.03.26 | [27 empty] | 1,00000
п.40264 от 12.03.25 до 12.09.25 | 28,00000 | 60,00000 | 1,29900 | 1,19800 | -0,37800 |  | -0,33200 | 30,00000 | 232,00000 |  |  | 100,00000 | Без дефектов |  |  | 1,56996 | 26,00000 |  |  |  | 6,00000 | 16,28309 | 4 | 3,00000 |  |  |  | 1,18000 | 57,85000
п.40265 от 10.03.25 до 10.03.26 | [27 empty] | 0,55000
п.40266 от 10.03.25 до 10.09.25 | [13 empty] | Соответствует |  |  | 7,00000
п.40267 от 10.03.25 до 10.09.25 | 40,80000 | 88,00000 | 0,37800 | 0,36400 | -0,07100 |  | 0,07700 | 33,00000 | 232,00000 | 6,00000 |  | 120,00000 | Сорность |  |  | 1,63901 | 28,00000 | 44,09750 | РРМ 310 | 40,88702 | 18,00000 | 47,50756 | 1.5 | 10,00000 | H | 7,00000 |  | 1,18000 | 62,10000
п.40268 от 12.03.25 до 12.09.25 | 37,10000 | 93,50000 | 0,27000 | -0,16800 | -0,06500 |  | -0,20200 | 33,00000 | 232,00000 | 6,00000 | 1,00000 | 100,00000 | Без дефектов |  |  | 1,55993 | 28,00000 | 45,14119 | РРМ 310 | 39,87489 | 18,00000 | 45,41352 | 1,5 | 10,00000 | H | 7,00000 |  | 1,14975 | 61,82905
п.40269 от 18.03.25 до 18.09.25 |  | 114,00000 | [5 empty] | 60,00000 | 261,00000 |  |  | 100,00000 | Оспины | [7 empty] | 4,00000 |  |  |  | 7H |  |  | 1,62000 | 68,00000
п.40272 от 11.03.25 до 11.09.25 | [16 empty] | 13,00000
п.40273 от 13.03.25 до 13.09.25 | 89,92000 | 117,00000 | [5 empty] | 12,00000 |  |  |  | 10,00000 | Без дефектов |  |  |  | 6,66667 |  |  |  | 6,00000 |  | 1,5 |  |  |  |  | 1,37000 | 61,40000
п.40274 от 13.03.25 до 13.09.25 | 3,80000 | 79,00000 | 0,14800 | -0,13000 | 0,06300 |  | -0,03100 | 33,00000 | 232,00000 | 6,00000 |  | 110,00000 | Без дефектов |  |  | 1,31403 |  | 50,68750 | Полиэфирный 1311Т34 ALBA | 39,21569 | 20,00000 | 43,40321 | 1,5 | 10,00000 | F | 7,00000 |  | 1,10000 | 60,55000
п.40275 от 13.03.25 до 13.09.25 | 37,30000 | 87,50000 | 0,68200 | -0,00600 | -0,47800 |  | -0,48700 | 33,00000 | 232,00000 | 5,00000 |  | 120,00000 | Без дефектов |  |  | 1,95064 |  | 50,33750 | Полиэфирный 1311Т34 ALBA | 35,75863 | 18,00000 | 49,45283 | 1,5 | 10,00000 | F | 6,00000 |  | 1,37000 | 71,00000
п.40277 от 17.03.25 до 17.09.25 | 31,38000 | 69,00000 | [5 empty] | 31,00000 | 224,00000 | 5,00000 |  | 100,00000 | Без дефектов |  | 1,00000 | 1,51158 | 23,00000 | 39,58352 | РРМ 310 | 12,63152 | 5,00000 | 14,27362 | 3 | 5,00000 | H |  |  | 1,13000 | 52,95000
п.40278 от 11.03.25 до 11.09.25 | [13 empty] | Соответствует |  |  | 25,00000
п.40279 от 14.03.25 до 14.09.25 | 4,00000 | 88,00000 | 0,30700 | 0,29700 | 0,07000 |  | -0,03300 | 25,00000 | 232,00000 | 5,00000 |  | 100,00000 | Без дефектов |  |  | 1,29172 |  | 48,57727 | РРМ 310 | 41,17152 | 20,00000 | 44,46524 | 1,5 | 10,00000 | H | 7,00000 |  | 1,08000 | 58,10000
п.40280 от 13.03.25 до 13.09.25 | 100,00000 | 80,00000 | [5 empty] | 10,00000 |  | 9,00000 |  | 40,00000 | Без дефектов |  | 1,00000 |  |  |  | D'LAC WET 1020 HV |  | 2,80000 | [6 empty] | 1,03000 | 44,20000
п.40281 от 13.03.25 до 13.09.25 | 7,40000 | 70,00000 | [5 empty] | 10,00000 |  | 6,00000 |  | 40,00000 | Без дефектов | [5 empty] | D'LAC WET 1020 HV | [8 empty] | 1,05000 | 43,20000
п.40282 от 13.03.25 до 13.09.25 | 36,70000 | 96,00000 | 0,41600 | 0,25300 | 0,23000 |  | -0,23600 | 32,00000 | 232,00000 | 5,00000 |  | 120,00000 | Без дефектов |  |  | 1,92076 | 26,00000 | 45,88000 | РРМ 310 | 38,87127 | 17,77000 | 50,79142 | 1,5 | 10,00000 | H | 7,00000 |  | 1,32000 | 67,20000
п.40284 от 12.03.25 до 12.09.25 |  | 76,00000 | [5 empty] | 33,00000 | 232,00000 |  |  | 100,00000 | Без дефектов |  |  | 1,52794 | 28,00000 | 44,75739 |  | 15,63988 | 7,00000 | 18,29866 | 3 | 5,00000 | F |  |  | 1,17000 | 58,45000
п.40285 от 10.03.25 до 19.11.25 | [16 empty] | 10,00000
п.40286 от 15.03.25 до 15.09.25 | 39,80000 | 86,00000 | 0,18700 | 0,06600 | 0,15700 |  | 0,07700 | 30,00000 | 232,00000 | 6,05000 |  | 100,00000 | Без дефектов |  |  | 1,83554 | 29,00000 | 49,97438 | РРМ 310 | 36,81887 | 18,40000 | 48,63050 | 1,5 | 10,00000 | H | 7,00000 |  | 1,31000 | 69,45000
п.40287 от 14.03.25 до 14.09.25 |  | 62,00000 | [5 empty] | 12,00000 |  |  |  | 30,00000 | Без дефектов | [7 empty] | 4,20000 | [6 empty] | 1,00000 | 33,40000
п.40288 от 11.03.25 до 11.03.26 | [27 empty] | 0,57000
п.40289 от 13.03.25 до 13.03.26 | [27 empty] | 1,32000
п.40290 от 14.03.25 до 14.03.26 | [27 empty] | 1,32000
п.40291 от 12.03.25 до 12.09.25 | [16 empty] | 10,00000
п.40292 от 11.03.25 до 11.09.25 | 37,80000 | 93,00000 | 0,31000 | 0,07600 | -0,09200 |  | 0,28700 | 30,00000 | 232,00000 | 4,72000 |  | 100,00000 | Без дефектов |  |  | 1,55158 | 26,00000 | 50,12875 | РРМ 310 | 36,49925 | 18,35000 | 43,20412 | 1,5 | 10,00000 | H | 7,00000 |  | 1,17000 | 65,90000
п.40293 от 12.03.25 до 12.09.25 | 42,90000 | 87,00000 | 0,16800 | 0,09500 | -0,02300 |  | -0,13700 | 33,00000 | 232,00000 | 6,00000 |  | 120,00000 | Без дефектов |  |  | 1,64403 | 29,00000 | 52,64500 | РРМ 310 | 34,39217 | 18,00000 | 42,76383 | 1,5 | 10,00000 | H | 7,00000 |  | 1,23000 | 69,20000
п.40294 от 14.03.25 до 14.09.25 | 40,30000 | 87,00000 | 0,28900 | 0,27200 | 0,02500 |  | 0,09400 | 30,00000 | 232,00000 | 5,00000 |  | 120,00000 | Без дефектов |  |  | 1,63238 | 27,00000 | 42,81625 | РРМ 310 | 42,04011 | 18,00000 | 48,24765 | 1,5 | 10,00000 | H | 7,00000 |  | 1,17000 | 60,90000
п.40295 от 20.03.25 до 20.09.25 | 2,82000 | 94,00000 | 0,44100 | 0,07400 | 0,34900 |  | 0,25900 | 30,00000 | 232,00000 | 5,00000 |  | 120,00000 | Соответствует |  |  | 1,33244 |  | 48,62500 | РРМ 310 | 39,07455 | 19,00000 | 42,98201 | 1,5 | 10,00000 | H | 7,00000 |  | 1,10000 | 58,90000
п.40296 от 11.03.25 до 11.09.25 | [13 empty] | Соответствует |  |  | 23,00000
п.40297 от 19.03.25 до 19.09.25 | 32,80000 | 80,00000 | 0,25000 | 0,10800 | -0,21700 |  | -0,06100 | 30,00000 | 232,00000 | 6,00000 | 1,00000 | 110,00000 | Без дефектов |  |  | 1,95985 | 23,00000 | 53,71136 | РРМ 310 | 37,23607 | 19,00000 | 53,69655 | 1,5 | 10,00000 | H | 7,00000 |  | 1,46000 | 72,10000
п.40298 от 13.03.25 до 13.09.25 | 37,00000 | 85,00000 | 0,25100 | 0,08300 | 0,23200 |  | -0,04800 | 33,00000 | 232,00000 | 6,00000 |  | 100,00000 | Без дефектов |  |  | 1,59337 | 25,00000 | 45,79142 | РРМ 310 | 39,30867 | 18,00000 | 45,61035 | 1,50000 | 10,00000 | H | 7,00000 |  | 1,16835 | 62,88196
п.40299 от 13.03.25 до 13.09.25 |  | 60,50000 | [5 empty] | 33,00000 | 235,00000 |  |  | 25,00000 | Без дефектов |  |  | 1,59477 | 33,00000 | 46,16875 |  | 12,99580 | 6,00000 | 15,72492 | 3 | 3,00000 | H |  |  | 1,21000 | 60,85000
п.40300 от 18.03.25 до 18.09.25 | 97,20000 | 95,00000 | [5 empty] | 32,00000 | 232,00000 | 10,00000 |  | 100,00000 | Без дефектов |  |  | 1,98226 | 18,00000 | 34,14063 | PPU 331 DA | 55,65217 | 19,00000 | 65,10442 | 0,5 | 10,00000 | F | 7,00000 |  | 1,25000 | 57,85000
п.40301 от 13.03.25 до 13.09.25 |  | 70,00000 | [5 empty] | 38,00000 | 249,00000 | 8,00000 |  | 30,00000 | Без дефектов |  |  | 1,71089 |  | 36,10568 |  | 22,15718 |  | 26,14547 | [5 empty] | 1,18000 | 52,35000
п.40302 от 12.03.25 до 12.09.25 | 43,80000 | 114,00000 | 0,43900 | 0,25100 | 0,06100 |  | -0,35500 | 37,00000 | 249,00000 | 24,00000 |  | 110,00000 | Без дефектов |  | 1,00000 | 1,67872 |  | 51,33182 | PPU 331 | 46,75463 | 24,00000 | 60,31347 | 1,5 | 10,00000 | H |  |  | 1,29000 | 66,80000
п.40303 от 12.03.25 до 12.09.25 | [13 empty] | Прозрачная, без посторонних включений | [13 empty] | 0,91000
п.40304 от 12.03.25 до 12.09.25 | 36,30000 | 95,00000 | 0,24300 | -0,10100 | 0,13900 |  | -0,17200 | 33,00000 | 232,00000 | 6,13000 |  | 120,00000 | Без дефектов |  |  | 1,90826 | 22,00000 | 46,62250 | РРМ 310 | 39,18709 | 18,27000 | 51,53577 | 1,5 | 10,00000 | H | 7,00000 |  | 1,32000 | 67,65000
п.40305 от 12.03.25 до 12.09.25 | 32,20000 | 95,00000 | 0,36000 | 0,13100 | -0,31400 |  | -0,11900 | 47,00000 | 232,00000 | 5,18000 |  | 100,00000 | Без дефектов |  |  | 1,52909 | 26,00000 | 45,72413 | РРМ 310 | 42,60333 | 19,48000 | 48,15328 | 1,50000 | 10,00000 | H | 7,00000 |  | 1,13840 | 61,85814
п.40306 от 11.03.25 до 11.09.25 | [13 empty] | Соответствует
п.40307 от 14.03.25 до 14.09.25 | 37,20000 | 91,00000 | 0,26200 | 0,06700 | -0,15400 |  | -0,20100 | 47,00000 | 232,00000 | 5,07000 | 1,00000 | 100,00000 | Без дефектов |  |  | 2,00971 | 30,00000 | 48,07750 | РРМ 310 | 39,56113 | 19,02000 | 54,68485 | 1,5 | 10,00000 | H | 7,00000 |  | 1,38000 | 69,90000
п.40308 от 14.03.25 до 14.09.25 | 5,80000 | 80,00000 | [5 empty] | 10,00000 |  | 10,00000 |  | 40,00000 | Без дефектов | [5 empty] | D'LAC WET 1020 HV |  | 3,00000 | [6 empty] | 1,04000 | 43,55000
п.40309 от 17.03.25 до 17.09.25 | 125,00000 | 135,00000 | [5 empty] | 12,00000 |  |  |  | 10,00000 | Без дефектов | [7 empty] | 5,00000 | [6 empty] | 0,99000 | 38,30000
п.40310 от 13.03.25 до 13.09.25 | 3,90000 | 111,00000 | 0,24200 | 0,17200 | -0,00900 |  | -0,17000 | 33,00000 | 232,00000 | 6,00000 |  | 110,00000 | Без дефектов |  |  | 1,20859 |  | 51,73580 | Полиэфирный 1311Т34 ALBA | 38,52468 | 20,00000 | 40,59085 | 1,5 | 10,00000 | F | 7,00000 |  | 1,05000 | 59,55000
п.40311 от 11.03.25 до 11.05.25 | [13 empty] | Без дефектов
п.40312 от 12.03.25 до 12.03.26 | [16 empty] | 70,00000 | [10 empty] | 1,70000 | 87,40000
п.40313 от 18.03.25 до 18.09.25 | 40,90000 | 90,00000 | 0,28700 | 0,08500 | -0,21000 | 0,07700 | 0,17700 | 28,00000 | 224,00000 | 6,00000 |  | 120,00000 | Без дефектов |  |  | 1,61975 | 24,00000 | 43,84000 | РРМ 310 | 39,91788 | 17,50000 | 46,01551 | 1 | 16,00000 | F | 7,00000 |  | 1,17000 | 61,60000
п.40314 от 13.03.25 до 13.09.25 | 27,64000 | 120,00000 | [5 empty] | 38,00000 | 249,00000 | 24,00000 |  | 50,00000 | Без дефектов | Белый цвет жидкого продукта |  | 1,69438 |  | 38,06591 |  | 63,04854 |  | 75,02776 | [5 empty] | 1,19000 | 54,20000
п.40315 от 14.03.25 до 14.09.25 | 3,50000 | 96,00000 | 0,14600 | 0,12100 | -0,02300 |  | -0,07900 | 32,00000 | 232,00000 | 6,00000 |  | 120,00000 | Соответствует |  |  | 1,28108 |  | 49,86591 | РРМ 310 | 38,10218 | 19,00000 | 41,15036 | 1,5 | 10,00000 | H | 7,00000 |  | 1,08000 | 59,15000
п.40316 от 11.03.25 до 11.09.25 | [13 empty] | Прозрачная, без посторонних включений | [13 empty] | 0,92000
п.40317 от 13.03.25 до 13.03.26 | [27 empty] | 0,98200
п.40319 от 13.03.25 до 13.09.25 | 42,00000 | 87,00000 | 0,28200 | 0,18900 | -0,01800 |  | 0,20900 | 32,00000 | 232,00000 | 5,00000 |  | 120,00000 | Без дефектов |  |  | 1,86062 | 26,00000 | 45,57813 | РРМ 310 | 39,56261 | 18,00000 | 50,55262 | 1,5 | 10,00000 | H | 7,00000 |  | 1,29000 | 66,25000
п.40320 от 14.03.25 до 14.09.25 | 3,80000 | 98,00000 | 0,13700 | 0,07500 | -0,11100 |  | -0,02500 | 33,00000 | 232,00000 | 6,00000 |  | 120,00000 | Соответствует |  |  | 1,27960 |  | 50,05000 | РРМ 310 | 37,86918 | 19,00000 | 40,99900 | 1,5 | 10,00000 | H | 7,00000 |  | 1,08000 | 59,30000
п.40321 от 17.03.25 до 17.09.25 | 4,00000 | 101,00000 | 0,05000 | -0,03700 | 0,00600 |  | -0,03300 | 30,00000 | 232,00000 | 6,00000 |  | 120,00000 | Соответствует |  |  | 1,23648 |  | 50,49318 | РРМ 310 | 39,66315 | 19,00000 | 39,88657 | 1,5 | 10,00000 | H | 7,00000 |  | 1,06000 | 58,90000
п.40322 от 14.03.25 до 14.09.25 | 42,76000 | 107,00000 | 0,28600 | 0,22600 | -0,08600 |  | -0,15300 | 40,00000 | 249,00000 | 9,87000 |  | 110,00000 | Без дефектов |  |  | 1,67595 |  | 50,25455 | РРМ 310 | 47,44048 | 23,91000 | 60,89957 | 0,5 | 18,00000 | H | 6,00000 |  | 1,28000 | 65,80000
п.40323 от 18.03.25 до 18.09.25 | 38,30000 | 87,00000 | 0,22900 | 0,07100 | -0,17400 |  | -0,13100 | 33,00000 | 232,00000 | 5,24000 |  | 120,00000 | Без дефектов |  |  | 1,66786 | 24,00000 | 45,32500 | РРМ 310 | 40,35242 | 18,32000 | 48,08069 | 1,5 | 10,00000 | H | 7,00000 |  | 1,20000 | 63,55000
п.40324 от 19.03.25 до 19.09.25 | 37,20000 | 92,00000 | 0,21000 | -0,08000 | 0,02100 |  | 0,19300 | 33,00000 | 232,00000 | 5,60000 |  | 120,00000 | Без дефектов |  |  | 1,67834 | 26,00000 | 42,80563 | РРМ 310 | 42,19071 | 18,06000 | 49,24588 | 1,5 | 10,00000 | H | 7,00000 |  | 1,19000 | 61,55000
п.40325 от 18.03.25 до 18.09.25 | 4,40000 | 84,00000 | 0,38700 | 0,34400 | 0,00500 |  | -0,17700 | 30,00000 | 232,00000 | 6,00000 |  | 110,00000 | Без дефектов |  |  | 1,29645 |  | 48,02500 | Полиэфирный 1311Т34 ALBA | 39,61334 | 19,00000 | 42,72775 | 1,5 | 10,00000 | H | 7,00000 |  | 1,08000 | 57,65000
п.40327 от 14.03.25 до 14.09.25 | 87,40000 | 144,00000 | [5 empty] | 12,00000 |  |  |  | 10,00000 | Без дефектов |  | 3,00000 |  | 7,00000 |  |  |  | 7,00000 |  | 2 |  |  |  |  | 1,42000 | 64,00000
п.40328 от 12.03.25 до 12.09.25 | [16 empty] | 5,00000
п.40329 от 18.03.25 до 18.09.25 | 94,00000 | 137,00000 | [5 empty] | 12,00000 |  |  |  | 10,00000 | Без дефектов | [7 empty] | 5,00000 | [6 empty] | 0,99000 | 38,25000
п.40330 от 18.03.25 до 18.09.25 | 26,50000 | 112,00000 | 0,16600 | -0,01200 | -0,07100 |  | -0,15000 | 37,00000 | 249,00000 | 24,00000 |  | 110,00000 | Без дефектов |  |  | 1,58511 |  | 48,21932 | PPU 331 | 49,84424 | 24,00000 | 60,72255 | 1 | 10,00000 | H |  |  | 1,22000 | 62,65000
п.40331 от 14.03.25 до 14.09.25 | 2,80000 | 99,00000 | 0,19300 | 0,12400 | -0,01000 |  | -0,14800 | 30,00000 | 232,00000 | 6,00000 |  | 110,00000 | Без дефектов |  |  | 1,30994 |  | 48,84432 | Полиэфирный 1311Т34 ALBA | 38,89910 | 19,00000 | 42,40002 | 1,5 | 10,00000 | H | 7,00000 |  | 1,09000 | 58,70000
п.40332 от 18.03.25 до 18.09.25 |  | 17,00000 | [5 empty] | 4,00000 | [8 empty] | 13,00000 | [10 empty] | 1,02000 | 18,60000
п.40334 от 17.03.25 до 17.03.26 | [27 empty] | 0,98100
п.40335 от 17.03.25 до 17.03.27 |  |  | 1,03900 | 0,41400 | -0,49500 |  | -0,81400 | [9 empty] | 18,00000 | [10 empty] | 1,15000
п.40336 от 19.03.25 до 19.09.25 | 40,20000 | 86,00000 | 0,16800 | -0,07000 | 0,12400 |  | 0,08900 | 32,00000 | 232,00000 | 5,00000 |  | 120,00000 | Без дефектов |  |  | 1,71607 | 23,00000 | 48,23000 | РРМ 310 | 37,32117 | 18,00000 | 46,38022 | 1,5 | 10,00000 | H | 7,00000 |  | 1,24000 | 66,60000
п.40337 от 20.03.25 до 20.09.25 | 36,30000 | 88,00000 | 0,29300 | -0,11900 | 0,11400 |  | -0,24300 | 33,00000 | 232,00000 | 7,33000 |  | 120,00000 | Без дефектов |  |  | 1,93156 | 27,00000 | 43,99750 | РРМ 310 | 40,91142 | 18,00000 | 52,83911 | 1,5 | 10,00000 | H | 7,00000 |  | 1,31000 | 65,80000
п.40338 от 18.03.25 до 18.09.25 | 34,40000 | 98,00000 | 0,54200 | -0,04400 | 0,08100 |  | 0,53400 | 37,00000 | 249,00000 | 6,00000 |  | 100,00000 | Без дефектов |  |  | 1,96132 | 28,00000 | 36,06705 | Полиэфирный 1311Т34 ALBA | 52,67966 | 19,00000 | 66,90318 | 1 | 10,00000 | HB | 6,00000 |  | 1,27000 | 55,70000
п.40340 от 15.03.25 до 15.09.25 |  | 67,00000 | [5 empty] | 31,00000 | 224,00000 | 5,00000 |  | 15,00000 | Без дефектов |  |  | 1,58658 | 11,00000 | 39,62727 |  | 12,61757 |  | 14,63638 | [5 empty] | 1,16000 | 54,20000
п.40341 от 14.03.25 до 14.03.26 | [16 empty] | 80,00000 | [10 empty] | 1,70000 | 86,70000
п.40342 от 15.03.25 до 15.09.25 | 100,00000 | 72,00000 | [5 empty] | 12,00000 |  | 8,00000 |  | 40,00000 | Без дефектов | [5 empty] | D'LAC WEF 3020 |  | 4,00000 | [6 empty] | 1,03000 | 42,70000
п.40343 от 17.03.25 до 17.09.25 | 37,50000 | 105,00000 | 0,49100 | 0,33900 | 0,09500 |  | -0,34200 | 38,00000 | 249,00000 | 6,00000 |  | 100,00000 | Без дефектов |  |  | 1,94886 | 13,00000 | 38,35852 | Полиэфирный 1311Т34 ALBA | 49,43820 | 19,00000 | 63,89714 | 1 | 10,00000 | HB | 6,00000 |  | 1,29000 | 57,95000
п.40344 от 19.03.25 до 19.09.25 | 91,50000 | 90,00000 | 0,32600 | -0,14700 | 0,28000 |  | -0,07900 | 33,00000 | 232,00000 | 5,89000 |  | 120,00000 | Без дефектов |  |  | 1,84914 | 15,00000 | 47,67500 | РРМ 310 | 38,48977 | 18,35000 | 50,04690 | 1,5 | 10,00000 | H | 7,00000 |  | 1,30000 | 67,80000
п.40346 от 17.03.25 до 17.03.27 | 67,42000 |  | 1,28000 | 0,36800 | -1,12500 | 1,35400 | -0,04600 | [9 empty] | 25,00000 | [10 empty] | 1,48000
п.40347 от 18.03.25 до 18.09.25 | 97,00000 | 70,00000 | [5 empty] | 12,00000 |  | 7,00000 |  | 40,00000 | Без дефектов |  | 3,00000 |  |  |  | D'LAC WEF 3020 |  | 3,00000 | [6 empty] | 1,00000 | 42,10000
п.40348 от 19.03.25 до 19.09.25 | 84,50000 | 95,00000 | 0,39800 | 0,34700 | -0,09600 |  | 0,16900 | 30,00000 | 232,00000 | 7,00000 |  | 50,00000 | Без дефектов |  |  |  | 20,00000 |  | PPE 100 |  | 15,00000 |  | 2 | 10,00000 | F | 6,00000 |  | 1,25000 | 67,15000
п.40349 от 18.03.25 до 18.09.25 | 88,90000 | 149,00000 | [5 empty] | 12,00000 |  |  |  | 10,00000 | Без дефектов |  | 3,00000 |  | 7,00000 |  |  |  | 7,00000 |  | 1 |  |  |  |  | 1,41000 | 63,25000
п.40350 от 17.03.25 до 17.09.25 | 2,40000 | 105,00000 | 0,45600 | 0,29100 | -0,13300 |  | 0,32500 | 33,00000 | 232,00000 | 6,00000 |  | 110,00000 | Без дефектов |  |  | 1,30994 |  | 48,84432 | Полиэфирный 1311Т34 ALBA | 38,89910 | 19,00000 | 42,40002 | 1,5 | 10,00000 | F | 7,00000 |  | 1,09000 | 58,70000
п.40351 от 19.03.25 до 19.09.25 |  | 77,00000 | [5 empty] | 10,00000 | 232,00000 | 6,00000 |  |  |  | Без дефектов |  |  | 15,00000 |  | PPE 100 |  | 15,00000 | [6 empty] | 1,06000 | 32,15000
п.40352 от 17.03.25 до 17.03.26 | [13 empty] | Соответствует | [13 empty] | 1,35000
п.40353 от 19.03.25 до 19.03.26 | [13 empty] | Соответствует | [13 empty] | 1,33000
п.40354 от 25.03.25 до 25.09.25 |  | 64,00000 | [5 empty] | 11,00000 | 232,00000 | 6,00000 |  |  |  | Без дефектов |  |  | 12,00000 |  | РРМ 310 |  | 15,00000 | [6 empty] | 1,06000 | 34,50000
п.40355 от 18.03.25 до 18.09.25 | 94,30000 | 115,00000 | [5 empty] | 12,00000 |  |  |  | 5,00000 | Без дефектов |  |  |  | 9,00000 |  |  |  | 8,00000 | [6 empty] | 1,01000 | 47,50000
п.40356 от 14.03.25 до 14.09.25 |  | 85,00000 | [5 empty] | 12,00000 |  |  |  | 30,00000 | Без дефектов |  | 3,00000 | [5 empty] | 5,00000 | [6 empty] | 0,97000 | 35,40000
п.40357 от 19.03.25 до 19.09.25 | 34,30000 | 110,00000 | 0,03200 | -0,00700 | -0,01400 |  | -0,02800 | 38,00000 | 249,00000 | 6,00000 |  | 100,00000 | Без дефектов |  |  | 1,64671 | 26,00000 | 40,43239 | Полиэфирный 1311Т34 ALBA | 44,51876 | 18,00000 | 52,97733 | 1 | 10,00000 | HB | 6,00000 |  | 1,19000 | 55,95000
п.40358 от 18.03.25 до 18.09.25 |  | 73,00000 | [5 empty] | 31,00000 | 224,00000 | 5,00000 |  | 30,00000 | Без дефектов |  |  | 1,59366 | 6,00000 | 40,63580 |  | 12,30442 |  | 14,39617 | [5 empty] | 1,17000 | 55,35000
п.40359 от 17.03.25 до 17.09.25 | 34,10000 | 94,50000 | 0,18200 | -0,15200 | 0,09500 |  | 0,02900 | 33,00000 | 232,00000 | 6,00000 | 1,00000 | 100,00000 | Без дефектов |  |  | 1,74517 | 30,00000 | 44,62956 | РРМ 310 | 40,33201 | 18,00000 | 49,07337 | 1,50000 | 10,00000 | H | 7,00000 |  | 1,23088 | 64,01245
п.40360 от 20.03.25 до 20.09.25 | 36,50000 | 88,00000 | 0,29600 | 0,05200 | -0,00100 |  | -0,29100 | 33,00000 | 232,00000 | 5,00000 |  | 110,00000 | Без дефектов |  |  | 1,53210 | 19,00000 | 41,48000 | РРМ 310 | 43,39441 | 18,00000 | 47,38462 | 1,5 | 10,00000 | H | 7,00000 |  | 1,12000 | 58,20000
п.40362 от 19.03.25 до 19.09.25 | 34,82000 | 82,50000 | 0,02963 | -0,02913 | 0,00542 |  | -0,00007 | 33,00000 | 232,00000 | 6,00000 |  | 110,00000 | Без дефектов |  |  | 1,68737 | 17,00000 | 43,82500 | РРМ 310 | 41,07245 | 18,00000 | 48,55736 | 1,5 | 10,00000 | H | 7,00000 |  | 1,20000 | 62,55000
п.40363 от 19.03.25 до 19.09.25 | 12,60000 | 93,00000 | 0,28200 | 0,19100 | 0,16800 |  | 0,12100 | 32,00000 | 232,00000 | 6,00000 |  | 100,00000 | Без дефектов |  |  | 1,99378 |  | 40,72250 | Полиэфирный 1311Т34 ALBA | 44,20161 | 18,00000 | 56,25078 | 2 | 10,00000 | F |  |  | 1,31000 | 63,80000
п.40364 от 20.03.25 до 20.09.25 | 35,00000 | 86,00000 | 0,35600 | 0,29900 | -0,06500 |  | 0,18100 | 32,00000 | 232,00000 | 6,00000 |  | 110,00000 | Без дефектов |  |  | 1,55836 | 29,33333 | 41,24000 | РРМ 310 | 43,49796 | 18,00000 | 48,03162 | 1,5 | 10,00000 | H | 7,00000 |  | 1,13000 | 58,40000
п.40365 от 18.03.25 до 18.09.25 | 39,90000 | 89,00000 | 0,13400 | 0,00900 | 0,11500 |  | -0,06900 | 33,00000 | 232,00000 | 6,00000 |  | 110,00000 | Без дефектов |  |  | 1,69392 | 26,00000 | 48,34000 | РРМ 310 | 41,37360 | 20,00000 | 51,02160 | 1,5 | 10,00000 | H | 6,00000 |  | 1,23000 | 66,40000
п.40366 от 18.03.25 до 18.09.25 | 39,50000 | 113,00000 | 0,53700 | -0,01200 | 0,05300 |  | 0,53500 | 38,00000 | 249,00000 | 26,00000 |  | 110,00000 | Без дефектов |  |  | 1,29017 |  | 51,19773 | PPU 331 | 48,83029 | 25,00000 | 53,22502 | 1,5 | 10,00000 | H |  |  | 1,09000 | 60,60000
п.40367 от 18.03.25 до 18.09.25 | 37,40000 | 120,00000 | 0,38800 | 0,17300 | 0,08000 |  | -0,33800 | 38,00000 | 249,00000 | 25,00000 |  | 110,00000 | Без дефектов |  |  | 1,65139 |  | 51,85455 | PPU 331 | 46,28331 | 24,00000 | 59,24264 | 1,5 | 10,00000 | H |  |  | 1,28000 | 66,90000
п.40368 от 19.03.25 до 19.09.25 | 43,30000 | 77,00000 | 0,06800 | -0,02600 | 0,03900 |  | 0,04900 | 33,00000 | 232,00000 | 6,02000 |  | 120,00000 | Без дефектов |  |  | 1,83435 | 32,00000 | 50,05625 | РРМ 310 | 36,51892 | 18,28000 | 48,24748 | 1,5 | 10,00000 | H | 7,00000 |  | 1,31000 | 69,50000
п.40369 от 25.03.25 до 25.09.25 |  | 74,00000 | [5 empty] | 13,00000 | 232,00000 | 6,00000 |  |  |  | Без дефектов |  |  | 9,00000 |  | РРМ 310 |  | 15,00000 | [6 empty] | 1,04000 | 34,10000
п.40370 от 17.03.25 до 17.09.25 | 39,90000 | 103,00000 | 0,66900 | 0,39300 | -0,48600 |  | -0,23700 | 38,00000 | 254,00000 | 10,32000 |  | 110,00000 | Без дефектов |  |  | 1,52668 |  | 47,93750 | РРМ 310 | 50,01972 | 23,64000 | 58,68391 | 0,5 | 18,00000 | H | 6,00000 |  | 1,19000 | 61,50000
п.40371 от 20.03.25 до 20.09.25 | 39,70000 | 87,00000 | 0,27800 | 0,27500 | 0,02600 |  | -0,03000 | 30,00000 | 232,00000 | 5,00000 |  | 120,00000 | Без дефектов |  |  | 1,60015 | 24,00000 | 43,59500 | РРМ 310 | 41,15226 | 18,00000 | 47,14022 | 1,5 | 10,00000 | H | 7,00000 |  | 1,16000 | 61,10000
п.40372 от 18.03.25 до 18.09.25 |  | 76,00000 | [6 empty] | 224,00000 | 5,00000 | [5 empty] | 2,37460 | 26,00000 |  | PPE 100 |  | 13,00000 | 80,49497 | [5 empty] | 1,16000 | 38,35000
п.40373 от 19.03.25 до 19.09.25 | 96,80000 | 70,00000 | [5 empty] | 12,00000 |  | 6,00000 |  | 40,00000 | Без дефектов |  | 3,00000 |  |  |  | D'LAC WEF 3020 |  | 4,00000 | [6 empty] | 1,00000 | 41,80000
п.40374 от 19.03.25 до 19.09.25 | 100,00000 | 59,00000 | [5 empty] | 12,00000 |  | 10,00000 |  | 40,00000 | Без дефектов | [5 empty] | D'LAC WEF 3020 |  | 3,00000 | [6 empty] | 1,01000 | 42,40000
п.40375 от 18.03.25 до 18.09.25 |  | 75,00000 | [5 empty] | 27,00000 | 224,00000 | 5,00000 |  | 15,00000 | Без дефектов |  |  | 1,54175 | 6,00000 | 40,80114 |  | 12,33357 |  | 14,09274 | [5 empty] | 1,15000 | 54,70000
п.40376 от 18.03.25 до 18.03.26 | [27 empty] | 1,30000
п.40377 от 17.03.25 до 17.03.26 | [27 empty] | 0,96600
п.40379 от 20.03.25 до 20.03.27 |  |  | 0,85100 | 0,45700 | -0,03100 | 1,43800 | 0,71700 | [9 empty] | 15,00000 | [10 empty] | 1,22000
п.40380 от 19.03.25 до 19.03.26 | [16 empty] | 65,00000 | [10 empty] | 1,75400
п.40381 от 20.03.25 до 20.09.25 |  | 16,00000 | [5 empty] | 4,00000 | [8 empty] | 12,00000 | [10 empty] | 1,02000 | 19,25000
п.40382 от 19.03.25 до 19.09.25 | 83,38000 | 59,00000 | [5 empty] | 480,00000 |  |  |  | 20,00000 | Без дефектов |  |  |  | 7,00000 |  |  |  | 7,00000 |  | 1 |  |  |  |  | 1,38000 | 66,30000
п.40383 от 28.03.25 до 28.09.25 |  | 71,00000 | [5 empty] | 10,00000 | 232,00000 | 7,00000 |  |  |  | Без дефектов |  |  | 28,00000 |  | PPE 100 |  | 14,00000 | [6 empty] | 1,13000 | 40,20000
п.40384 от 19.03.25 до 19.09.25 | 41,00000 | 91,00000 | 0,27900 | -0,00900 | -0,07200 |  | 0,27000 | 30,00000 | 232,00000 | 4,97000 |  | 100,00000 | Без дефектов |  |  | 1,62727 | 29,00000 | 46,89625 | РРМ 310 | 38,29731 | 17,96000 | 45,45221 | 1,5 | 10,00000 | H | 7,00000 |  | 1,19000 | 64,30000
п.40385 от 19.03.25 до 19.09.25 |  | 78,00000 | 0,87300 |  |  |  |  | 33,00000 | 232,00000 |  |  | 100,00000 | Без дефектов |  |  | 1,60460 | 21,00000 | 41,40227 |  | 12,11587 | 5,00000 | 14,25043 | 3 | 5,00000 | F |  |  | 1,18000 | 56,30000
п.40386 от 24.03.25 до 24.09.25 | 44,20000 | 89,00000 | 0,45400 | 0,39700 | 0,04900 |  | -0,21600 | 33,00000 | 232,00000 | 5,75000 |  | 120,00000 | Без дефектов |  |  | 1,49619 | 24,00000 | 44,98000 | РРМ 310 | 39,48422 | 17,76000 | 43,77656 | 1,5 | 10,00000 | H | 7,00000 |  | 1,12000 | 60,70000
п.40387 от 18.03.25 до 18.09.25 | 4,30000 | 101,00000 | 0,15200 | -0,15100 | 0,00200 |  | -0,02200 | 33,00000 | 232,00000 | 6,00000 |  | 120,00000 | Соответствует |  |  | 1,18934 |  | 51,72273 | РРМ 310 | 38,62359 | 20,00000 | 40,21443 | 1,5 | 10,00000 | H | 7,00000 |  | 1,04000 | 59,15000
п.40388 от 19.03.25 до 19.09.25 | 39,70000 | 67,50000 | [5 empty] | 30,00000 | 232,00000 | 5,00000 |  | 100,00000 | Без дефектов |  |  | 1,59561 | 25,00000 | 37,73011 | РРМ 310 | 15,90242 | 6,00000 | 18,28778 | 3 | 5,00000 | H |  |  | 1,15000 | 52,35000
п.40389 от 17.03.25 до 17.03.27 | [13 empty] | Прозрачный
п.40390 от 19.03.25 до 19.09.25 | 279,00000 | 69,00000 | [5 empty] | 12,00000 |  |  |  | 10,00000 | Без дефектов | [7 empty] | 4,00000 | [6 empty] | 0,99000 | 39,90000
п.40391 от 21.03.25 до 21.09.25 | 36,50000 | 119,00000 | 0,33300 | -0,20000 | -0,13200 |  | 0,23200 | 38,00000 | 249,00000 | 25,00000 |  | 110,00000 | Без дефектов |  |  | 1,45455 |  | 50,47443 | PPU 331 | 47,36170 | 24,00000 | 55,63213 | 1,5 | 10,00000 | H |  |  | 1,17000 | 62,75000
п.40392 от 19.03.25 до 19.09.25 | 39,20000 | 100,00000 | 0,04594 | -0,00279 | 0,04524 |  | -0,00751 | 33,00000 | 232,00000 | 6,00000 |  | 110,00000 | Без дефектов |  |  | 1,59141 | 25,00000 | 50,16875 | РРМ 310 | 39,06815 | 19,60000 | 46,90481 | 1,5 | 10,00000 | H | 6,00000 |  | 1,19000 | 66,50000
п.40393 от 18.03.25 до 18.03.26 | [27 empty] | 0,56000
п.40394 от 20.03.25 до 20.03.26 | [13 empty] | Соответствует | [13 empty] | 1,35000
п.40395 от 19.03.25 до 19.09.25 | 40,60000 | 95,00000 | 0,32100 | 0,26200 | 0,12200 | 0,09700 | -0,13900 | 33,00000 | 232,00000 | 6,00000 |  | 110,00000 | Без дефектов |  |  | 1,99738 | 25,00000 | 47,59750 | РРМ 310 | 35,71616 | 17,00000 | 48,92730 | 1,5 | 10,00000 | H | 7,00000 |  | 1,37000 | 69,40000
п.40396 от 18.03.25 до 18.03.26 | [27 empty] | 0,92400
п.40397 от 18.03.25 до 18.03.27 |  |  | 0,73900 | 0,38000 | -0,22800 |  | -0,59200 | [9 empty] | 18,00000 | [10 empty] | 1,17000
п.40399 от 20.03.25 до 20.09.25 |  | 73,00000 | [5 empty] | 29,00000 | 224,00000 | 6,00000 |  | 15,00000 | Без дефектов |  |  | 1,56827 | 14,00000 | 40,68182 |  | 14,74860 |  | 17,10838 | [5 empty] | 1,16000 | 55,00000
п.40400 от 20.03.25 до 20.09.25 | 38,80000 | 94,00000 | 0,30200 | 0,23500 | 0,14100 | 0,41900 | -0,12500 | 30,00000 | 224,00000 | 6,00000 |  | 120,00000 | Без дефектов |  |  | 1,90123 | 27,00000 | 43,15938 | РРМ 310 | 37,07189 | 16,00000 | 46,98024 | 1 | 16,00000 | F | 7,00000 |  | 1,29000 | 64,75000
п.40401 от 20.03.25 до 20.09.25 | 40,70000 | 91,00000 | 0,30600 | -0,06400 | -0,06800 |  | -0,29200 | 30,00000 | 232,00000 | 6,37000 |  | 100,00000 | Без дефектов |  |  | 1,76042 | 26,00000 | 48,02500 | РРМ 310 | 36,91827 | 17,73000 | 46,58536 | 1,5 | 10,00000 | H | 7,00000 |  | 1,26000 | 67,00000
п.40402 от 19.03.25 до 19.09.25 | 39,50000 | 98,00000 | 0,50600 | 0,33900 | 0,03300 |  | 0,37500 | 32,00000 | 232,00000 | 6,00000 |  | 100,00000 | Без дефектов |  |  | 1,98121 |  | 53,29375 | Полиэфирный 1311Т34 ALBA | 33,77507 | 18,00000 | 48,51948 | 1,5 | 10,00000 | F | 6,00000 |  | 1,41000 | 73,50000
п.40403 от 21.03.25 до 21.09.25 | 40,20000 | 85,00000 | 0,08300 | -0,00600 | -0,01900 |  | -0,08100 | 32,00000 | 232,00000 | 6,00000 |  | 120,00000 | Без дефектов |  |  | 1,60532 | 22,00000 | 43,16000 | РРМ 310 | 41,70528 | 18,00000 | 47,52596 | 1,5 | 10,00000 | H | 7,00000 |  | 1,16000 | 60,80000
п.40404 от 19.03.25 до 19.09.25 |  | 74,00000 | [5 empty] | 30,00000 | 224,00000 | 6,00000 |  | 30,00000 | Без дефектов |  |  | 1,53545 | 8,00000 | 41,19318 |  |  |  | 16,75034 | [5 empty] | 1,15000 | 55,00000
п.40406 от 20.03.25 до 20.09.25 | 35,40000 | 89,00000 | 0,37300 | 0,21400 | 0,00400 |  | -0,30500 | 33,00000 | 232,00000 | 6,00000 |  | 100,00000 | Без дефектов |  |  | 1,53365 | 26,00000 | 40,49810 | РРМ 310 | 44,44653 | 18,00000 | 48,13648 | 1,50000 | 10,00000 | H | 7,00000 |  | 1,11607 | 57,34898
п.40407 от 21.03.25 до 21.09.25 | 37,12000 | 87,00000 | 0,36200 | 0,28000 | -0,16400 |  | -0,17900 | 33,00000 | 232,00000 | 6,00000 |  | 100,00000 | Без дефектов |  |  | 1,60644 | 27,00000 | 45,58785 | РРМ 310 | 41,67777 | 19,00000 | 48,52530 | 1,50000 | 10,00000 | H | 7,00000 |  | 1,17330 | 62,89975
п.40408 от 24.03.25 до 24.09.25 | 36,80000 | 90,00000 | 0,39600 | -0,18000 | 0,21400 |  | 0,28000 | 33,00000 | 232,00000 | 5,00000 |  | 100,00000 | Без дефектов |  |  | 1,66409 |  | 45,62500 | Полиэфирный 1311Т34 ALBA | 39,64758 | 18,00000 | 46,98607 | 1,5 | 10,00000 | F | 6,00000 |  | 1,20000 | 63,75000
п.40409 от 18.03.25 до 18.09.25 | [16 empty] | 10,00000
п.40410 от 21.03.25 до 21.09.25 | 41,30000 | 93,00000 | 0,16200 | 0,14600 | -0,06700 |  | -0,01700 | 33,00000 | 232,00000 | 6,15000 |  | 120,00000 | Без дефектов |  |  | 1,60762 | 27,00000 | 46,75250 | РРМ 310 | 39,07812 | 18,27000 | 45,96433 | 1,5 | 10,00000 | H | 7,00000 |  | 1,18000 | 63,90000
п.40411 от 21.03.25 до 21.09.25 | 37,50000 | 87,00000 | 0,42300 | 0,37600 | 0,02700 | 0,36600 | 0,19300 | 29,00000 | 224,00000 | 6,00000 |  | 120,00000 | Без дефектов |  |  | 1,90456 | 23,00000 | 44,26250 | РРМ 310 | 38,40723 | 17,00000 | 49,28081 | 1 | 16,00000 | F | 7,00000 |  | 1,30000 | 65,70000
п.40412 от 20.03.25 до 20.09.25 | 2,00000 | 88,00000 | [5 empty] | 47,00000 | 232,00000 | 11,00000 |  | 105,00000 | Без дефектов |  |  | 1,26549 |  |  | CPE 300 |  | 15,00000 |  | 1,5 |  | HB |  |  | 1,05000 | 53,15000
п.40413 от 21.03.25 до 21.09.25 | 7,10000 | 95,00000 | [5 empty] | 47,00000 | 232,00000 | 7,00000 |  | 110,00000 | Без дефектов |  |  | 1,88571 | 30,00000 | 31,81818 | PPE 100 | 53,42857 | 17,00000 | 70,52571 | 1,5 |  | F |  |  | 1,20000 | 50,00000
п.40414 от 21.03.25 до 21.09.25 | 34,32000 | 84,00000 | 0,13400 | 0,00700 | 0,09300 |  | 0,09600 | 33,00000 | 232,00000 | 6,00000 |  | 100,00000 | Без дефектов |  |  | 1,89546 | 27,00000 | 44,81684 | РРМ 310 | 42,39478 | 19,00000 | 54,52870 | 1,50000 | 10,00000 | H | 7,00000 |  | 1,30017 | 66,04557
п.40415 от 25.03.25 до 25.09.25 |  | 64,00000 | [5 empty] | 33,00000 | 232,00000 | 6,00000 |  | 30,00000 | Без дефектов |  |  | 1,54281 | 12,00000 | 40,73580 |  | 14,84814 |  | 16,93842 | [5 empty] | 1,15000 | 54,65000
п.40416 от 26.03.25 до 26.09.25 | 38,00000 | 95,00000 | 0,48798 | -0,04229 | -0,46552 |  | -0,14010 | 33,00000 | 232,00000 | 6,00000 |  | 110,00000 | Без дефектов |  | 2,00000 | 1,54022 | 28,00000 | 42,86438 | РРМ 310 | 41,78637 | 18,00000 | 46,55574 | 1,5 | 10,00000 | H | 7,00000 |  | 1,13000 | 59,55000
п.40417 от 20.03.25 до 20.09.25 | 97,30000 | 71,00000 | [5 empty] | 12,00000 |  | 8,00000 |  | 40,00000 | Без дефектов |  | 3,00000 |  |  |  | D'LAC WEF 3020 |  | 3,00000 | [6 empty] | 1,00000 | 42,65000
п.40418 от 20.03.25 до 20.09.25 | 327,00000 | 70,00000 | [5 empty] | 12,00000 |  |  |  | 21,00000 | Без дефектов | [14 empty] | 1,02000 | 52,00000
п.40419 от 20.03.25 до 20.09.25 |  | 77,50000 | 0,83100 |  |  |  |  | 30,00000 | 232,00000 |  |  | 100,00000 | Без дефектов |  |  | 1,53084 | 17,00000 | 44,55795 |  | 11,22134 | 5,00000 | 13,12897 | 3 | 5,00000 | F |  |  | 1,17000 | 58,30000
п.40420 от 21.03.25 до 21.09.25 | 5,50000 | 73,00000 | [5 empty] | 47,00000 | 232,00000 | 5,00000 |  | 100,00000 | Соответствует |  |  | 1,30310 | 28,00000 | 42,54318 | РРМ 310 | 28,20664 | 12,00000 | 29,89903 | 1,5 | 4,00000 | H |  |  | 1,06000 | 52,30000
п.40421 от 21.03.25 до 21.09.25 | 83,00000 | 189,00000 | [5 empty] | 480,00000 |  |  |  | 20,00000 | Без дефектов |  |  |  | 7,00000 |  |  |  | 6,00000 |  | 1 |  |  |  |  | 1,38000 | 63,80000
п.40422 от 24.03.25 до 24.09.25 | 88,70000 | 138,00000 | [5 empty] | 12,00000 |  |  |  | 10,00000 | Без дефектов | [7 empty] | 6,00000 | [6 empty] | 0,99000 | 38,50000
п.40423 от 20.03.25 до 20.09.25 | 2,80000 | 87,00000 | 0,41600 | 0,41500 | -0,02700 |  | 0,00400 | 30,00000 | 232,00000 | 6,00000 |  |  | Без дефектов |  |  | 1,23611 |  | 47,73864 | РРМ 310 | 39,80004 | 19,00000 | 41,79005 | 1,5 | 10,00000 | H | 7,00000 |  | 1,05000 | 56,20000
п.40424 от 21.03.25 до 21.09.25 | 38,60000 | 78,00000 | 0,19600 | 0,01200 | 0,18800 |  | 0,05200 | 30,00000 | 232,00000 | 5,30000 |  | 100,00000 | Без дефектов |  |  | 1,75044 | 26,00000 | 50,31125 | РРМ 310 | 35,32013 | 17,77000 | 45,27706 | 1,5 | 10,00000 | H | 7,00000 |  | 1,27000 | 68,70000
п.40425 от 20.03.25 до 20.09.25 | 43,90000 | 83,00000 | 0,29700 | -0,03200 | -0,19300 |  | -0,22400 | 30,00000 | 232,00000 | 6,00000 |  | 120,00000 | Без дефектов |  |  | 1,68728 | 22,00000 | 48,87813 | РРМ 310 | 36,31229 | 18,00000 | 45,49975 | 1,5 | 10,00000 | H | 7,00000 |  | 1,23000 | 66,75000
п.40426 от 20.03.25 до 20.03.26 | [27 empty] | 0,98100
п.40427 от 28.03.25 до 28.09.25 | 46,90000 | 95,00000 | 0,59900 | 0,30300 | 0,33400 |  | -0,39400 | 43,00000 | 249,00000 | 25,00000 |  | 110,00000 | Без дефектов |  |  | 1,51111 |  | 50,70455 | PPU 331 | 49,30524 | 25,00000 | 59,16629 | 0,5 | 20,00000 | H | 6,00000 |  | 1,20000 | 63,85000
п.40429 от 20.03.25 до 20.09.25 |  | 61,00000 | [5 empty] | 2,00000 |  |  |  | 20,00000 | Без дефектов | [7 empty] | 3,00000 | [6 empty] | 1,02000 | 41,90000
п.40430 от 21.03.25 до 21.09.25 |  | 71,00000 | [5 empty] | 30,00000 | 232,00000 | 5,00000 |  | 30,00000 | Без дефектов |  |  | 1,50054 | 7,00000 | 41,89886 |  | 12,06405 |  | 13,60419 | [5 empty] | 1,14000 | 55,15000
п.40431 от 20.03.25 до 20.09.25 | 41,50000 | 85,00000 | 0,25000 | 0,24200 | -0,01900 |  | -0,05900 | 33,00000 | 232,00000 | 5,54000 |  | 120,00000 | Без дефектов |  |  | 1,80774 | 25,00000 | 50,51875 | РРМ 310 | 36,04602 | 18,21000 | 47,33133 | 1,5 | 10,00000 | H | 7,00000 |  | 1,30000 | 69,55000
п.40433 от 21.03.25 до 21.09.25 | 37,90000 | 72,00000 | [5 empty] | 28,00000 | 224,00000 | 5,00000 |  | 100,00000 | Без дефектов |  | 13,00000 | 1,49853 | 22,00000 | 40,41818 | РРМ 310 | 14,86842 | 6,00000 | 16,77463 | 3 | 5,00000 | H |  |  | 1,13000 | 53,60000
п.40434 от 24.03.25 до 24.09.25 |  | 71,00000 | [5 empty] | 29,00000 | 224,00000 | 5,00000 |  | 15,00000 | Без дефектов |  |  | 1,57502 | 10,00000 | 40,28636 |  | 12,41115 |  | 14,39693 | [5 empty] | 1,16000 | 54,70000
п.40436 от 20.03.25 до 20.09.25 | 371,00000 | 59,00000 | [5 empty] | 12,00000 |  |  |  | 15,00000 | Без дефектов | [7 empty] | 2,00000 | [6 empty] | 1,02000 | 43,35000
п.40437 от 21.03.25 до 21.09.25 | 100,00000 | 63,00000 | [5 empty] | 12,00000 |  | 10,00000 |  | 40,00000 | Без дефектов |  | 3,00000 |  |  |  | D'LAC WEF 3020 |  | 2,00000 | [6 empty] | 1,02000 | 43,50000
п.40438 от 19.03.25 до 19.09.25 | [16 empty] | 6,00000
п.40439 от 21.03.25 до 21.09.25 | 312,00000 | 56,00000 | [5 empty] | 12,00000 |  |  |  | 15,00000 | Без дефектов | [7 empty] | 2,00000 | [6 empty] | 0,99000 | 42,50000
п.40440 от 19.03.25 до 19.03.26 | [16 empty] | 60,00000 | [10 empty] | 1,84200
п.40441 от 21.03.25 до 21.09.25 |  | 180,00000 | [25 empty] | 1,07000
п.40442 от 27.03.25 до 27.09.25 | 36,52000 | 89,00000 | 0,29700 | 0,23600 | 0,18000 |  | 0,01100 | 47,00000 | 232,00000 | 6,00000 |  | 110,00000 | Без дефектов |  | 2,00000 | 1,44059 |  | 41,20750 | РРМ 310 | 43,46776 | 18,00000 | 45,93546 | 1,5 |  | F | 4,00000 |  | 1,08000 | 56,45000
п.40443 от 24.03.25 до 24.09.25 | 40,90000 | 95,00000 | 0,50700 | 0,01600 | 0,33700 |  | 0,37800 | 32,00000 | 232,00000 | 6,00000 |  | 100,00000 | Без дефектов |  |  | 1,54154 |  | 44,85250 | Полиэфирный 1311Т34 ALBA | 40,38818 | 18,00000 | 45,26539 | 1,5 | 10,00000 | F | 6,00000 |  | 1,14000 | 61,30000
п.40445 от 21.03.25 до 21.09.25 | 41,80000 | 112,00000 | 0,29900 | 0,21900 | 0,05900 |  | -0,19400 | 38,00000 | 249,00000 | 25,00000 |  | 110,00000 | Без дефектов |  |  | 1,66459 |  | 50,98182 | PPU 331 | 47,34577 | 24,00000 | 60,25678 | 1,5 | 10,00000 | H |  |  | 1,28000 | 66,30000
п.40446 от 31.03.25 до 30.09.25 | 22,70000 | 93,00000 | 0,45100 | 0,42500 | -0,07500 |  | -0,13100 | 38,00000 | 249,00000 | 15,20000 |  | 110,00000 | [6 empty] | PPU 331 |  | 22,00000 |  | 0 | 12,00000 | H | 7,00000 |  | 1,25000 | 63,40000
п.40447 от 24.03.25 до 24.09.25 | 4,00000 | 90,00000 | 0,29600 | 0,15000 | -0,24400 |  | -0,07400 | 30,00000 | 232,00000 | 5,00000 |  | 120,00000 | Без дефектов |  |  | 1,28506 |  | 49,37500 | РРМ 310 | 40,50633 | 20,00000 | 43,74684 | 1 | 10,00000 | H | 7,00000 |  | 1,08000 | 58,75000
п.40448 от 25.03.25 до 25.09.25 | 40,30000 | 89,00000 | 0,24800 | 0,09800 | 0,01300 |  | 0,22700 | 30,00000 | 232,00000 | 5,64000 |  | 100,00000 | Без дефектов |  |  | 1,57675 | 25,00000 | 47,64250 | РРМ 310 | 38,62098 | 18,40000 | 45,19041 | 1,5 | 10,00000 | H | 7,00000 |  | 1,17000 | 64,20000
п.40449 от 25.03.25 до 25.09.25 | 38,50000 | 80,00000 | 0,32700 | -0,27500 | -0,14100 | 0,19700 | -0,10400 | 28,00000 | 224,00000 | 6,35000 |  | 120,00000 | Без дефектов |  |  | 1,59354 | 25,00000 | 40,29250 | РРМ 310 |  | 17,78000 | 48,76618 | 1 | 16,00000 | F | 7,00000 |  | 1,14000 | 58,10000
п.40450 от 24.03.25 до 24.09.25 | 36,90000 | 96,00000 | 0,45800 | 0,39000 | 0,12800 |  | 0,20300 | 33,00000 | 232,00000 | 4,84000 | 1,00000 | 110,00000 | Без дефектов |  |  | 2,02224 | 26,00000 | 47,38750 | РРМ 310 | 41,57214 | 19,70000 | 57,32095 | 1,5 | 10,00000 | F | 7,00000 |  | 1,38000 | 69,50000
п.40451 от 19.03.25 до 19.09.25 | [16 empty] | 12,00000
п.40452 от 20.03.25 до 20.09.25 | [16 empty] | 9,00000
п.40453 от 20.03.25 до 20.09.25 | [16 empty] | 6,00000
п.40454 от 20.03.25 до 20.09.25 | [16 empty] | 10,00000
п.40456 от 21.03.25 до 21.03.26 | [13 empty] | Соответствует | [13 empty] | 1,32000
п.40457 от 25.03.25 до 25.09.25 | 254,00000 | 67,00000 | [5 empty] | 12,00000 |  |  |  | 8,00000 | Без дефектов | [7 empty] | 6,00000 | [6 empty] | 0,99000 | 40,20000
п.40458 от 25.03.25 до 25.09.25 | 83,68000 | 97,00000 | 0,47100 | 0,41100 | -0,05200 |  | 0,22500 | 30,00000 | 232,00000 | 7,00000 |  | 50,00000 | Сорность |  |  |  | 19,00000 |  | PPE 100 |  | 15,00000 |  | 2 | 10,00000 | F | 6,00000 |  | 1,25000 | 67,10000
п.40459 от 20.03.25 до 20.03.26 | [27 empty] | 0,90400
п.40460 от 24.03.25 до 24.09.25 | 3,70000 | 90,50000 | 0,20400 | -0,11300 | 0,15600 |  | 0,06500 | 33,00000 | 232,00000 | 6,00000 |  | 120,00000 | Без дефектов |  |  | 1,28306 |  | 49,62045 | РРМ 310 | 40,30596 | 20,00000 | 43,53044 | 1 | 10,00000 | H | 7,00000 |  | 1,08000 | 58,95000
п.40461 от 20.03.25 до 20.03.27
п.40462 от 20.03.25 до 20.09.25 |  | 76,00000 | [5 empty] | 47,00000 | 232,00000 | 6,97000 |  | 30,00000 | Без дефектов | Белый цвет жидкого продукта |  | 1,55692 | 13,00000 | 39,88636 |  | 17,47465 |  | 20,09584 | [5 empty] | 1,15000 | 54,00000
п.40463 от 20.03.25 до 20.03.26 | [16 empty] | 50,00000 | [9 empty] | 2,00000 | 2,88000
п.40464 от 21.03.25 до 21.03.26 | [16 empty] | 50,00000 | [10 empty] | 2,88000
п.40465 от 25.03.25 до 25.09.25 | 4,10000 | 94,50000 | [5 empty] | 30,00000 | 232,00000 | 5,00000 |  | 110,00000 |  | Без дефектов |  | 1,19806 |  | 50,30455 | PPE 100 | 29,81838 | 15,00000 | 31,01111 | 2 | 10,00000 | F | 6,00000 |  | 1,04000 | 57,95000
п.40466 от 24.03.25 до 24.09.25 | 40,30000 | 89,00000 | 0,42500 | 0,22000 | 0,21400 | 0,26400 | 0,29400 | 29,00000 | 224,00000 | 6,00000 |  | 120,00000 | Без дефектов |  |  | 1,91020 | 28,00000 | 43,93750 | РРМ 310 | 38,40723 | 17,00000 | 49,57775 | 1 | 16,00000 | F | 7,00000 |  | 1,30000 | 65,50000
п.40467 от 26.03.25 до 26.09.25 |  | 77,00000 | [5 empty] | 9,00000 | 232,00000 | 5,60010 |  |  |  | Без дефектов |  |  | 13,00000 |  |  |  | 12,80000 | [6 empty] | 1,03000 | 32,45000
п.40468 от 25.03.25 до 25.09.25 | 36,70000 | 85,00000 | 0,61500 | -0,29400 | -0,04800 |  | -0,53800 | 33,00000 | 232,00000 | 5,00000 |  | 100,00000 | Без дефектов |  |  | 1,56339 |  | 44,87188 | Полиэфирный 1311Т34 ALBA | 40,11421 | 18,00000 | 45,64634 | 1,5 | 10,00000 | F | 6,00000 |  | 1,15000 | 61,65000
п.40469 от 24.03.25 до 24.09.25 | 30,80000 | 113,00000 | [5 empty] | 37,00000 | 249,00000 | 24,00000 |  | 50,00000 | Без дефектов | Белый цвет жидкого продукта | 1,00000 | 1,68579 |  | 38,47159 |  | 62,49352 |  | 74,23660 | [5 empty] | 1,19000 | 54,50000
п.40470 от 20.03.25 до 20.09.25 | [16 empty] | 12,00000
п.40471 от 20.03.25 до 20.09.25 | [16 empty] | 13,00000
п.40472 от 26.03.25 до 26.09.25 | 36,40000 | 107,00000 | 0,27200 | -0,20900 | -0,17300 |  | 0,02400 | 38,00000 | 249,00000 | 6,00000 |  | 100,00000 | Без дефектов |  |  | 1,85063 | 29,00000 | 40,18011 | Полиэфирный 1311Т34 ALBA | 45,36862 | 18,00000 | 56,89382 | 1 | 10,00000 | HB | 6,00000 |  | 1,27000 | 58,55000
п.40473 от 20.03.25 до 20.09.25 | [16 empty] | 6,00000
п.40474 от 24.03.25 до 24.09.25 | 35,40000 | 114,00000 | 0,14100 | -0,07300 | 0,08200 |  | -0,08800 | 38,00000 | 249,00000 | 24,00000 | 1,00000 | 100,00000 | Без дефектов |  | 2,00000 | 1,65247 |  | 51,78182 | PPU 331 | 48,48378 | 25,00000 | 61,79775 | 1 | 30,00000 | H | 7,00000 |  | 1,28000 | 66,85000
п.40475 от 27.03.25 до 27.09.25 | 82,50000 | 100,00000 | 0,26800 | -0,14500 | -0,20300 |  | -0,09800 | 30,00000 | 232,00000 | 7,00000 |  | 50,00000 | Сорность |  |  |  | 21,00000 |  | PPE 100 |  | 15,00000 |  | 2 | 10,00000 | F | 6,00000 |  | 1,25000 | 67,30000
п.40476 от 26.03.25 до 26.09.25 | 39,90000 | 92,00000 | 0,42000 | 0,23300 | -0,32200 |  | 0,13900 | 30,00000 | 232,00000 | 5,00000 | 1,00000 | 110,00000 | Без дефектов |  |  | 1,61459 | 27,00000 | 48,01188 | РРМ 310 | 37,43274 | 18,00000 | 44,67740 | 1,5 | 10,00000 | F | 7,00000 |  | 1,19000 | 65,05000
п.40477 от 27.03.25 до 27.09.25 |  | 68,00000 | [5 empty] | 28,00000 | 232,00000 | 6,00000 |  | 30,00000 | Без дефектов |  |  | 1,52239 | 3,00000 | 40,47386 |  | 14,82438 |  | 16,89980 | [5 empty] | 1,14000 | 54,05000
п.40478 от 25.03.25 до 25.09.25 | 42,30000 | 85,00000 | 0,24500 | -0,15100 | -0,11300 |  | -0,15600 | 32,00000 | 232,00000 | 6,00000 |  | 120,00000 | Без дефектов |  |  | 1,68919 | 25,00000 | 50,40000 | РРМ 310 | 35,71429 | 18,00000 | 44,71391 | 1,5 | 10,00000 | H | 7,00000 |  | 1,24000 | 68,00000
п.40479 от 25.03.25 до 25.09.25 | 10,00000 | 89,00000 | 0,21700 | -0,07900 | -0,19600 |  | -0,05100 | 33,00000 | 232,00000 | 5,00000 |  | 100,00000 | Без дефектов |  |  | 2,26173 |  | 44,24625 | Полиэфирный 1311Т34 ALBA | 40,68141 | 18,00000 | 58,61935 | 2 | 10,00000 | F | 6,00000 |  | 1,46000 | 69,45000
п.40480 от 27.03.25 до 27.09.25 | 42,00000 | 87,00000 | 0,13800 | 0,02800 | -0,04500 | 0,22200 | 0,12700 | 30,00000 | 224,00000 | 6,84000 |  | 120,00000 | Без дефектов |  |  | 1,66073 | 27,00000 | 42,40125 | РРМ 310 | 42,04826 | 17,86000 | 48,66393 | 1 | 16,00000 | F | 7,00000 |  | 1,18000 | 60,95000
п.40481 от 21.03.25 до 21.03.26 | [27 empty] | 1,03000
п.40482 от 21.03.25 до 21.03.26 | [27 empty] | 0,80000
п.40483 от 25.03.25 до 25.03.27 |  |  | 0,69300 | -0,27000 | -0,20200 | 0,19400 | 0,60600 | [9 empty] | 15,00000 | [10 empty] | 1,22000
п.40484 от 21.03.25 до 21.03.27 | [13 empty] | Прозрачный
п.40485 от 25.03.25 до 25.09.25 |  | 16,00000 | [5 empty] | 4,00000 | [8 empty] | 10,00000 | [11 empty] | 19,00000
п.40486 от 25.03.25 до 25.09.25 | 101,00000 | 63,00000 | [5 empty] | 12,00000 |  | 8,00000 |  | 40,00000 | Без дефектов |  | 3,00000 |  |  |  | D'LAC WEF 3020 |  | 4,00000 | [6 empty] | 1,01000 | 42,70000
п.40487 от 25.03.25 до 25.09.25 | 367,00000 | 126,50000 | [5 empty] | 12,00000 |  |  |  | 25,00000 | Без дефектов | [7 empty] | 3,00000 | [6 empty] | 1,01000 | 45,55000
п.40488 от 26.03.25 до 26.09.25 | 42,00000 | 91,00000 | 0,33800 | 0,01700 | -0,23400 | 0,06000 | 0,24400 | 30,00000 | 224,00000 | 5,10000 |  | 120,00000 | Без дефектов |  |  | 1,61180 | 26,00000 | 46,38375 | РРМ 310 | 38,25616 | 17,66000 | 44,72024 | 1 | 16,00000 | F | 7,00000 |  | 1,18000 | 63,65000
п.40490 от 31.03.25 до 30.09.25 | 2,20000 | 108,00000 | 0,53000 | -0,00100 | 0,29700 |  | -0,43900 | 30,00000 | 235,00000 | 5,00000 |  | 120,00000 | Без дефектов |  |  | 1,36399 |  | 51,65398 | РРМ 310 | 28,86003 | 15,00000 | 32,81451 | 1,5 | 10,00000 | H | 7,00000 |  | 1,13000 | 62,35000
п.40491 от 25.03.25 до 25.09.25 |  | 53,00000 | [5 empty] | 60,00000 | 225,00000 |  |  | 30,00000 | [8 empty] | 4,50000 |  |  |  | 7H |  |  |  | 52,55000
п.40492 от 28.03.25 до 28.09.25 | 41,60000 | 88,00000 | 0,35600 | 0,18400 | 0,30200 |  | 0,04400 | 33,00000 | 232,00000 | 5,94000 |  | 120,00000 | Без дефектов |  |  | 1,56464 | 30,00000 | 46,78500 | РРМ 310 | 37,74150 | 17,63000 | 43,57747 | 1,5 | 10,00000 | H | 7,00000 |  | 1,16000 | 63,30000
п.40493 от 25.03.25 до 25.09.25 | 81,90000 | 193,00000 | [5 empty] | 480,00000 |  |  |  | 20,00000 | Без дефектов |  |  |  | 6,66667 |  |  |  | 6,00000 |  | 1 |  |  |  |  | 1,38000 | 63,80000
п.40494 от 21.03.25 до 21.09.25 |  | 69,50000 | [5 empty] | 12,00000 |  |  |  | 30,00000 | Без дефектов | [7 empty] | 5,00000 | [6 empty] | 0,99000 | 33,40000
п.40495 от 24.03.25 до 24.09.25 | 90,40000 | 135,00000 | [5 empty] | 12,00000 |  |  |  | 10,00000 | Без дефектов |  | 3,00000 |  | 8,00000 |  |  |  | 7,00000 |  | 1,5 |  |  |  |  | 1,41000 | 63,60000
п.40496 от 25.03.25 до 25.09.25 | 35,40000 | 85,50000 | 0,10500 | -0,05600 | 0,08600 |  | 0,00100 | 33,00000 | 232,00000 | 6,00000 |  | 110,00000 | Без дефектов |  |  | 1,68179 | 15,00000 | 39,16000 | РРМ 310 | 46,13758 | 18,00000 | 51,83605 | 1,5 | 10,00000 | H | 7,00000 |  | 1,17000 | 58,40000
п.40497 от 26.03.25 до 26.09.25 | 35,40000 | 89,00000 | 0,32700 | -0,27600 | 0,17600 |  | 0,01000 | 33,00000 | 232,00000 | 5,00000 |  | 110,00000 | Без дефектов |  |  | 1,53364 | 13,00000 | 41,34000 | РРМ 310 | 43,39441 | 18,00000 | 47,51383 | 1,5 | 10,00000 | H | 7,00000 |  | 1,12000 | 58,10000
п.40499 от 25.03.25 до 25.09.25 | 10,60000 | 89,00000 | 0,43200 | 0,04700 | 0,24200 |  | 0,35500 | 31,00000 | 232,00000 | 7,00000 |  | 100,00000 | Без дефектов |  |  | 1,72425 |  | 41,20000 | Полиэфирный 1311Т34 ALBA | 43,53083 | 18,00000 | 51,04688 | 2 | 10,00000 | F |  |  | 1,20000 | 60,80000
п.40500 от 26.03.25 до 26.09.25 | 36,60000 | 88,00000 | 0,34100 | 0,16000 | 0,12400 |  | -0,27400 | 32,00000 | 232,00000 | 5,01000 | 1,00000 | 110,00000 | Без дефектов |  |  | 2,03426 | 28,00000 | 47,87500 | РРМ 310 | 41,75457 | 19,99000 | 58,09275 | 1,5 | 10,00000 | F | 7,00000 |  | 1,39000 | 70,00000
п.40501 от 25.03.25 до 25.09.25 | 18,50000 | 71,00000 | [5 empty] | 32,00000 | 232,00000 |  |  | 100,00000 | Без дефектов |  |  | 2,09851 | 15,00000 | 46,77841 |  | 12,82643 | 6,00000 | 18,59832 | 3,5 | 3,00000 | F |  |  | 1,45000 | 67,70000
п.40502 от 31.03.25 до 30.09.25 | 4,30000 | 94,50000 | 0,26700 | 0,24700 | 0,06100 |  | 0,08200 | 28,00000 | 232,00000 | 6,00000 |  | 100,00000 | Без дефектов |  |  | 1,30562 |  | 49,33977 | РРМ 310 | 40,53525 | 20,00000 | 44,18342 | 1,5 | 10,00000 | H | 7,00000 |  | 1,09000 | 59,10000
п.40504 от 27.03.25 до 27.09.25 |  | 67,00000 | [5 empty] | 10,00000 | 232,00000 | 6,00000 |  |  |  | Без дефектов |  |  | 1,00000 |  | PPE 100 |  | 14,00000 | [6 empty] | 1,05000 | 34,45000
п.40505 от 25.03.25 до 25.09.25 |  | 73,00000 | [5 empty] | 26,00000 | 224,00000 | 5,00000 |  | 15,00000 | Без дефектов |  |  | 1,57502 | 13,00000 | 40,28636 |  | 12,41115 |  | 14,39693 | [5 empty] | 1,16000 | 54,70000
п.40506 от 26.03.25 до 26.09.25 |  | 69,00000 | [5 empty] | 33,00000 | 232,00000 | 6,00000 |  | 30,00000 | Без дефектов |  |  | 1,52342 | 13,00000 | 40,40909 |  | 14,84814 |  | 16,92688 | [5 empty] | 1,14000 | 54,00000
п.40507 от 31.03.25 до 31.03.26 | [13 empty] | Соответствует | [13 empty] | 0,72000
п.40508 от 25.03.25 до 25.03.26 | [27 empty] | 1,03000
п.40509 от 26.03.25 до 26.09.25 | 42,90000 | 83,00000 | 0,20200 | -0,06200 | 0,16500 |  | 0,09900 | 33,00000 | 232,00000 | 5,57000 |  | 120,00000 | Без дефектов |  |  | 1,56762 | 27,00000 | 48,52000 | РРМ 310 | 37,62371 | 18,20000 | 44,02895 | 1,5 | 10,00000 | H | 7,00000 |  | 1,17000 | 64,80000
п.40510 от 26.03.25 до 26.09.25 | 89,86000 | 115,00000 | [5 empty] | 12,00000 |  |  |  | 10,00000 | Без дефектов |  |  |  | 6,00000 |  |  |  | 7,00000 |  | 1,5 |  |  |  |  | 1,36000 | 60,40000
п.40511 от 02.04.25 до 02.10.25 | 87,80000 | 122,00000 | [5 empty] | 12,00000 |  |  |  | 10,00000 | Сорность |  |  |  | 7,00000 |  |  |  | 8,00000 |  | 1 |  |  |  |  | 1,40000 | 62,10000
п.40512 от 26.03.25 до 26.09.25 | 89,88000 | 134,00000 | [5 empty] | 12,00000 |  |  |  | 101,00000 | Без дефектов |  |  |  | 18,00000 |  |  |  | 9,00000 |  | 1,5 |  |  | 6,00000 |  | 1,12000 | 51,05000
п.40513 от 24.03.25 до 24.09.25 |  | 112,00000 | [5 empty] | 38,00000 | 249,00000 | 24,00000 | 1,00000 | 50,00000 | Без дефектов | Белый цвет жидкого продукта | 1,00000 | [12 empty] | 1,19000 | 57,85000
п.40514 от 28.03.25 до 28.09.25 | 2,20000 | 102,00000 | 0,14500 | 0,10300 | 0,00800 |  | -0,10200 | 32,00000 | 232,00000 | 6,00000 |  | 120,00000 | Без дефектов |  |  | 1,31213 |  | 48,59659 | РРМ 310 | 33,00825 | 16,00000 | 35,88729 | 1,5 | 10,00000 | H | 7,00000 |  | 1,09000 | 58,50000
п.40515 от 24.03.25 до 24.09.25 | [16 empty] | 12,00000
п.40516 от 24.03.25 до 24.09.25 | [13 empty] | Соответствует
п.40517 от 24.03.25 до 24.09.25 | [13 empty] | Соответствует |  |  | 23,00000
п.40518 от 28.03.25 до 28.09.25 | 39,70000 | 90,00000 | 0,16300 | 0,12200 | 0,09200 |  | 0,05600 | 30,00000 | 232,00000 | 7,13000 |  | 100,00000 | Без дефектов |  |  | 1,99297 | 25,00000 | 49,02625 | РРМ 310 | 37,53091 | 18,40000 | 52,05196 | 1,5 | 10,00000 | H | 7,00000 |  | 1,38000 | 70,45000
п.40519 от 24.03.25 до 24.09.25 | [16 empty] | 14,00000
п.40520 от 27.03.25 до 27.09.25 |  | 73,00000 | [5 empty] | 26,00000 | 224,00000 | 5,00000 |  | 15,00000 | Без дефектов |  |  | 1,57276 | 13,00000 | 40,41818 |  | 12,33046 |  | 14,34998 | [5 empty] | 1,16000 | 54,80000
п.40522 от 01.04.25 до 01.10.25 | 3,40000 | 92,00000 | 0,33600 | 0,28400 | -0,04400 |  | -0,17400 | 30,00000 | 232,00000 | 6,00000 |  | 120,00000 | Без дефектов |  |  | 1,42126 |  | 49,88352 | РРМ 310 | 38,03891 | 19,00000 | 43,80204 | 1 | 10,00000 | H | 7,00000 |  | 1,15000 | 61,65000
п.40523 от 25.03.25 до 25.09.25 |  | 75,00000 | [5 empty] | 12,00000 |  |  |  | 30,00000 | Без дефектов | [7 empty] | 4,00000 | [6 empty] | 0,98000 | 34,80000
п.40524 от 02.04.25 до 02.10.25 | 40,20000 | 88,00000 | 0,32200 | 0,31500 | 0,02700 |  | 0,06100 | 32,00000 | 232,00000 | 6,00000 |  | 120,00000 | Без дефектов |  |  | 1,61235 | 26,00000 | 42,58000 | РРМ 310 | 41,98740 | 18,00000 | 48,05021 | 1,5 | 10,00000 | H | 7,00000 |  | 1,16000 | 60,40000
п.40525 от 31.03.25 до 30.09.25 | 93,30000 | 127,00000 | [5 empty] | 12,00000 |  |  |  | 10,00000 | Без дефектов | [7 empty] | 7,00000 | [6 empty] | 0,99000 | 38,60000
п.40526 от 25.03.25 до 25.09.25 | [13 empty] | Соответствует |  |  | 24,00000
п.40527 от 26.03.25 до 26.03.26 | [27 empty] | 1,34000
п.40528 от 31.03.25 до 31.03.26 | [13 empty] | Соответствует | [13 empty] | 0,71000
п.40529 от 27.03.25 до 27.03.27 | [27 empty] | 1,03000
п.40530 от 26.03.25 до 26.09.25 | 29,30000 | 123,00000 | [5 empty] | 38,00000 | 249,00000 | 24,00000 |  | 50,00000 | Без дефектов | Белый цвет жидкого продукта |  | 1,70020 |  | 37,79545 |  | 63,49971 |  | 75,56464 | [5 empty] | 1,19000 | 54,00000
п.40531 от 28.03.25 до 28.09.25 | 38,90000 | 82,00000 | 0,27900 | -0,15700 | 0,20100 |  | 0,11200 | 30,00000 | 232,00000 | 6,01000 |  | 100,00000 | Без дефектов |  |  | 1,58269 | 28,66667 | 45,11750 | РРМ 310 | 39,91091 | 17,92000 | 45,63435 | 1,5 | 10,00000 | H | 7,00000 |  | 1,16000 | 62,15000
п.40532 от 26.03.25 до 26.09.25 | 4,58000 | 91,00000 | 0,45400 | 0,23100 | 0,36700 |  | -0,13500 | 32,00000 | 232,00000 | 5,00000 |  | 100,00000 | Без дефектов |  |  | 1,77254 |  | 41,13500 | Полиэфирный 1311Т34 ALBA | 43,75836 | 18,00000 | 51,96363 | 2 | 10,00000 | F | 6,00000 |  | 1,22000 | 61,40000
п.40533 от 28.03.25 до 28.09.25 | 17,38000 | 108,00000 | 0,01400 | -0,00100 | -0,00600 |  | -0,01300 | 33,00000 | 232,00000 | 6,00000 | 1,00000 | 110,00000 | Без дефектов |  |  | 1,87641 | 21,00000 | 43,28000 | РРМ 310 | 41,66667 | 18,00000 | 52,32432 | 1,5 | 30,00000 | HB | 7,00000 |  | 1,28000 | 64,55000
п.40534 от 27.03.25 до 27.09.25 | 34,64000 | 81,00000 | 0,08900 | -0,03000 | 0,04800 |  | -0,06800 | 33,00000 | 232,00000 | 6,00000 | 1,00000 | 100,00000 | Без дефектов |  |  | 1,55374 | 28,00000 | 45,98038 | РРМ 310 | 39,14713 | 18,00000 | 44,78098 | 1,5 | 10,00000 | H | 7,00000 |  | 1,15099 | 62,45346
п.40535 от 27.03.25 до 27.09.25 | 33,70000 | 86,00000 | 0,46400 | 0,46000 | -0,05600 |  | 0,02000 | 32,00000 | 232,00000 | 6,00000 | 1,00000 | 100,00000 | Без дефектов |  |  | 1,53676 | 26,00000 | 44,36013 | РРМ 310 | 40,57698 | 18,00000 | 45,49589 | 1,50000 | 10,00000 | H | 7,00000 |  | 1,13552 | 60,80043
п.40536 от 27.03.25 до 27.03.27 | [27 empty] | 1,37000
п.40537 от 25.03.25 до 25.09.25 | 36,30000 | 86,00000 | 0,42200 | -0,27000 | 0,25400 |  | -0,20300 | 33,00000 | 232,00000 | 6,00000 | 1,00000 | 100,00000 | Без дефектов |  |  | 1,61101 | 26,00000 | 44,57125 | РРМ 310 | 40,38478 | 18,00000 | 46,69602 | 1,5 | 10,00000 | H | 7,00000 |  | 1,17000 | 62,10000
п.40538 от 02.04.25 до 02.04.27 |  |  | 3,99000 | -2,84200 | 2,56900 |  | -1,11800 | [9 empty] | 20,00000 | [10 empty] | 1,15000 | 69,40000
п.40539 от 27.03.25 до 27.09.25 | 94,50000 | 134,00000 | [5 empty] | 12,00000 |  |  |  | 10,00000 | Без дефектов | [7 empty] | 6,00000 | [6 empty] | 0,99000 | 38,50000
п.40540 от 26.03.25 до 26.09.25 | 41,40000 | 95,00000 | 0,52400 | 0,32400 | 0,24600 | 0,15000 | 0,33000 | 30,00000 | 224,00000 | 6,00000 |  | 120,00000 | Без дефектов |  |  | 1,90878 | 33,00000 | 44,01875 | РРМ 310 | 36,34815 | 16,00000 | 46,59123 | 1 | 16,00000 | F | 7,00000 |  | 1,30000 | 65,55000
п.40541 от 31.03.25 до 30.09.25 | 4,40000 | 103,00000 | 0,26000 | 0,20900 | 0,14000 |  | 0,06700 | 38,00000 | 249,00000 | 6,00000 |  | 120,00000 | Без дефектов |  |  | 1,31305 |  | 46,18409 | РРМ 310 | 41,63761 | 19,00000 | 44,43088 | 1,5 | 10,00000 | H | 7,00000 |  | 1,08000 | 56,15000
п.40542 от 31.03.25 до 30.09.25 | 38,70000 | 87,00000 | 0,16200 | 0,02700 | -0,14300 |  | -0,07100 | 30,00000 | 232,00000 | 5,71000 |  | 100,00000 | Без дефектов |  |  | 1,49001 | 28,00000 | 47,94938 | РРМ 310 | 37,53959 | 18,00000 | 42,47052 | 1.5 | 10,00000 | H | 7,00000 |  | 1,13000 | 63,15000
п.40544 от 27.03.25 до 27.09.25 | 4,20000 | 88,00000 | 0,05600 | 0,00100 | 0,01900 |  | 0,05600 | 33,00000 | 232,00000 | 6,00000 |  | 120,00000 | Без дефектов |  |  | 1,24744 |  | 48,98750 | РРМ 310 | 40,82674 | 20,00000 | 43,27635 | 1,5 | 10,00000 | H | 7,00000 |  | 1,06000 | 57,65000
п.40545 от 28.03.25 до 28.09.25 | 37,80000 | 89,50000 | 0,17800 | -0,11600 | 0,10600 | 0,20700 | -0,08400 | 30,00000 | 224,00000 | 5,00000 |  | 120,00000 | Без дефектов |  |  | 1,66503 | 23,00000 | 45,55000 | РРМ 310 | 35,12623 | 16,00000 | 41,82178 | 1 | 16,00000 | F | 7,00000 |  | 1,20000 | 63,70000
п.40546 от 28.03.25 до 28.09.25 | 3,50000 | 87,00000 | 0,37200 | 0,29900 | -0,21200 |  | -0,06300 | 27,00000 | 232,00000 | 6,00000 |  | 100,00000 | Без дефектов |  |  | 1,39538 |  | 48,50795 | РРМ 310 | 37,10732 | 18,00000 | 41,93127 | 1,5 | 10,00000 | H | 7,00000 |  | 1,13000 | 59,90000
п.40547 от 01.04.25 до 01.10.25 | 2,30000 | 87,00000 | 0,41000 | 0,38500 | -0,02100 |  | 0,13800 | 30,00000 | 232,00000 | 5,00000 |  | 120,00000 | Без дефектов |  |  | 1,42483 |  | 49,55682 | РРМ 310 | 30,26829 | 15,00000 | 34,80853 | 1,5 | 10,00000 | H | 7,00000 |  | 1,15000 | 61,40000
п.40548 от 28.03.25 до 28.09.25 | 38,30000 | 94,00000 | 0,14700 | -0,13200 | 0,04200 |  | -0,05200 | 30,00000 | 232,00000 | 6,11000 |  | 100,00000 | Без дефектов |  |  | 1,99948 | 27,00000 | 51,00000 | РРМ 310 | 34,62745 | 17,66000 | 49,04269 | 1,5 | 10,00000 | H | 7,00000 |  | 1,40000 | 72,00000
п.40549 от 27.03.25 до 27.09.25 | 38,22000 | 85,00000 | 0,14300 | 0,10000 | -0,10100 | 0,28500 | 0,00500 | 29,00000 | 224,00000 | 6,05000 |  | 120,00000 | Без дефектов |  |  | 1,63357 | 25,00000 | 44,54000 | РРМ 310 | 40,72727 | 18,20000 | 47,64569 | 1 | 16,00000 | F | 7,00000 |  | 1,18000 | 62,40000
п.40550 от 27.03.25 до 27.09.25 |  | 70,00000 | [5 empty] | 31,00000 | 227,00000 | 5,00000 |  | 50,00000 | Без дефектов |  |  | 1,71345 |  | 41,99432 | РРМ 310 | 14,31146 | 6,00000 | 17,57381 | 3 | 5,00000 | H |  |  | 1,23000 | 58,50000
п.40551 от 28.03.25 до 28.09.25 | [16 empty] | 6,00000
п.40552 от 27.03.25 до 27.09.25 | 41,10000 | 86,00000 | 0,08300 | -0,01300 | -0,06800 |  | -0,04500 | 32,00000 | 232,00000 | 6,00000 |  | 120,00000 | Без дефектов |  |  | 1,69573 | 29,00000 | 49,85750 | РРМ 310 | 36,04686 | 18,00000 | 45,11916 | 1,5 | 10,00000 | H | 7,00000 |  | 1,24000 | 67,65000
п.40553 от 02.04.25 до 02.10.25 | 96,64000 | 132,00000 | [5 empty] | 12,00000 |  |  |  | 5,00000 | Без дефектов |  |  |  | 9,00000 |  |  |  | 8,00000 | [6 empty] | 1,05000 | 46,60000
п.40554 от 26.03.25 до 26.09.25 | 35,64000 | 87,00000 | 0,38300 | 0,04300 | -0,16700 |  | -0,34200 | 33,00000 | 232,00000 | 6,00000 |  | 110,00000 | Без дефектов |  |  | 1,60961 | 19,00000 | 40,91875 | РРМ 310 | 43,98961 | 18,00000 | 49,19013 | 1,5 | 10,00000 | H | 7,00000 |  | 1,15000 | 58,90000
п.40555 от 26.03.25 до 26.09.25 | 37,50000 | 97,00000 | 0,03800 | 0,03400 | -0,00500 |  | 0,01600 | 33,00000 | 232,00000 | 6,00000 |  | 110,00000 | Без дефектов |  |  | 1,65589 | 19,00000 | 42,77000 | РРМ 310 | 42,08557 | 18,00000 | 48,70267 | 1,5 | 10,00000 | H | 7,00000 |  | 1,18000 | 61,20000
п.40556 от 26.03.25 до 26.09.25 | 37,00000 | 89,00000 | 0,05700 | 0,02100 | -0,03300 |  | 0,04100 | 33,00000 | 232,00000 | 5,00000 |  | 110,00000 | Без дефектов |  |  | 1,57289 | 6,00000 | 44,00938 | РРМ 310 | 40,70096 | 18,00000 | 46,37528 | 1,5 | 10,00000 | H | 7,00000 |  | 1,15000 | 61,05000
п.40557 от 27.03.25 до 27.09.25 | 37,00000 | 100,00000 | 0,34600 | -0,30400 | -0,15100 |  | -0,06600 | 34,00000 | 249,00000 | 6,00000 |  | 100,00000 | Без дефектов |  |  | 2,00874 | 25,00000 | 34,55170 | Полиэфирный 1311Т34 ALBA | 52,78491 | 18,20000 | 66,89684 | 1 | 10,00000 | HB | 6,00000 |  | 1,27000 | 54,65000
п.40558 от 26.03.25 до 26.09.25 | [16 empty] | 10,00000
п.40559 от 27.03.25 до 27.09.25 | 37,80000 | 89,00000 | 0,25400 | 0,05200 | -0,19700 |  | -0,15200 | 33,00000 | 232,00000 | 6,00000 |  | 110,00000 | Без дефектов |  |  | 1,69291 | 27,00000 | 50,09000 | РРМ 310 | 37,93172 | 19,00000 | 47,44150 | 1,5 | 10,00000 | F | 6,00000 |  | 1,24000 | 67,80000
п.40560 от 28.03.25 до 28.09.25 | 222,00000 | 126,00000 | [5 empty] | 12,00000 |  |  |  | 1,00000 | Без дефектов |  | 3,00000 | [5 empty] | 6,00000 | [6 empty] | 1,01000 | 46,00000
п.40561 от 27.03.25 до 27.09.25 | 138,00000 | 70,00000 | [5 empty] | 12,00000 |  |  |  | 20,00000 | Без дефектов | [7 empty] | 2,20000 | [6 empty] | 1,03000 | 42,90000
п.40562 от 27.03.25 до 27.09.25 | 100,00000 | 70,00000 | [5 empty] | 12,00000 |  | 8,00000 |  | 40,00000 | Без дефектов | [5 empty] | D'LAC WEF 3020 |  | 3,00000 | [6 empty] | 1,03000 | 42,30000
п.40563 от 28.03.25 до 28.09.25 |  | 68,00000 | [5 empty] | 12,00000 |  |  |  | 30,00000 | Без дефектов | [7 empty] | 5,00000 | [6 empty] | 0,98000 | 33,70000
п.40564 от 26.03.25 до 26.09.25 | 40,00000 | 93,00000 | 0,56300 | 0,03400 | 0,22600 |  | 0,51500 | 30,00000 | 232,00000 | 5,00000 |  | 100,00000 | Без дефектов |  |  | 1,65112 | 25,00000 | 43,13875 | Полиэфирный 1311Т34 ALBA | 41,65461 | 18,00000 | 48,36471 | 1,5 | 10,00000 | F | 6,00000 |  | 1,18000 | 61,45000
п.40565 от 28.03.25 до 28.09.25 | 19,60000 | 74,00000 | [5 empty] | 26,00000 | 224,00000 | 5,00000 |  | 15,00000 | Без дефектов |  |  | 1,53545 | 11,00000 | 41,19318 |  | 12,13793 |  | 13,95862 | [5 empty] | 1,15000 | 55,00000
п.40566 от 01.04.25 до 01.10.25 | 37,80000 | 91,50000 | 0,41700 | 0,26400 | 0,13500 | 0,09000 | 0,29200 | 30,00000 | 224,00000 | 6,00000 |  | 120,00000 | Без дефектов |  |  | 1,88592 | 25,00000 | 44,04625 | РРМ 310 | 36,32545 | 16,00000 | 46,20931 | 1,5 | 16,00000 | F | 7,00000 |  | 1,29000 | 65,30000
п.40567 от 27.03.25 до 27.09.25 | [16 empty] | 7,00000
п.40568 от 28.03.25 до 28.09.25 | 39,10000 | 87,00000 | 0,32900 | 0,23300 | -0,11500 |  | -0,20100 | 33,00000 | 232,00000 | 5,62000 |  | 120,00000 | Без дефектов |  |  | 1,83790 | 20,00000 | 47,02938 | РРМ 310 | 38,15447 | 17,79000 | 48,69142 | 1,5 | 10,00000 | H | 7,00000 |  | 1,29000 | 67,15000
п.40570 от 02.04.25 до 02.10.25 | 44,50000 | 91,00000 | 0,22400 | 0,11800 | 0,09200 |  | 0,16600 | 33,00000 | 232,00000 | 6,00000 |  | 120,00000 | Без дефектов |  |  | 2,04732 | 23,00000 | 33,72188 | РРМ 310 | 53,37781 | 18,00000 | 63,26490 | 0,5 | 16,00000 | F | 7,00000 |  | 1,27000 | 58,25000
п.40571 от 31.03.25 до 30.09.25 | 39,60000 | 91,50000 | 0,12600 | 0,08700 | -0,01700 |  | 0,08900 | 33,00000 | 232,00000 | 6,12000 |  | 120,00000 | Без дефектов |  |  | 1,75458 | 28,00000 | 49,99375 | РРМ 310 | 35,60445 | 17,80000 | 45,59352 | 1,5 | 10,00000 | H | 7,00000 |  | 1,27000 | 68,50000
п.40572 от 27.03.25 до 27.09.25 |  | 74,00000 | [5 empty] | 25,00000 | 232,00000 | 5,00000 |  |  | Без дефектов |  |  | 1,51932 | 7,00000 | 40,66818 |  | 12,21679 |  | 14,01587 | [5 empty] | 1,14000 | 54,20000
п.40573 от 28.03.25 до 28.09.25 | 93,20000 | 125,00000 | [5 empty] | 8,00000 |  |  |  | 20,00000 | Без дефектов |  |  |  | 11,00000 |  |  |  | 12,00000 | [6 empty] | 1,06000 | 51,35000
п.40574 от 02.04.25 до 02.10.25 | 100,00000 | 137,00000 | [5 empty] | 12,00000 |  |  |  | 10,00000 | Без дефектов | [7 empty] | 5,00000 | [6 empty] | 0,99000 | 38,70000
п.40575 от 02.04.25 до 02.10.25 | 43,40000 | 88,00000 | 0,23300 | -0,03700 | -0,22900 |  | 0,02900 | 33,00000 | 232,00000 | 6,00000 |  | 120,00000 | Без дефектов |  | 1,00000 | 1,81619 | 22,00000 | 35,65000 | РРМ 310 | 50,49088 | 18,00000 | 57,25301 | 1,5 | 16,00000 | F | 7,00000 |  | 1,20000 | 57,10000
п.40576 от 26.03.25 до 26.09.25 | [13 empty] | Соответствует |  |  | 9,00000
п.40577 от 27.03.25 до 27.09.25 | 8,84000 | 75,00000 | [5 empty] | 47,00000 | 232,00000 | 6,00000 |  | 100,00000 | Без дефектов |  | 2,00000 | 1,28408 | 25,00000 | 42,07102 | РРМ 310 | 28,52320 | 12,00000 | 29,94936 | 1,5 | 4,00000 | H |  |  | 1,05000 | 51,45000
п.40578 от 26.03.25 до 26.09.25 | [16 empty] | 12,00000
п.40579 от 28.03.25 до 28.03.26 | [13 empty] | Соответствует | [13 empty] | 0,76000
п.40580 от 31.03.25 до 31.03.27 |  |  | 0,71600 | 0,39200 | -0,16300 |  | 0,57600 | [9 empty] | 15,00000 | [10 empty] | 1,19000
п.40581 от 28.03.25 до 28.03.26 | [13 empty] | Соответствует | [13 empty] | 1,31000
п.40582 от 31.03.25 до 31.03.26 | [27 empty] | 1,32000
п.40583 от 28.03.25 до 28.09.25 | 36,64000 | 83,00000 | 0,06600 | -0,01000 | -0,01800 |  | -0,06200 | 33,00000 | 232,00000 | 6,00000 | 1,00000 | 100,00000 | Без дефектов |  |  | 1,62953 | 27,00000 | 45,03900 | РРМ 310 | 39,96536 | 18,00000 | 46,73090 | 1,50000 | 10,00000 | H | 7,00000 |  | 1,18091 | 62,76702
п.40584 от 27.03.25 до 27.09.25 | 38,90000 | 88,00000 | 0,15100 | 0,12000 | 0,08900 |  | -0,02200 | 32,00000 | 232,00000 | 6,00000 | 1,00000 | 100,00000 | Без дефектов |  |  | 1,71742 | 24,00000 | 43,28125 | РРМ 310 | 41,58845 | 18,00000 | 49,46168 | 1,5 | 10,00000 | H | 7,00000 |  | 1,21000 | 62,50000
п.40585 от 02.04.25 до 02.10.25 | 43,30000 | 120,00000 | 0,38000 | 0,20200 | 0,07300 |  | -0,31300 | 38,00000 | 249,00000 | 26,00000 |  | 110,00000 | Без дефектов |  |  | 1,61853 |  | 52,80795 | PPU 331 | 45,57224 | 24,00000 | 57,71858 | 1,5 | 10,00000 | H |  |  | 1,27000 | 67,30000
п.40586 от 28.03.25 до 28.09.25 | 16,90000 | 90,00000 | 0,39700 | 0,39200 | 0,06400 |  | 0,01900 | 33,00000 | 232,00000 | 5,00000 | 1,00000 | 110,00000 | Без дефектов |  |  | 1,67846 | 28,00000 | 44,50000 | РРМ 310 | 40,44944 | 18,00000 | 47,95596 | 1,5 | 30,00000 | HB | 7,00000 |  | 1,20000 | 63,00000
п.40587 от 27.03.25 до 27.09.25 | 39,20000 | 91,00000 | 0,26600 | 0,25900 | 0,02400 |  | -0,05500 | 32,00000 | 232,00000 | 5,88000 |  | 120,00000 | Без дефектов |  | 2,00000 | 1,67528 | 19,00000 | 49,87750 | РРМ 310 | 35,18621 | 17,55000 | 43,62184 | 1,5 | 10,00000 | H | 7,00000 |  | 1,23000 | 67,40000
п.40590 от 31.03.25 до 30.09.25 | 40,80000 | 88,00000 | 0,12100 | -0,11900 | 0,01100 | 0,11500 | -0,01800 | 29,00000 | 224,00000 | 6,00000 |  | 120,00000 | Без дефектов |  |  | 1,64581 | 24,00000 | 47,12500 | РРМ 310 | 36,13177 | 17,00000 | 43,21050 | 1 | 16,00000 | F | 7,00000 |  | 1,20000 | 64,75000
п.40592 от 28.03.25 до 28.03.27 | [27 empty] | 1,03000
п.40593 от 28.03.25 до 28.03.26 | [13 empty] | Соответствует | [13 empty] | 0,72000
п.40595 от 01.04.25 до 01.04.27 |  |  | 0,71100 | -0,42200 | 0,14700 | 0,71100 | -0,55300 | [9 empty] | 19,00000 | [10 empty] | 1,11000 | 67,00000
п.40596 от 02.04.25 до 02.04.27 |  |  | 0,65400 | 0,44800 | -0,37600 |  | 0,29100 | [9 empty] | 33,00000 | [10 empty] | 1,14000 | 68,80000
п.40597 от 31.03.25 до 31.03.27 |  |  | 1,26400 | -0,38200 | -0,68700 |  | -0,99000 | [9 empty] | 15,00000 | [10 empty] | 1,11000 | 65,80000
п.40598 от 28.03.25 до 28.09.25 | 22,50000 | 74,00000 | [5 empty] | 26,00000 | 224,00000 | 5,00000 |  | 15,00000 | Без дефектов | Белый цвет жидкого продукта |  | 1,53178 | 16,00000 | 39,89091 |  | 12,53418 |  | 14,28897 | [5 empty] | 1,14000 | 53,60000
п.40599 от 28.03.25 до 28.09.25 | 100,00000 | 79,00000 | [5 empty] | 12,00000 |  | 9,00000 |  | 40,00000 | Без дефектов | [5 empty] | D'LAC WEF 3020 |  | 4,00000 | [6 empty] | 1,02000 | 42,60000
п.40600 от 01.04.25 до 01.10.25 | 36,30000 | 68,00000 | [5 empty] | 30,00000 | 224,00000 | 6,00000 |  | 100,00000 | Без дефектов |  |  | 1,50349 | 25,00000 | 40,09716 | РРМ 310 | 12,44978 | 5,00000 | 14,09077 | 3 | 5,00000 | H |  |  | 1,13000 | 53,35000
п.40601 от 27.03.25 до 27.09.25 | [16 empty] | 6,00000
п.40602 от 27.03.25 до 27.09.25 | [16 empty] | 9,00000
п.40603 от 27.03.25 до 27.09.25 | [16 empty] | 11,00000
п.40604 от 27.03.25 до 27.09.25 | [16 empty] | 10,00000
п.40605 от 31.03.25 до 30.09.25 | 7,80000 | 78,00000 | [5 empty] | 47,00000 | 232,00000 | 6,00000 |  | 100,00000 | Без дефектов |  |  | 1,31596 | 30,00000 | 43,58182 | РРМ 310 | 29,87062 | 13,00000 | 31,91698 | 1,5 | 4,00000 | H |  |  | 1,07000 | 53,60000
п.40606 от 27.03.25 до 27.09.25 | [13 empty] | Соответствует
п.40607 от 27.03.25 до 27.09.25 | [16 empty] | 5,00000
п.40609 от 01.04.25 до 01.10.25 | 40,60000 | 80,00000 | 0,23700 | 0,09700 | -0,21600 |  | 0,00700 | 30,00000 | 232,00000 | 5,17000 |  | 120,00000 | Без дефектов |  |  | 1,82616 | 25,00000 | 50,62938 | РРМ 310 | 35,71049 | 18,08000 | 47,26852 | 1,5 | 10,00000 | H | 7,00000 |  | 1,31000 | 69,85000
п.40610 от 28.03.25 до 28.09.25 | 2,60000 | 89,00000 | 0,24600 | 0,24600 | 0,00700 |  | -0,01000 | 33,00000 | 232,00000 | 6,00000 |  | 150,00000 | Без дефектов |  |  | 1,20729 |  | 48,88636 | РРМ 310 | 40,91121 | 20,00000 | 42,54765 | 1,5 | 10,00000 | H | 7,00000 |  | 1,04000 | 56,75000
п.40611 от 01.04.25 до 01.10.25 | 82,38000 | 96,00000 | 0,41071 | -0,34955 | -0,21562 |  | -0,00324 | 32,00000 | 232,00000 | 6,00000 |  | 110,00000 | Вскипы |  |  | 1,40370 | 26,00000 |  | PPE 100 |  | 18,00000 | 42,60801 | 1,5 | 10,00000 | F |  |  | 1,13000 | 59,30000
п.40612 от 31.03.25 до 31.03.26 | [13 empty] | Соответствует | [13 empty] | 1,35000
п.40613 от 31.03.25 до 30.09.25 | 37,00000 | 104,00000 | 0,43300 | 0,34500 | 0,03300 |  | 0,25900 | 32,00000 | 232,00000 | 6,00000 |  | 100,00000 | Без дефектов |  |  | 1,97531 |  | 50,06125 | Полиэфирный 1311Т34 ALBA | 37,95351 | 19,00000 | 52,82308 | 1,5 | 10,00000 | F | 6,00000 |  | 1,38000 | 71,05000
п.40614 от 02.04.25 до 02.10.25 | 39,30000 | 89,00000 | 0,40200 | 0,33400 | 0,18200 |  | 0,13100 | 30,00000 | 232,00000 | 6,00000 |  | 110,00000 | Без дефектов |  |  | 1,65605 | 25,00000 | 44,51625 | РРМ 310 | 40,84411 | 18,00000 | 47,54215 | 1,5 | 10,00000 | F | 6,00000 |  | 1,19000 | 62,70000
п.40615 от 02.04.25 до 02.10.25 | 33,40000 | 90,00000 | 0,53800 | -0,14700 | 0,19000 |  | -0,48100 | 33,00000 | 232,00000 | 6,00000 | 1,00000 | 100,00000 | Без дефектов |  |  | 1,73374 | 27,00000 | 44,79535 | РРМ 310 | 40,18274 | 18,00000 | 48,76153 | 1,00000 | 10,00000 | H | 7,00000 |  | 1,22677 | 64,00000
п.40616 от 08.04.25 до 08.10.25 | 3,60000 | 92,00000 | 0,32500 | 0,16200 | 0,28000 |  | 0,03000 | 30,00000 | 232,00000 | 6,00000 |  | 120,00000 | Соответствует |  |  | 1,38662 |  | 47,37273 | РРМ 310 | 40,10746 | 19,00000 | 44,92036 | 1,5 | 10,00000 | H | 7,00000 |  | 1,12000 | 58,65000
п.40617 от 31.03.25 до 30.09.25 |  | 82,00000 | [5 empty] | 35,00000 | 227,00000 |  |  | 50,00000 | Без дефектов |  |  | 1,53593 | 22,00000 | 47,26136 |  | 10,54928 | 5,00000 | 12,58956 | 3 | 4,00000 | H |  |  | 1,19000 | 61,00000
п.40618 от 01.04.25 до 01.10.25 | 37,90000 | 117,00000 | 0,18600 | 0,00500 | -0,13600 |  | -0,12700 | 38,00000 | 249,00000 | 12,06000 |  | 110,00000 | Без дефектов |  |  | 1,67987 |  | 51,25852 | РРМ 310 | 45,98044 | 23,67000 | 59,56922 | 0,5 | 18,00000 | H | 6,00000 |  | 1,29000 | 66,75000
п.40619 от 07.04.25 до 07.10.25 | 42,20000 | 91,00000 | 0,28500 | -0,10600 | -0,07000 |  | 0,25500 | 33,00000 | 232,00000 | 10,12000 |  | 100,00000 | Без дефектов |  |  | 1,76205 | 16,00000 | 31,14375 | PPU 331 DA | 64,81669 | 20,00000 | 67,64089 | 0,5 | 10,00000 | H | 7,00000 |  | 1,15000 | 52,10000
п.40620 от 01.04.25 до 01.10.25 | 38,80000 | 93,00000 | 0,26400 | -0,22600 | -0,11900 | 0,11500 | 0,06800 | 30,00000 | 224,00000 | 6,00000 |  | 120,00000 | Без дефектов |  |  | 1,92383 | 27,00000 | 46,96625 | РРМ 310 | 36,19620 | 17,00000 | 48,02510 | 1 | 16,00000 | F | 7,00000 |  | 1,33000 | 68,10000
п.40621 от 31.03.25 до 30.09.25 | 36,04000 | 85,00000 | 0,36000 | 0,11500 | 0,23100 |  | -0,25200 | 33,00000 | 232,00000 | 6,00000 |  | 100,00000 | Без дефектов |  |  | 1,76171 | 23,00000 | 46,40625 | РРМ 310 | 38,78788 | 18,00000 | 48,26593 | 1,5 | 10,00000 | H | 7,00000 |  | 1,25000 | 65,70000
п.40622 от 31.03.25 до 30.09.25 | 35,42000 | 93,00000 | 0,13900 | 0,09900 | -0,06800 |  | -0,07000 | 33,00000 | 232,00000 | 6,00000 |  | 100,00000 | Без дефектов |  |  | 1,52909 | 26,00000 | 45,72413 | РРМ 310 | 39,36652 | 18,00000 | 44,49482 | 1,50000 | 10,00000 | H | 7,00000 |  | 1,13840 | 61,85814
п.40623 от 28.03.25 до 28.09.25 | [16 empty] | 10,00000
п.40624 от 28.03.25 до 28.09.25 | [16 empty] | 10,00000
п.40625 от 01.04.25 до 01.10.25 | 40,00000 | 90,00000 | 0,33800 | -0,33700 | 0,00500 |  | -0,03200 | 32,00000 | 232,00000 | 6,00000 |  | 100,00000 | Без дефектов |  |  | 1,59098 |  | 46,32625 | Полиэфирный 1311Т34 ALBA | 41,14335 | 19,00000 | 47,75447 | 1,5 | 10,00000 | F | 6,00000 |  | 1,17000 | 63,30000
п.40626 от 02.04.25 до 02.10.25 | 3,10000 | 91,00000 | 0,51200 | 0,18400 | 0,44100 |  | 0,18300 | 33,00000 | 232,00000 | 6,00000 |  | 120,00000 | Соответствует |  |  | 1,30191 |  | 49,77330 | РРМ 310 | 40,43374 | 20,00000 | 43,79859 | 1,5 | 10,00000 | H | 7,00000 |  | 1,09000 | 59,45000
п.40627 от 31.03.25 до 31.03.27 |  |  | 0,92800 | -0,71900 | 0,37300 |  | 0,45300 | [9 empty] | 30,00000 | [10 empty] | 1,14000 | 69,70000
п.40628 от 01.04.25 до 01.10.25 | 36,70000 | 96,00000 | 0,13100 | -0,12000 | 0,05000 |  | 0,01400 | 33,00000 | 232,00000 | 5,03000 |  | 120,00000 | Без дефектов |  |  | 1,59423 | 22,00000 | 46,03375 | РРМ 310 | 39,11741 | 17,95000 | 45,35091 | 1,5 | 10,00000 | H | 7,00000 |  | 1,17000 | 63,10000
п.40629 от 28.03.25 до 28.09.25 | [13 empty] | Прозрачная, без посторонних включений | [13 empty] | 0,90000
п.40630 от 02.04.25 до 02.10.25 | [16 empty] | 10,00000
п.40631 от 03.04.25 до 03.10.25 | 37,60000 | 109,00000 | 0,49800 | -0,14000 | -0,02900 |  | -0,47700 | 38,00000 | 254,00000 | 24,00000 | 1,00000 | 100,00000 | Без дефектов |  |  | 1,60955 |  | 53,45739 | PPU 331 | 44,89557 | 24,00000 | 57,01738 | 1 | 30,00000 | H | 7,00000 |  | 1,27000 | 67,75000
п.40632 от 01.04.25 до 01.10.25 |  | 65,00000 | [5 empty] | 12,00000 |  |  |  | 30,00000 | Без дефектов | [7 empty] | 5,00000 | [6 empty] | 0,99000 | 33,60000
п.40633 от 02.04.25 до 02.10.25 | 38,50000 | 95,00000 | 0,22100 | -0,14100 | 0,15700 |  | 0,06500 | 30,00000 | 232,00000 | 5,87000 |  | 100,00000 | Без дефектов |  |  | 1,54378 | 26,00000 | 46,74063 | РРМ 310 | 39,19502 | 18,32000 | 44,92774 | 1,5 | 10,00000 | H | 7,00000 |  | 1,15000 | 62,95000
п.40634 от 01.04.25 до 01.10.25 | 39,60000 | 85,00000 | 0,19700 | 0,00200 | -0,15100 |  | -0,12700 | 30,00000 | 232,00000 | 6,51000 |  | 100,00000 | Без дефектов |  |  | 1,62261 | 22,00000 | 49,15000 | РРМ 310 | 37,41607 | 18,39000 | 45,14333 | 1,5 | 10,00000 | H | 7,00000 |  | 1,20000 | 66,10000
п.40635 от 31.03.25 до 30.09.25 | 89,60000 | 132,00000 | [5 empty] | 12,00000 |  |  |  | 10,00000 | Без дефектов |  |  |  | 7,00000 |  |  |  | 7,00000 |  | 2 |  |  |  |  | 1,42000 | 63,00000
п.40636 от 02.04.25 до 02.10.25 | 40,80000 | 91,00000 | 0,38300 | -0,10300 | 0,32600 |  | -0,17300 | 30,00000 | 232,00000 | 6,00000 |  | 110,00000 | Без дефектов |  |  | 1,89909 | 27,00000 | 45,88063 | РРМ 310 | 39,58545 | 18,00000 | 51,05848 | 1,5 | 10,00000 | F | 6,00000 |  | 1,31000 | 66,95000
п.40637 от 31.03.25 до 30.09.25 | 36,40000 | 85,00000 | 0,46700 | 0,16000 | -0,07400 |  | 0,03600 | 33,00000 | 232,00000 | 6,00000 | 1,00000 | 100,00000 | Без дефектов |  |  | 1,53676 | 26,00000 | 44,36013 | РРМ 310 | 41,02783 | 18,20000 | 46,00140 | 1,50000 | 10,00000 | H | 7,00000 |  | 1,13552 | 60,80043
п.40638 от 31.03.25 до 30.09.25 | 39,70000 | 94,00000 | 0,68200 | -0,27500 | 0,34100 |  | 0,52200 | 33,00000 | 232,00000 | 6,00000 |  | 100,00000 | Без дефектов |  |  | 1,43749 |  | 41,54500 | Полиэфирный 1311Т34 ALBA | 44,28932 | 18,40000 | 46,64879 | 1,5 | 10,00000 | F | 6,00000 |  | 1,08000 | 56,70000
п.40639 от 01.04.25 до 01.10.25 | 35,30000 | 93,00000 | 0,39300 | 0,21500 | 0,32900 |  | -0,00100 | 32,00000 | 232,00000 | 6,00000 | 1,00000 | 110,00000 | Без дефектов |  |  | 1,84037 | 27,00000 | 46,86813 | РРМ 310 | 38,40563 | 18,00000 | 49,40588 | 1,5 | 10,00000 | F | 7,00000 |  | 1,29000 | 67,05000
п.40640 от 31.03.25 до 31.03.27 | [27 empty] | 1,03000
п.40641 от 31.03.25 до 31.03.26 | [13 empty] | Соответствует | [13 empty] | 0,78000
п.40642 от 01.04.25 до 01.04.27 |  |  | 1,22200 | 1,08100 | -0,00400 | 0,13000 | -0,57000 | [9 empty] | 25,00000 | [10 empty] | 1,17000
п.40643 от 02.04.25 до 02.04.27 |  |  | 0,58200 | 0,28400 | -0,37300 | 1,19900 | -0,34500 | [9 empty] | 15,00000 | [10 empty] | 1,18000
п.40644 от 01.04.25 до 01.04.26 | [13 empty] | Соответствует | [13 empty] | 1,33000
п.40645 от 31.03.25 до 30.09.25 |  | 70,00000 | [5 empty] | 28,00000 | 232,00000 | 6,00000 |  | 30,00000 | Без дефектов |  |  | 1,52549 | 11,00000 | 40,27955 |  | 14,99234 |  | 16,98132 | [5 empty] | 1,14000 | 53,90000
п.40646 от 02.04.25 до 02.10.25 | 42,10000 | 85,00000 | [5 empty] | 51,00000 | 243,00000 | 12,00000 |  | 110,00000 | Без дефектов |  |  | 1,21255 |  | 45,10568 | PPR 390 | 22,17016 | 10,00000 | 22,83526 | 1 | 4,00000 | H |  |  | 1,03000 | 53,10000
п.40647 от 01.04.25 до 01.10.25 | 37,08000 | 96,00000 | 0,11400 | -0,04100 | 0,08800 |  | -0,05900 | 33,00000 | 232,00000 | 6,00000 |  | 100,00000 | Без дефектов |  |  | 1,64646 | 27,00000 | 44,15108 | РРМ 310 | 45,29901 | 20,00000 | 52,89616 | 1,50000 | 10,00000 | H | 7,00000 |  | 1,18363 | 62,25245
п.40648 от 03.04.25 до 03.10.25 | 46,10000 | 78,00000 | 0,44500 | -0,18500 | 0,24300 | 0,32600 | 0,32400 | 47,00000 | 232,00000 |  |  | 100,00000 | Без дефектов |  |  | 1,51071 | 15,00000 | 51,60890 |  | 26,50706 | 13,68000 | 31,95426 | 1,5 | 4,00000 | F |  |  | 1,20550 | 64,67510
п.40649 от 07.04.25 до 07.10.25 | 40,50000 | 86,50000 | 0,31000 | 0,29600 | 0,04700 |  | 0,08000 | 33,00000 | 232,00000 | 6,30000 |  | 120,00000 | Без дефектов |  |  | 1,57613 | 25,00000 | 43,72188 | РРМ 310 | 41,16932 | 18,00000 | 46,62347 | 1,5 | 10,00000 | H | 7,00000 |  | 1,15000 | 60,85000
п.40650 от 03.04.25 до 03.10.25 | 44,90000 | 86,00000 | 0,30600 | 0,01400 | -0,22900 |  | -0,20300 | 30,00000 | 232,00000 | 5,64000 |  | 120,00000 | Без дефектов |  |  | 1,83200 | 27,00000 | 50,22000 | РРМ 310 | 36,63879 | 18,40000 | 48,43215 | 1,5 | 10,00000 | H | 7,00000 |  | 1,31000 | 69,60000
п.40651 от 03.04.25 до 03.10.25 | 39,70000 | 88,00000 | 0,35400 | 0,09100 | -0,24500 |  | -0,23900 | 33,00000 | 232,00000 | 6,00000 |  | 100,00000 | Без дефектов |  |  | 1,57071 | 25,00000 | 44,15077 | РРМ 310 | 40,76939 | 18,00000 | 46,24333 | 1,5 | 10,00000 | H | 7,00000 |  | 1,14973 | 61,13924
п.40652 от 03.04.25 до 03.10.25 | 38,20000 | 110,00000 | 0,18200 | -0,11700 | -0,00900 |  | -0,13900 | 38,00000 | 249,00000 | 26,00000 |  | 110,00000 | Без дефектов |  |  | 1,31434 |  | 48,34886 | PPU 331 | 49,89487 | 24,00000 | 54,10675 | 1,5 | 10,00000 | H |  |  | 1,09000 | 58,30000
п.40653 от 02.04.25 до 02.10.25 | 7,90000 | 95,00000 | 0,31400 | 0,05000 | -0,14900 |  | -0,27100 | 32,00000 | 232,00000 | 5,00000 |  | 100,00000 | Без дефектов |  |  | 1,79406 |  | 41,26750 | Полиэфирный 1311Т34 ALBA | 43,29525 | 18,00000 | 52,25416 | 2 | 10,00000 | F | 6,00000 |  | 1,23000 | 61,80000
п.40655 от 01.04.25 до 01.04.26 | [27 empty] | 0,78000
п.40656 от 03.04.25 до 03.10.25 | 40,50000 | 89,00000 | 0,42500 | -0,12200 | -0,01800 |  | 0,40700 | 33,00000 | 232,00000 | 6,00000 |  | 100,00000 | Без дефектов |  |  | 1,58922 | 29,00000 | 44,53750 | Полиэфирный 1311Т34 ALBA | 40,48128 | 18,00000 | 46,32556 | 1,5 | 10,00000 | F | 6,00000 |  | 1,16000 | 61,75000
п.40657 от 02.04.25 до 02.04.26 | [13 empty] | Соответствует | [13 empty] | 1,34000
п.40658 от 02.04.25 до 02.10.25 | 2,60000 | 83,00000 | [5 empty] | 47,00000 | 232,00000 | 11,00000 |  | 105,00000 | Без дефектов |  |  | 1,25984 |  |  | CPE 300 |  | 15,00000 |  | 1,5 |  | HB |  |  | 1,05000 | 53,70000
п.40659 от 03.04.25 до 03.04.26 | [13 empty] | Соответствует | [13 empty] | 1,31000
п.40660 от 01.04.25 до 01.10.25 | 4,30000 | 118,00000 | 0,31400 | 0,31300 | 0,02200 |  | 0,01500 | 30,00000 | 232,00000 | 6,00000 |  | 110,00000 | Без дефектов |  |  | 1,23862 |  | 50,19205 | Полиэфирный 1311Т34 ALBA | 37,90008 | 19,00000 | 40,12588 | 1,5 | 10,00000 | F | 7,00000 |  | 1,06000 | 58,65000
п.40661 от 31.03.25 до 30.09.25 | [13 empty] | Прозрачная, без посторонних включений | [13 empty] | 0,90000
п.40662 от 01.04.25 до 01.10.25 | 40,20000 | 88,00000 | 0,65900 | 0,39600 | -0,11400 |  | 0,51400 | 33,00000 | 232,00000 | 6,00000 |  | 110,00000 | Без дефектов |  |  | 1,70145 | 24,00000 | 46,09125 | РРМ 310 | 36,88336 | 17,00000 | 44,74031 | 1,5 | 10,00000 | H | 7,00000 |  | 1,22000 | 64,65000
п.40663 от 02.04.25 до 02.04.27 |  |  | 0,49300 | 0,44800 | -0,12900 |  | -0,16300 | [9 empty] | 25,00000 | [10 empty] | 1,10000 | 68,50000
п.40664 от 02.04.25 до 02.10.25 | 89,80000 | 179,00000 | [5 empty] | 480,00000 |  |  |  | 20,00000 | Без дефектов |  |  |  | 7,00000 |  |  |  | 8,00000 |  | 1,5 |  |  |  |  | 1,40000 | 61,20000
п.40665 от 01.04.25 до 01.10.25 |  | 71,00000 | [5 empty] | 30,00000 | 232,00000 | 6,00000 |  |  | Без дефектов |  |  | 1,53711 | 10,00000 | 39,56705 |  | 15,16413 |  | 17,28711 | [5 empty] | 1,14000 | 53,35000
п.40666 от 03.04.25 до 03.10.25 |  | 72,00000 | [5 empty] | 33,00000 | 232,00000 | 5,00000 |  | 30,00000 | Без дефектов |  |  | 1,53753 | 10,00000 | 41,06250 |  | 12,17656 |  | 14,00304 | [5 empty] | 1,15000 | 54,90000
п.40667 от 02.04.25 до 02.10.25 | 36,00000 | 115,00000 | 0,34400 | -0,13100 | 0,06200 |  | 0,31100 | 38,00000 | 249,00000 | 24,00000 | 1,00000 | 100,00000 | Без дефектов |  |  | 1,64802 |  | 53,38409 | PPU 331 | 45,20548 | 24,00000 | 57,99481 | 1 | 30,00000 | H | 7,00000 |  | 1,29000 | 68,20000
п.40668 от 04.04.25 до 04.10.25 | 2,40000 | 108,00000 | 0,43400 | 0,17100 | 0,17400 |  | -0,19100 | 33,00000 | 232,00000 | 6,00000 |  | 120,00000 | Без дефектов |  |  | 1,33128 |  | 48,75000 | РРМ 310 | 32,82051 | 16,00000 | 36,10256 | 1,5 | 10,00000 | H | 7,00000 |  | 1,10000 | 59,00000
п.40669 от 03.04.25 до 03.10.25 | 38,10000 | 66,00000 | [5 empty] | 31,00000 | 224,00000 | 5,00000 |  | 100,00000 | Без дефектов |  |  | 1,46670 | 26,00000 | 39,20227 | РРМ 310 | 15,30524 | 6,00000 | 16,98881 | 3 | 5,00000 | H |  |  | 1,11000 | 51,80000
п.40670 от 02.04.25 до 02.10.25 |  | 74,00000 | [5 empty] | 26,00000 | 224,00000 | 6,00000 |  | 15,00000 | Без дефектов |  |  | 1,54175 | 8,00000 | 40,80114 |  | 14,75273 |  | 16,91129 | [5 empty] | 1,15000 | 54,70000
п.40671 от 03.04.25 до 03.10.25 | 41,70000 | 88,00000 | 0,10600 | -0,09500 | 0,00800 |  | -0,04600 | 33,00000 | 232,00000 | 4,77000 |  | 120,00000 | Без дефектов |  |  | 1,66631 | 27,00000 | 50,64625 | РРМ 310 | 35,54064 | 18,00000 | 44,17322 | 1,5 | 10,00000 | H | 7,00000 |  | 1,23000 | 67,90000
п.40672 от 01.04.25 до 01.10.25 | 46,40000 | 107,00000 | [5 empty] | 33,00000 | 232,00000 | 5,72000 |  | 110,00000 | Без дефектов |  |  | 1,53658 | 28,00000 | 47,45938 | РРМ 310 | 37,73466 | 17,99000 | 43,56658 | 1,5 | 10,00000 | H | 7,00000 |  | 1,15000 | 63,45000
п.40673 от 08.04.25 до 08.10.25 | 39,80000 | 94,00000 | 0,30000 | -0,10100 | 0,27900 |  | 0,04400 | 30,00000 | 232,00000 | 5,50000 |  | 100,00000 | Без дефектов |  |  | 1,56028 | 26,00000 | 45,15938 | РРМ 310 | 39,63739 | 17,90000 | 45,15615 | 1,5 | 10,00000 | H | 7,00000 |  | 1,15000 | 61,85000
п.40674 от 03.04.25 до 03.10.25 | 93,50000 | 76,00000 | [5 empty] | 47,00000 | 232,00000 | 5,00000 |  | 100,00000 | Без дефектов |  | 2,00000 | 1,19771 |  | 47,21250 | РРМ 310 | 29,65316 | 14,00000 | 30,54276 | 1,5 | 4,00000 | H |  |  | 1,03000 | 54,90000
п.40676 от 07.04.25 до 07.10.25 | 35,40000 | 67,00000 | [5 empty] | 47,00000 | 232,00000 |  |  | 50,00000 | Без дефектов |  |  | 1,24712 |  | 46,30682 |  | 29,74648 | 12,00000 | 27,20982 | 1,5 | 4,00000 | F |  |  | 1,05000 | 55,00000
п.40677 от 02.04.25 до 02.10.25 |  | 64,00000 | [5 empty] | 12,00000 |  |  |  | 30,00000 | Без дефектов | [7 empty] | 5,00000 | [6 empty] | 0,99000 | 34,70000
п.40678 от 03.04.25 до 03.10.25 | 28,60000 | 71,00000 | [5 empty] | 47,00000 | 232,00000 | 6,00000 |  | 100,00000 | Без дефектов |  |  | 1,22602 | 24,00000 | 43,35000 | PPM 310+TPE 510 | 31,83391 | 13,80000 | 32,78893 | 1,5 | 4,00000 | H |  |  | 1,03000 | 51,60000
п.40679 от 03.04.25 до 03.10.25 | 31,20000 | 80,00000 | [5 empty] | 47,00000 | 232,00000 |  |  | 100,00000 | Без дефектов |  |  | 1,18891 |  | 48,55852 | PPM 310+TPE 510 | 24,71245 | 12,00000 | 25,45382 | 1,5 | 4,00000 | H |  |  | 1,03000 | 56,05000
п.40680 от 01.04.25 до 01.10.25 | [16 empty] | 8,00000
п.40681 от 08.04.25 до 08.10.25 | 22,10000 | 100,00000 | 0,19000 | -0,12700 | 0,11400 |  | 0,08400 | 38,00000 | 249,00000 | 15,00000 |  | 110,00000 | [6 empty] | PPU 331 |  | 20,00000 |  | 0 | 120,00000 | H | 7,00000 |  | 1,13000 | 57,60000
п.40682 от 02.04.25 до 02.10.25 | 23,50000 | 74,00000 | [5 empty] | 26,00000 | 224,00000 | 4,00000 |  | 15,00000 | Без дефектов | Белый цвет жидкого продукта |  | 1,51327 | 10,00000 | 41,05682 |  | 9,74260 |  | 11,10656 | [5 empty] | 1,14000 | 54,50000
п.40683 от 04.04.25 до 04.10.25 | 43,10000 | 82,00000 | 0,32800 | -0,25100 | 0,16400 |  | 0,13300 | 33,00000 | 232,00000 | 6,43000 |  | 120,00000 | Без дефектов |  |  | 1,71309 | 25,00000 | 48,46250 | РРМ 310 | 38,08833 | 18,37000 | 47,14535 | 1,5 | 10,00000 | H | 7,00000 |  | 1,24000 | 66,75000
п.40684 от 04.04.25 до 04.10.25 | 16,00000 | 94,00000 | 0,21600 | 0,21500 | 0,02200 |  | 0,00100 | 33,00000 | 232,00000 | 6,00000 |  | 110,00000 | Без дефектов |  |  | 1,95860 | 26,00000 | 42,52375 | PPU 331 | 46,85212 | 20,00000 | 60,35746 | 0,5 | 10,00000 | H | 6,00000 |  | 1,31000 | 64,90000
п.40685 от 03.04.25 до 03.10.25 | 33,80000 | 87,00000 | 0,29200 | -0,28200 | 0,00500 |  | 0,07600 | 33,00000 | 232,00000 | 6,00000 |  | 110,00000 | Без дефектов |  |  | 1,40649 | 26,00000 | 45,19000 | РРМ 310 | 39,95117 | 18,00000 | 42,62076 | 1,5 | 10,00000 | H | 7,00000 |  | 1,08000 | 59,40000
п.40686 от 04.04.25 до 04.10.25 | 40,80000 | 108,00000 | 0,28024 | 0,17060 | -0,08645 |  | -0,20483 | 38,00000 | 249,00000 | 14,00000 |  | 110,00000 | Без дефектов |  |  | 1,63503 |  | 51,65341 | PPU 331 | 46,98867 | 24,00000 | 59,00869 | 0,5 | 18,00000 | H | 6,00000 |  | 1,27000 | 66,50000
п.40687 от 04.04.25 до 04.10.25 | 42,80000 | 112,00000 | 0,31200 | 0,06000 | 0,06000 |  | -0,30000 | 38,00000 | 249,00000 | 26,00000 |  | 110,00000 | Без дефектов |  |  | 1,67251 |  | 50,47273 | PPU 331 | 49,74674 | 25,00000 | 63,40058 | 1,5 | 10,00000 | H |  |  | 1,28000 | 65,95000
п.40688 от 02.04.25 до 02.10.25 | 37,28000 | 85,00000 | 0,20700 | 0,04400 | 0,05000 | 0,16000 | 0,19600 | 30,00000 | 224,00000 | 6,00000 |  | 120,00000 | Без дефектов |  |  | 1,78484 | 27,00000 | 47,77125 | РРМ 310 | 33,71704 | 16,00000 | 42,55958 | 1 | 16,00000 | F | 7,00000 |  | 1,27000 | 67,10000
п.40689 от 03.04.25 до 03.10.25 | 3,00000 | 68,00000 | [5 empty] | 12,00000 |  | 7,00000 |  | 51,00000 | Без дефектов | [5 empty] | D'LAC WEF 3020 | [8 empty] | 1,02000 | 51,70000
п.40690 от 03.04.25 до 03.10.25 | 148,00000 | 66,00000 | [5 empty] | 12,00000 |  |  |  | 15,00000 | Без дефектов | [7 empty] | 2,00000 | [6 empty] | 1,02000 | 42,70000
п.40691 от 03.04.25 до 03.04.27 | [27 empty] | 1,03000
п.40692 от 03.04.25 до 03.04.26 | [27 empty] | 0,79000
п.40693 от 03.04.25 до 03.04.26 | [13 empty] | Соответствует | [13 empty] | 1,35000
п.40694 от 04.04.25 до 04.10.25 | 39,50000 | 90,00000 | 0,27900 | 0,26400 | -0,04600 |  | -0,07600 | 33,00000 | 232,00000 | 6,23000 |  | 120,00000 | Без дефектов |  |  | 1,85283 | 22,00000 | 50,17000 | РРМ 310 | 35,55910 | 17,84000 | 47,35590 | 1,5 | 10,00000 | H | 7,00000 |  | 1,32000 | 69,80000
п.40695 от 03.04.25 до 03.10.25 | 45,00000 | 88,00000 | 0,24900 | 0,24400 | 0,04900 |  | 0,01700 | 33,00000 | 232,00000 | 6,00000 |  | 120,00000 | Без дефектов |  |  | 1,49418 | 25,00000 | 45,19000 | РРМ 310 | 40,39497 | 18,00000 | 44,19931 | 1,5 | 10,00000 | H | 7,00000 |  | 1,12000 | 60,85000
п.40696 от 09.04.25 до 09.10.25 | 39,00000 | 85,00000 | 0,33700 | 0,23600 | 0,23300 |  | -0,05900 | 33,00000 | 232,00000 | 6,00000 |  | 120,00000 | Без дефектов |  |  | 1,64404 | 25,00000 | 47,27500 | РРМ 310 | 37,51579 | 17,82000 | 45,17615 | 1,5 | 10,00000 | H | 7,00000 |  | 1,20000 | 64,85000
п.40697 от 07.04.25 до 07.10.25 | 33,30000 | 97,50000 | 0,21700 | 0,21500 | 0,01500 |  | 0,02000 | 33,00000 | 232,00000 | 6,00000 | 1,00000 | 110,00000 | Без дефектов |  |  | 1,66173 | 23,00000 | 44,07000 | РРМ 310 | 40,84411 | 18,00000 | 47,93453 | 1,5 | 10,00000 | F | 7,00000 |  | 1,19000 | 62,40000
п.40698 от 04.04.25 до 04.10.25 | 36,60000 | 80,00000 | 0,42900 | 0,23800 | -0,32300 |  | 0,15100 | 32,00000 | 232,00000 | 6,00000 | 1,00000 | 110,00000 | Без дефектов |  |  | 1,62214 | 29,00000 | 47,34250 | РРМ 310 | 38,02081 | 18,00000 | 45,19894 | 1,5 | 10,00000 | F | 7,00000 |  | 1,19000 | 64,60000
п.40699 от 14.04.25 до 14.10.25 | 38,20000 | 88,00000 | 0,20800 | -0,13400 | 0,15400 | 0,14500 | -0,03800 | 31,00000 | 224,00000 | 6,00000 |  | 120,00000 | Без дефектов |  |  | 1,65574 | 25,00000 | 46,30000 | РРМ 310 | 38,87689 | 18,00000 | 46,42274 | 1 | 16,00000 | F | 7,00000 |  | 1,20000 | 64,20000
п.40700 от 04.04.25 до 04.10.25 |  | 73,00000 | [5 empty] | 26,00000 | 224,00000 | 5,00000 |  | 15,00000 | Без дефектов |  |  | 1,55142 | 10,00000 | 40,21307 |  | 12,45400 |  | 14,29883 | [5 empty] | 1,15000 | 54,25000
п.40701 от 03.04.25 до 03.10.25 | 35,00000 | 88,00000 | 0,55293 | 0,32240 | -0,44914 |  | 0,00839 | 33,00000 | 232,00000 | 6,00000 |  | 100,00000 | Без дефектов |  |  | 1,96550 |  | 47,01250 | Полиэфирный 1311Т34 ALBA | 38,28769 | 18,00000 | 51,57290 | 1,5 | 10,00000 | F | 6,00000 |  | 1,35000 | 68,60000
п.40702 от 15.04.25 до 15.10.25 | 1,50000 | 93,00000 | 0,11700 | 0,08700 | -0,05400 |  | -0,05700 | 36,00000 | 245,00000 | 6,00000 |  | 120,00000 | Без дефектов |  |  | 1,32898 |  | 49,00000 | РРМ 310 | 36,73469 | 18,00000 | 40,40816 | 1,5 | 10,00000 | H | 7,00000 |  | 1,10000 | 59,20000
п.40703 от 03.04.25 до 03.10.25 | 39,04000 | 96,04800 | 0,38300 | -0,04900 | -0,22200 |  | -0,30800 | 33,00000 | 232,00000 | 6,00000 | 1,00000 | 100,00000 | Без дефектов |  |  | 1,71742 | 24,00000 | 43,28125 | РРМ 310 | 42,05054 | 18,20000 | 50,01125 | 1,5 | 10,00000 | H | 7,00000 |  | 1,21000 | 62,50000
п.40704 от 07.04.25 до 07.10.25 | 23,32000 | 77,00000 | [5 empty] | 26,00000 | 224,00000 | 5,00000 |  | 15,00000 | Без дефектов | Белый цвет жидкого продукта |  | 1,55471 | 15,00000 | 40,01705 |  | 12,53561 |  | 14,36888 | [5 empty] | 1,15000 | 54,10000
п.40705 от 04.04.25 до 04.10.25 |  | 70,00000 | [5 empty] | 12,00000 |  |  |  | 30,00000 | Без дефектов | [7 empty] | 4,00000 | [6 empty] | 0,99000 | 34,60000
п.40708 от 02.04.25 до 02.10.25 | [16 empty] | 13,00000
п.40709 от 02.04.25 до 02.10.25 | [16 empty] | 5,00000
п.40710 от 07.04.25 до 07.10.25 | 39,30000 | 89,00000 | 0,25500 | 0,14000 | 0,07200 |  | 0,20000 | 33,00000 | 232,00000 | 5,60000 |  | 120,00000 | Без дефектов |  |  | 1,60100 | 24,00000 | 43,52250 | РРМ 310 | 41,42693 | 18,00000 | 47,20407 | 1,5 | 10,00000 | H | 7,00000 |  | 1,16000 | 61,05000
п.40712 от 07.04.25 до 07.10.25 | 35,00000 | 102,00000 | 0,40100 | -0,29000 | -0,26900 |  | 0,06600 | 38,00000 | 249,00000 | 6,00000 | 1,00000 | 110,00000 | Без дефектов |  |  | 2,02345 | 27,00000 | 34,98182 | РРМ 310 | 51,45530 | 18,00000 | 65,86279 | 1 | 30,00000 | HB | 6,00000 |  | 1,28000 | 55,30000
п.40713 от 07.04.25 до 07.10.25 | 40,30000 | 91,00000 | 0,25500 | 0,24500 | 0,04800 |  | 0,05300 | 33,00000 | 232,00000 | 5,29000 |  | 120,00000 | Без дефектов |  |  | 1,59506 | 22,00000 | 44,03000 | РРМ 310 | 41,56257 | 18,30000 | 47,54003 | 1,5 | 10,00000 | H | 7,00000 |  | 1,16000 | 61,40000
п.40714 от 04.04.25 до 04.10.25 | 36,50000 | 107,00000 | 0,15000 | 0,13300 | 0,06800 |  | -0,01700 | 38,00000 | 254,00000 | 6,00000 |  | 100,00000 | Без дефектов |  |  | 1,98565 | 30,00000 | 35,27330 | Полиэфирный 1311Т34 ALBA | 50,51343 | 18,00000 | 64,80823 | 1 | 10,00000 | HB | 6,00000 |  | 1,27000 | 55,15000
п.40715 от 04.04.25 до 04.10.25 | 35,60000 | 93,00000 | 0,37800 | -0,03700 | 0,36900 |  | -0,07700 | 33,00000 | 232,00000 | 6,00000 | 1,00000 | 100,00000 | Без дефектов |  |  | 1,58109 | 24,00000 | 43,54756 | РРМ 310 | 41,33412 | 18,00000 | 46,82893 | 1,5 | 10,00000 | H | 7,00000 |  | 1,15132 | 60,77376
п.40716 от 07.04.25 до 07.10.25 | 4,80000 | 98,00000 | 0,28500 | 0,24500 | 0,08700 |  | -0,11700 | 30,00000 | 232,00000 | 6,00000 |  | 110,00000 | Без дефектов |  |  | 1,26447 |  | 49,41818 | Полиэфирный 1311Т34 ALBA | 38,54222 | 19,00000 | 41,13870 | 1,5 | 10,00000 | F | 7,00000 |  | 1,07000 | 58,40000
п.40717 от 08.04.25 до 08.10.25 | 41,10000 | 99,00000 | 0,39600 | 0,39400 | -0,03200 |  | -0,02300 | 38,00000 | 254,00000 | 10,00000 |  | 110,00000 | Без дефектов |  |  | 1,49674 |  | 48,64318 | РРМ 310 | 49,20325 | 24,00000 | 58,21988 | 0,5 | 18,00000 | H | 6,00000 |  | 1,18000 | 61,70000
п.40718 от 04.04.25 до 04.04.26 | [13 empty] | Соответствует | [13 empty] | 0,79000
п.40719 от 04.04.25 до 04.04.26 | [27 empty] | 1,34000
п.40722 от 04.04.25 до 04.10.25 | 18,68000 | 70,50000 | [5 empty] | 30,00000 | 224,00000 | 5,00000 |  | 15,00000 | Без дефектов | Белый цвет жидкого продукта |  | 1,55361 | 4,00000 | 40,08239 |  | 12,47431 |  | 14,34545 | [5 empty] | 1,15000 | 54,15000
п.40723 от 09.04.25 до 09.10.25 | 39,80000 | 96,00000 | 0,31586 | -0,07470 | 0,28759 |  | 0,10713 | 30,00000 | 232,00000 | 6,00000 |  | 100,00000 | Без дефектов |  |  | 1,53445 | 26,00000 | 47,67500 | РРМ 310 | 37,41718 | 18,00000 | 43,42783 | 1,5 | 10,00000 | H | 7,00000 |  | 1,15000 | 63,60000
п.40724 от 03.04.25 до 03.10.25 | [16 empty] | 10,00000
п.40725 от 03.04.25 до 03.10.25 | [16 empty] | 6,00000
п.40726 от 03.04.25 до 03.10.25 | [16 empty] | 7,00000
п.40727 от 03.04.25 до 03.10.25 | [16 empty] | 10,00000
п.40728 от 03.04.25 до 03.10.25 | [16 empty] | 8,00000
п.40729 от 03.04.25 до 03.10.25 |  | 168,50000 | [25 empty] | 1,04000
п.40730 от 07.04.25 до 07.10.25 | 37,60000 | 93,50000 | 0,38600 | 0,12900 | -0,26700 |  | -0,24700 | 30,00000 | 232,00000 | 5,77000 |  | 120,00000 | Без дефектов |  |  | 1,64679 | 25,00000 | 45,26000 | РРМ 310 | 38,53883 | 17,50000 | 45,59944 | 1,5 | 10,00000 | H | 7,00000 |  | 1,19000 | 63,20000
п.40731 от 04.04.25 до 04.10.25 | 147,00000 | 63,00000 | [5 empty] | 12,00000 |  |  |  | 15,00000 | Без дефектов | [7 empty] | 3,00000 | [6 empty] | 1,02000 | 42,10000
п.40732 от 03.04.25 до 03.10.25 | [27 empty] | 1,18000
п.40733 от 14.04.25 до 14.10.25 | 88,26000 | 142,00000 | [5 empty] | 12,00000 |  |  |  | 10,00000 | Сорность |  |  |  | 7,00000 |  |  |  | 8,00000 |  | 1 |  |  |  |  | 1,41000 | 63,00000
п.40734 от 09.04.25 до 09.10.25 | 4,70000 | 85,00000 | 0,39300 | -0,16900 | 0,34700 |  | 0,07100 | 33,00000 | 232,00000 | 6,00000 |  | 110,00000 | Без дефектов |  |  | 1,32000 |  | 50,00000 | Полиэфирный 1311Т34 ALBA | 39,70223 | 20,00000 | 44,00000 | 1,5 | 10,00000 | F | 7,00000 |  | 1,10000 | 60,00000
п.40735 от 08.04.25 до 08.10.25 | 37,50000 | 87,00000 | 0,15451 | 0,01603 | -0,00004 |  | -0,15367 | 30,00000 | 232,00000 | 6,19000 |  | 100,00000 | Без дефектов |  |  | 1,77816 | 23,00000 | 48,24750 | РРМ 310 | 37,43554 | 18,24000 | 48,12122 | 1,5 | 10,00000 | H | 7,00000 |  | 1,27000 | 67,40000
п.40737 от 08.04.25 до 08.10.25 | 14,70000 | 90,00000 | 0,40100 | -0,36900 | 0,13400 |  | 0,08100 | 30,00000 | 224,00000 | 6,00000 |  | 120,00000 | Без дефектов |  |  | 1,56641 | 31,00000 | 42,57250 | РРМ 310 | 42,28082 | 18,00000 | 47,22849 | 1 | 16,00000 | F | 7,00000 |  | 1,14000 | 59,70000
п.40738 от 07.04.25 до 07.10.25 |  | 60,00000 | [5 empty] | 30,00000 | 232,00000 | 6,00000 |  |  | Без дефектов |  |  | 1,47129 | 11,00000 | 43,97159 |  | 13,58514 |  | 15,55550 | [5 empty] | 1,14000 | 56,75000
п.40741 от 04.04.25 до 04.04.26 | [13 empty] | Соответствует | [13 empty] | 1,33000
п.40742 от 07.04.25 до 07.04.26 | [13 empty] | Соответствует | [13 empty] | 1,34000
п.40743 от 08.04.25 до 08.04.26 | [13 empty] | Соответствует | [13 empty] | 1,34000
п.40744 от 16.04.25 до 16.04.26 | [13 empty] | Соответствует | [13 empty] | 0,73000
п.40745 от 04.04.25 до 04.04.27 | [27 empty] | 0,97400
п.40746 от 10.04.25 до 10.10.25 | 45,00000 | 87,00000 | 0,32100 | 0,03150 | -0,31815 | 0,46400 | 0,02878 | 47,00000 | 232,00000 |  |  | 100,00000 | Без дефектов |  |  | 1,91871 | 10,00000 | 42,56327 |  | 33,47957 | 14,25000 | 44,26367 | 1,5 | 4,00000 | F |  |  | 1,32211 | 61,76996
п.40747 от 03.04.25 до 03.10.25 | [16 empty] | 11,00000
п.40748 от 08.04.25 до 08.04.27 |  |  | 0,64600 | -0,11100 | -0,27900 | 0,31300 | -0,57300 | [9 empty] | 45,00000 | [10 empty] | 1,76000 | 86,75000
п.40749 от 03.04.25 до 03.10.25 | [16 empty] | 11,00000
п.40750 от 07.04.25 до 07.10.25 | 33,00000 | 72,00000 | [5 empty] | 30,00000 | 224,00000 | 5,00000 |  | 100,00000 | Без дефектов |  |  | 1,51055 | 23,00000 | 39,64773 | РРМ 310 | 15,15782 | 6,00000 | 17,10060 | 3 | 5,00000 | H |  |  | 1,13000 | 53,00000
п.40751 от 08.04.25 до 08.10.25 | 40,60000 | 85,00000 | 0,13800 | -0,01100 | -0,09700 |  | -0,09700 | 33,00000 | 232,00000 | 6,50000 |  | 120,00000 | Без дефектов |  |  | 1,82616 | 27,00000 | 46,40000 | РРМ 310 | 38,59914 | 17,91000 | 49,18264 | 1,5 | 10,00000 | H | 7,00000 |  | 1,28000 | 66,50000
п.40752 от 11.04.25 до 11.10.25 | 38,40000 | 88,00000 | 0,43789 | 0,26010 | -0,21478 |  | 0,27922 | 33,00000 | 232,00000 | 6,00000 |  | 110,00000 | Без дефектов |  |  | 1,51327 | 30,00000 | 45,47750 | РРМ 310 | 39,58001 | 18,00000 | 44,36285 | 1,5 | 10,00000 | F | 6,00000 |  | 1,13000 | 61,40000
п.40753 от 09.04.25 до 09.10.25 | 44,80000 | 83,00000 | 0,06500 | 0,02400 | 0,05900 |  | -0,00700 | 33,00000 | 232,00000 | 5,20000 |  | 120,00000 | Без дефектов |  |  | 1,93905 | 27,00000 | 52,30375 | РРМ 310 | 35,33664 | 18,33000 | 49,12615 | 1,5 | 10,00000 | H | 7,00000 |  | 1,38000 | 72,35000
п.40754 от 03.04.25 до 03.10.25 | [13 empty] | Соответствует
п.40755 от 07.04.25 до 07.10.25 | 37,00000 | 93,00000 | 0,38200 | 0,17200 | 0,21700 | 0,05700 | 0,26300 | 30,00000 | 224,00000 | 6,00000 |  | 120,00000 | Без дефектов |  |  | 1,92461 | 29,00000 | 43,12500 | РРМ 310 | 39,42029 | 17,00000 | 50,33600 | 1 | 16,00000 | F | 7,00000 |  | 1,30000 | 65,00000
п.40756 от 07.04.25 до 07.10.25 | 85,50000 | 134,00000 | [5 empty] | 12,00000 |  |  |  | 10,00000 | Без дефектов |  |  |  | 8,00000 |  |  |  | 8,00000 |  | 1 |  |  |  |  | 1,42000 | 64,80000
п.40757 от 09.04.25 до 09.10.25 | 41,82000 | 83,00000 | 0,23900 | 0,11200 | -0,20500 |  | -0,05300 | 32,00000 | 232,00000 | 6,43000 |  | 120,00000 | Без дефектов |  |  | 1,50858 | 25,00000 | 43,72000 | РРМ 310 | 41,99451 | 18,36000 | 46,31696 | 1,5 | 10,00000 | H | 7,00000 |  | 1,12000 | 59,80000
п.40758 от 08.04.25 до 08.10.25 | 38,70000 | 84,00000 | 0,40200 | 0,05800 | 0,09900 |  | -0,38500 | 33,00000 | 232,00000 | 6,00000 |  | 100,00000 | Без дефектов |  |  | 1,87296 | 28,00000 | 46,37110 | РРМ 310 | 38,81728 | 18,00000 | 50,28968 | 1,50000 | 10,00000 | H | 7,00000 |  | 1,30160 | 67,03817
п.40760 от 07.04.25 до 07.10.25 | 39,58000 | 83,00000 | 0,19600 | 0,09200 | 0,11800 |  | 0,12500 | 33,00000 | 232,00000 | 6,00000 |  | 100,00000 | Без дефектов |  |  | 1,62125 | 27,00000 | 39,50919 | РРМ 310 | 45,55902 | 18,00000 | 50,47139 | 1,5 | 10,00000 | H | 7,00000 |  | 1,14729 | 57,82004
п.40761 от 09.04.25 до 09.10.25 |  | 74,00000 | [5 empty] | 12,00000 |  |  |  | 30,00000 | Без дефектов |  | 3,00000 | [5 empty] | 4,00000 | [6 empty] | 0,96000 | 34,50000
п.40762 от 08.04.25 до 08.10.25 | 91,54000 | 133,00000 | [5 empty] | 12,00000 |  |  |  | 5,00000 | Без дефектов |  |  |  | 10,00000 |  |  |  | 9,00000 | [6 empty] | 1,05000 | 48,75000
п.40763 от 15.04.25 до 15.10.25 | 1,70000 | 97,00000 | 0,14700 | -0,10500 | -0,07300 |  | 0,07300 | 36,00000 | 245,00000 | 6,00000 |  | 120,00000 | Без дефектов |  |  | 1,29706 |  | 52,75000 | РРМ 310 | 34,12322 | 18,00000 | 37,53555 | 1,5 | 10,00000 | H | 7,00000 |  | 1,10000 | 62,20000
п.40764 от 08.04.25 до 08.10.25 |  | 75,00000 | [5 empty] | 26,00000 | 224,00000 | 5,00000 |  | 15,00000 | Без дефектов |  |  | 1,53753 | 11,00000 | 41,06250 |  | 12,19597 |  | 14,00304 | [5 empty] | 1,15000 | 54,90000
п.40765 от 08.04.25 до 08.10.25 | 33,90000 | 92,00000 | 0,30479 | -0,02961 | 0,04418 |  | -0,30012 | 32,00000 | 232,00000 | 5,76000 | 1,00000 | 110,00000 | Без дефектов |  |  | 2,04490 | 27,33333 | 46,18000 | РРМ 310 | 42,19837 | 19,56000 | 58,13686 | 1,5 | 10,00000 | F | 7,00000 |  | 1,38000 | 68,80000
п.40766 от 07.04.25 до 07.10.25 | 42,32000 | 80,50000 | [5 empty] | 55,00000 | 249,00000 | 14,00000 |  | 110,00000 | Без дефектов |  |  | 1,20579 |  | 46,04205 | PPR 390 | 30,40699 | 14,00000 | 31,31920 | 1 | 4,00000 | H |  |  | 1,03000 | 53,90000
п.40767 от 09.04.25 до 09.10.25 | 36,60000 | 111,00000 | 0,43600 | -0,09700 | 0,06500 |  | 0,42000 | 36,00000 | 249,00000 | 25,00000 | 1,00000 | 100,00000 | Без дефектов |  |  | 1,29859 |  | 47,77955 | PPU 331 | 50,16627 | 24,00000 | 54,24916 | 1 | 30,00000 | H | 7,00000 |  | 1,08000 | 57,45000
п.40768 от 08.04.25 до 08.10.25 | 33,80000 | 89,00000 | 0,49569 | 0,08511 | -0,48823 |  | 0,00996 | 33,00000 | 232,00000 | 6,00000 |  | 100,00000 | Без дефектов |  |  | 1,62691 |  | 43,25500 | Полиэфирный 1311Т34 ALBA | 41,61369 | 18,00000 | 47,85015 | 1,5 | 10,00000 | F | 6,00000 |  | 1,17000 | 61,20000
п.40769 от 10.04.25 до 10.10.25 | 32,80000 | 89,00000 | 0,15500 | -0,02400 | -0,15100 |  | -0,02400 | 30,00000 | 232,00000 | 6,00000 | 1,00000 | 100,00000 | Без дефектов |  |  | 1,86114 | 28,00000 | 41,30251 | РРМ 310 | 43,58089 | 18,00000 | 53,43608 | 1,5 | 10,00000 | H | 7,00000 |  | 1,25868 | 62,69267
п.40770 от 08.04.25 до 08.04.26 | [13 empty] | Соответствует | [13 empty] | 1,32000
п.40771 от 15.04.25 до 15.04.26 | [13 empty] | Соответствует | [13 empty] | 0,74000
п.40772 от 07.04.25 до 07.04.27 | [27 empty] | 0,97500
п.40775 от 09.04.25 до 09.10.25 | 32,52000 | 67,00000 | [5 empty] | 30,00000 | 224,00000 | 5,00000 |  | 100,00000 | Без дефектов |  |  | 1,56820 | 18,00000 | 39,23295 | РРМ 310 |  | 5,00000 | 14,65605 | 3 | 5,00000 | H |  |  | 1,15000 | 53,50000
п.40776 от 11.04.25 до 11.10.25 | 37,24000 | 97,00000 | 0,33100 | 0,30500 | 0,10000 |  | 0,08100 | 30,00000 | 232,00000 | 5,36000 |  | 100,00000 | Без дефектов |  |  | 1,56236 | 27,00000 | 47,00250 | РРМ 310 | 38,76390 | 18,22000 | 44,86398 | 1,5 | 10,00000 | H | 7,00000 |  | 1,16000 | 63,45000
п.40777 от 09.04.25 до 09.10.25 | 36,60000 | 98,00000 | 0,27255 | 0,18605 | 0,16568 | 0,16200 | 0,11053 | 30,00000 | 224,00000 | 6,00000 |  | 120,00000 | Без дефектов |  |  | 1,89347 | 27,00000 | 44,91250 | РРМ 310 | 37,85138 | 17,00000 | 48,69747 | 1 | 16,00000 | F | 7,00000 |  | 1,30000 | 66,10000
п.40778 от 10.04.25 до 10.10.25 | 101,00000 | 75,00000 | [5 empty] | 12,00000 |  | 10,00000 |  | 40,00000 | Без дефектов | [5 empty] | D'LAC WEF 3020 |  | 2,00000 | [6 empty] | 1,00000 | 39,90000
п.40779 от 08.04.25 до 08.10.25 | 418,00000 | 67,00000 | [5 empty] | 12,00000 |  |  |  | 2,00000 | Без дефектов | [7 empty] | 4,00000 | [6 empty] | 1,00000 | 39,45000
п.40780 от 09.04.25 до 09.10.25 | 37,90000 | 84,00000 | 0,34179 | 0,23372 | 0,22269 |  | -0,11227 | 33,00000 | 232,00000 | 6,00000 |  | 100,00000 | Без дефектов |  |  | 1,59337 | 25,00000 | 45,79142 | РРМ 310 | 39,30867 | 18,00000 | 45,61035 | 1,50000 | 10,00000 | H | 7,00000 |  | 1,16835 | 62,88196
п.40781 от 10.04.25 до 10.10.25 | 7,50000 | 78,00000 | [5 empty] | 47,00000 | 232,00000 | 5,00000 |  | 100,00000 | Соответствует |  |  | 1,26137 | 27,00000 | 44,57670 | PPM 310+TPE 510 | 26,91989 | 12,00000 | 28,26588 | 1,5 | 4,00000 | H |  |  | 1,05000 | 53,55000
п.40782 от 09.04.25 до 09.10.25 | 36,80000 | 81,00000 | 0,26600 | -0,19200 | -0,00800 |  | -0,18300 | 33,00000 | 232,00000 | 6,00000 |  | 110,00000 | Без дефектов |  |  | 1,50894 | 17,00000 | 41,44750 | РРМ 310 | 43,42843 | 18,00000 | 46,99120 | 1,5 | 10,00000 | H | 7,00000 |  | 1,11000 | 57,80000
п.40783 от 07.04.25 до 07.04.27 | [13 empty] | Прозрачный
п.40784 от 08.04.25 до 08.10.25 | 4,20000 | 87,00000 | 0,40800 | -0,28600 | 0,26800 |  | -0,11300 | 33,00000 | 232,00000 | 6,00000 |  | 110,00000 | Без дефектов |  |  | 1,36889 |  | 49,09091 | Полиэфирный | 36,47753 | 18,00000 | 41,06667 | 1,5 | 10,00000 | H | 7,00000 |  | 1,12000 | 60,00000
п.40785 от 09.04.25 до 09.04.26 | [27 empty] | 1,33000
п.40786 от 09.04.25 до 09.10.25 | 40,00000 | 92,00000 | 0,19000 | -0,17800 | 0,04300 |  | 0,05100 | 32,00000 | 232,00000 | 6,21000 |  | 120,00000 | Без дефектов |  |  | 1,65043 | 26,00000 | 50,28500 | РРМ 310 | 34,90750 | 17,50000 | 42,85228 | 1,5 | 10,00000 | H | 7,00000 |  | 1,22000 | 67,40000
п.40787 от 10.04.25 до 10.10.25 | 41,00000 | 83,00000 | 0,37100 | 0,32200 | -0,05600 |  | -0,17600 | 33,00000 | 232,00000 | 6,37000 |  | 120,00000 | Без дефектов |  |  | 1,58457 | 24,00000 | 46,91125 | РРМ 310 | 38,56218 | 18,09000 | 44,99991 | 1.5 | 10,00000 | H | 7,00000 |  | 1,17000 | 63,70000
п.40788 от 07.04.25 до 07.10.25 | 38,70000 | 90,00000 | 0,93200 | -0,89800 | -0,19100 |  | -0,15800 | 33,00000 | 232,00000 | 5,63000 |  | 120,00000 | Без дефектов |  |  | 2,13306 | 24,00000 | 48,16000 | РРМ 310 | 38,20342 | 18,33000 | 54,91436 | 1,5 | 10,00000 | H | 7,00000 |  | 1,44000 | 71,20000
п.40789 от 09.04.25 до 09.04.26 | [13 empty] | Соответствует | [13 empty] | 1,34000
п.40790 от 08.04.25 до 08.04.27 | [27 empty] | 0,97800
п.40791 от 10.04.25 до 10.10.25 | 37,30000 | 94,00000 | 0,36200 | 0,10600 | 0,09600 |  | 0,33300 | 32,00000 | 232,00000 | 6,92000 |  | 120,00000 | Без дефектов |  |  | 1,69273 | 27,00000 | 45,09625 | РРМ 310 | 40,22322 | 18,20000 | 48,36376 | 1,5 | 10,00000 | H | 7,00000 |  | 1,21000 | 63,70000
п.40792 от 11.04.25 до 11.10.25 | 40,70000 | 91,00000 | 0,45600 | 0,45300 | 0,04600 |  | -0,02100 | 30,00000 | 232,00000 | 5,38000 |  | 120,00000 | Без дефектов |  |  | 1,58859 | 27,00000 | 42,64375 | РРМ 310 | 42,21017 | 18,00000 | 47,57830 | 1,5 | 10,00000 | H | 7,00000 |  | 1,15000 | 60,10000
п.40793 от 09.04.25 до 09.10.25 | 35,50000 | 102,00000 | 0,17400 | 0,16200 | -0,04300 |  | 0,04600 | 33,00000 | 232,00000 | 6,00000 | 1,00000 | 110,00000 | Без дефектов |  |  | 1,46891 | 18,00000 | 43,14375 | РРМ 310 | 41,78758 | 18,00000 | 45,08150 | 1,5 | 10,00000 | F | 7,00000 |  | 1,10000 | 58,65000
п.40794 от 10.04.25 до 10.10.25 | 42,40000 | 90,00000 | 0,21600 | 0,18800 | 0,10500 |  | 0,01500 | 30,00000 | 232,00000 | 6,45000 |  | 120,00000 | Без дефектов |  |  | 1,84086 | 29,00000 | 50,99500 | РРМ 310 | 34,74978 | 17,95000 | 47,00343 | 1,5 | 10,00000 | H | 7,00000 |  | 1,32000 | 70,30000
п.40795 от 10.04.25 до 10.10.25 | 35,60000 | 92,00000 | 0,66614 | 0,52645 | -0,39325 |  | 0,10929 | 32,00000 | 232,00000 | 5,00000 |  | 100,00000 | Без дефектов |  |  | 1,96995 |  | 46,75938 | Полиэфирный 1311Т34 ALBA | 38,56454 | 18,00000 | 51,80290 | 1,5 | 10,00000 | F | 6,00000 |  | 1,35000 | 68,45000
п.40796 от 10.04.25 до 10.10.25 | 42,20000 | 84,00000 | 0,44700 | 0,44600 | -0,01200 |  | 0,03400 | 33,00000 | 232,00000 | 6,20000 |  | 120,00000 | Без дефектов |  |  | 1,36920 | 25,00000 | 47,30250 | РРМ 310 | 38,37568 | 18,05000 | 40,78240 | 1,5 | 10,00000 | H | 7,00000 |  | 1,07000 | 60,60000
п.40797 от 10.04.25 до 10.10.25 |  | 59,00000 | [5 empty] | 25,00000 | 232,00000 | 6,00000 |  |  | Без дефектов |  |  | 1,50953 | 12,00000 | 39,71193 |  | 15,18245 |  | 17,07295 | [5 empty] | 1,13000 | 53,05000
п.40798 от 09.04.25 до 09.10.25 | 37,80000 | 115,00000 | 0,50300 | 0,39600 | 0,06800 |  | -0,30300 | 36,00000 | 249,00000 | 25,00000 | 1,00000 | 100,00000 | Без дефектов |  |  | 1,54616 |  | 49,53750 | PPU 331 | 50,46682 | 25,00000 | 61,06485 | 1 | 30,00000 | H | 7,00000 |  | 1,21000 | 63,30000
п.40799 от 10.04.25 до 10.10.25 |  | 72,00000 | [5 empty] | 31,00000 | 224,00000 | 5,00000 |  | 15,00000 | Без дефектов |  |  | 1,52757 | 11,00000 | 40,15000 |  | 12,45330 |  | 14,19676 | [5 empty] | 1,14000 | 53,80000
п.40800 от 11.04.25 до 11.10.25 | 36,70000 | 89,50000 | 0,29700 | 0,01500 | 0,25800 | 0,19700 | 0,14700 | 30,00000 | 224,00000 | 6,00000 |  | 120,00000 | Без дефектов |  |  | 1,88592 | 22,00000 | 44,04625 | РРМ 310 | 38,59579 | 17,00000 | 49,09739 | 1 | 16,00000 | F | 7,00000 |  | 1,29000 | 65,30000
п.40801 от 10.04.25 до 10.10.25 |  | 56,00000 | [5 empty] | 25,00000 | 232,00000 | 5,00000 |  |  | Без дефектов |  |  | 1,54694 | 8,00000 | 38,98409 |  | 12,63678 |  | 14,62135 | [5 empty] | 1,14000 | 52,90000
п.40802 от 09.04.25 до 09.10.25 | 28,64000 | 96,00000 | [5 empty] | 47,00000 | 232,00000 | 5,00000 |  | 100,00000 | Без дефектов |  |  | 1,23105 | 27,00000 | 45,57727 | РРМ 310 | 30,67729 | 14,00000 | 31,94575 | 1,5 | 4,00000 | H |  |  | 1,04000 | 53,95000
п.40803 от 08.04.25 до 08.10.25 | [16 empty] | 7,00000
п.40804 от 18.04.25 до 18.10.25 | 3,60000 | 107,00000 | 0,25700 | -0,03300 | -0,02800 |  | 0,25300 | 42,00000 | 249,00000 | 25,00000 |  | 100,00000 | Без дефектов |  |  | 1,33929 |  | 43,54545 | PPU 100 | 57,41128 | 25,00000 | 62,00418 | 1,0 | 18,00000 | H | 6,00000 |  | 1,08000 | 54,00000
п.40805 от 14.04.25 до 14.10.25 |  | 49,00000 | [5 empty] | 47,00000 | 232,00000 |  |  | 55,00000 | Без дефектов |  |  |  |  | 100,00000 |  | 14,00000 | 14,00000 |  | 3,5 | [5 empty] | 59,55000
п.40806 от 16.04.25 до 16.10.25 | 3,60000 | 86,00000 | 0,17000 | -0,10529 | -0,01504 |  | -0,13267 | 31,00000 | 224,00000 | 6,00000 |  | 120,00000 | Без дефектов |  |  | 1,28126 |  | 47,35114 | РРМ 310 | 38,01387 | 18,00000 | 40,67484 | 1 | 10,00000 | H | 7,00000 |  | 1,07000 | 56,70000
п.40807 от 11.04.25 до 11.10.25 |  | 61,00000 | [5 empty] | 12,00000 |  |  |  | 30,00000 | Без дефектов |  | 3,00000 | [5 empty] | 6,00000 | [6 empty] | 0,96000 | 33,45000
п.40808 от 11.04.25 до 11.10.25 | 40,20000 | 91,00000 | 0,27800 | -0,10100 | 0,18600 |  | -0,18000 | 33,00000 | 232,00000 | 6,00000 |  | 100,00000 | Без дефектов |  |  | 1,68486 | 24,00000 | 45,70125 | РРМ 310 | 39,38623 | 18,00000 | 47,31276 | 1,5 | 10,00000 | H | 7,00000 |  | 1,21000 | 64,10000
п.40809 от 10.04.25 до 10.10.25 | 38,80000 | 85,00000 | 0,56568 | 0,23196 | 0,07329 |  | 0,51070 | 33,00000 | 232,00000 | 6,00000 |  | 100,00000 | Без дефектов |  |  | 2,06727 |  | 46,13750 | Полиэфирный 1311Т34 ALBA | 39,01382 | 18,00000 | 53,92866 | 1,5 | 10,00000 | F | 6,00000 |  | 1,39000 | 69,00000
п.40810 от 09.04.25 до 09.10.25 | 35,00000 | 93,00000 | 0,27085 | 0,20012 | -0,17134 |  | -0,06289 | 33,00000 | 232,00000 | 6,00000 | 1,00000 | 110,00000 | Без дефектов |  |  | 2,16343 | 23,00000 | 47,86795 | РРМ 310 | 37,60345 | 18,00000 | 54,63861 | 1,5 | 10,00000 | H | 7,00000 |  | 1,45171 | 71,27137
п.40811 от 10.04.25 до 10.10.25 | 2,10000 | 93,00000 | 0,33800 | 0,17700 | -0,14200 |  | 0,25100 | 33,00000 | 232,00000 | 6,00000 |  | 110,00000 | Без дефектов |  |  | 1,28356 |  | 49,55909 | Полиэфирный 1311Т34 ALBA | 40,05827 | 20,00000 | 43,58433 | 1,5 | 10,00000 | F | 7,00000 |  | 1,08000 | 58,90000
п.40812 от 14.04.25 до 14.10.25 |  | 69,00000 | 0,40400 | -0,13300 | -0,31900 |  | 0,20800 | 28,00000 | 232,00000 |  |  | 110,00000 | Без дефектов |  |  | 1,58865 | 25,00000 |  |  |  | 6,00000 | 16,32170 |  | 3,00000 |  |  |  | 1,19000 | 58,40000
п.40813 от 09.04.25 до 09.04.26 | [27 empty] | 1,34000
п.40814 от 10.04.25 до 10.04.26 | [13 empty] | Соответствует | [13 empty] | 1,32000
п.40815 от 09.04.25 до 09.04.27 | [27 empty] | 0,98000
п.40817 от 09.04.25 до 09.04.27 |  |  | 1,31600 | -0,70700 | -0,63800 | 0,99300 | -0,90900 | [9 empty] | 40,00000 | [10 empty] | 1,75000 | 86,60000
п.40818 от 11.04.25 до 11.10.25 | 15,00000 | 86,00000 | 0,44800 | -0,44500 | -0,04400 |  | 0,03000 | 28,00000 | 224,00000 | 6,00000 |  | 120,00000 | Без дефектов |  |  | 1,58188 | 27,00000 | 43,21875 | РРМ 310 | 39,33478 | 17,00000 | 44,44956 | 1 | 16,00000 | F | 7,00000 |  | 1,15000 | 60,50000
п.40819 от 09.04.25 до 09.10.25 | 33,30000 | 107,00000 | 0,32027 | -0,21727 | -0,02671 |  | 0,23378 | 38,00000 | 249,00000 | 24,00000 | 1,00000 | 100,00000 | Без дефектов |  | 2,00000 | 1,68447 |  | 50,96534 | PPU 331 | 47,09083 | 24,00000 | 60,74717 | 1 | 30,00000 | H | 7,00000 |  | 1,29000 | 66,55000
п.40820 от 09.04.25 до 09.10.25 |  | 121,00000 | [5 empty] | 38,00000 | 249,00000 | 24,00000 | 1,00000 | 50,00000 | Без дефектов | Белый цвет жидкого продукта | [13 empty] | 1,16000 | 53,50000
п.40821 от 11.04.25 до 11.10.25 | 40,00000 | 88,00000 | 0,38900 | -0,17700 | 0,05200 |  | 0,34200 | 33,00000 | 232,00000 | 6,00000 | 1,00000 | 100,00000 | Без дефектов |  |  | 1,83838 | 20,00000 | 42,82750 | РРМ 310 | 42,02907 | 18,00000 | 51,94794 | 1,5 | 10,00000 | H | 7,00000 |  | 1,26000 | 63,70000
п.40822 от 11.04.25 до 11.10.25 | 39,30000 | 83,00000 | 0,09100 | 0,01600 | 0,01800 |  | 0,08800 | 33,00000 | 232,00000 | 6,00000 | 1,00000 | 100,00000 | Без дефектов |  |  | 1,94538 | 22,00000 | 39,52000 | РРМ 310 | 45,54656 | 18,00000 | 56,29725 | 1,5 | 10,00000 | H | 6,00000 |  | 1,28000 | 62,20000
п.40823 от 10.04.25 до 10.10.25 | 38,60000 | 85,00000 | 0,24500 | -0,02300 | -0,19200 |  | -0,15100 | 30,00000 | 232,00000 | 6,00000 |  | 100,00000 | Без дефектов |  |  | 1,79275 | 27,00000 | 53,08563 | РРМ 310 | 33,64800 | 18,00000 | 45,22710 | 1,5 | 10,00000 | H | 7,00000 |  | 1,31000 | 71,35000
п.40824 от 14.04.25 до 14.10.25 | 43,60000 | 84,00000 | 0,27400 | 0,05100 | 0,16800 |  | 0,21000 | 33,00000 | 232,00000 | 6,24000 |  | 120,00000 | Без дефектов |  |  | 1,65210 | 25,00000 | 46,60000 | РРМ 310 | 39,48498 | 18,40000 | 47,20283 | 1,5 | 10,00000 | H | 7,00000 |  | 1,20000 | 64,40000
п.40828 от 11.04.25 до 11.10.25 |  | 72,00000 | [5 empty] | 26,00000 | 224,00000 | 5,00000 |  | 15,00000 | Без дефектов |  |  | 1,53178 | 14,00000 | 39,89091 |  | 12,53418 |  | 14,28897 | [5 empty] | 1,14000 | 53,60000
п.40829 от 14.04.25 до 14.10.25 |  | 61,50000 | [5 empty] | 47,00000 | 232,00000 |  |  | 55,00000 | Без дефектов | [7 empty] | 15,00000 |  | 3,5 | [5 empty] | 61,40000
п.40830 от 09.04.25 до 09.10.25 |  | 177,00000 | [25 empty] | 1,05000
п.40831 от 15.04.25 до 15.10.25 | 2,28000 | 108,00000 | 0,48100 | 0,30000 | 0,02900 |  | 0,37500 | 38,00000 | 254,00000 | 26,00000 |  | 110,00000 | Без дефектов |  |  | 1,42419 |  | 45,93977 | PPU 331 | 52,24232 | 24,00000 | 59,03381 | 0,5 | 10,00000 | H | 6,00000 |  | 1,13000 | 57,90000
п.40832 от 09.04.25 до 09.10.25 | 39,60000 | 88,00000 | 0,29900 | 0,09200 | 0,02400 |  | -0,28300 | 33,00000 | 232,00000 | 6,00000 |  | 100,00000 | Без дефектов |  |  | 1,70145 |  | 46,09125 | Полиэфирный 1311Т34 ALBA | 39,05297 | 18,00000 | 47,37209 | 1,5 | 10,00000 | F | 6,00000 |  | 1,22000 | 64,65000
п.40833 от 17.04.25 до 17.10.25 | 43,90000 | 94,00000 | 0,52900 | 0,21500 | 0,24000 |  | -0,42000 | 30,00000 | 235,00000 | 11,30000 |  | 100,00000 | Без дефектов |  |  | 2,14276 | 20,00000 | 35,32000 | PPU 331 DA | 55,84252 | 20,00000 | 70,48544 | 1 | 10,00000 | H | 7,00000 |  | 1,32000 | 60,80000
п.40835 от 09.04.25 до 09.10.25 | 31,20000 | 76,00000 | [5 empty] | 47,00000 | 232,00000 | 5,00000 |  | 100,00000 | Без дефектов |  |  | 1,22232 | 23,00000 | 43,81818 | РРМ 310 | 27,31293 | 12,00000 | 28,20747 | 1,5 | 4,00000 | H |  |  | 1,03000 | 52,00000
п.40836 от 14.04.25 до 14.10.25 | 95,50000 | 134,00000 | [5 empty] | 12,00000 |  |  |  | 10,00000 | Без дефектов | [7 empty] | 5,00000 | [6 empty] | 1,00000 | 38,40000
п.40837 от 10.04.25 до 10.10.25 | [16 empty] | 9,00000
п.40838 от 14.04.25 до 14.10.25 | 4,10000 | 90,00000 | 0,24800 | 0,16300 | 0,12400 |  | -0,13900 | 33,00000 | 232,00000 | 6,00000 |  | 120,00000 | Без дефектов |  |  | 1,34561 |  | 47,25000 | РРМ 310 | 40,31830 | 19,00000 | 44,23280 | 1 | 10,00000 | H | 7,00000 |  | 1,10000 | 57,80000
п.40839 от 10.04.25 до 10.10.25 |  | 66,00000 | [5 empty] | 12,00000 |  |  |  | 30,00000 | Без дефектов | [7 empty] | 5,00000 | [6 empty] | 0,98000 | 33,55000
п.40841 от 11.04.25 до 11.10.25 | 13,34000 | 97,00000 | 0,33100 | -0,19400 | 0,20100 |  | -0,17800 | 33,00000 | 232,00000 | 6,00000 |  | 100,00000 | Без дефектов |  |  | 2,11151 |  | 43,96563 | Полиэфирный | 45,49008 | 20,00000 | 62,33227 | 1,50000 | 10,00000 | H |  |  | 1,39000 | 67,75000
п.40842 от 11.04.25 до 11.10.25 | 34,30000 | 94,00000 | 0,46945 | 0,02199 | -0,33103 |  | 0,33214 | 47,00000 | 232,00000 | 6,00000 |  | 100,00000 | Без дефектов |  |  | 1,47703 | 26,00000 | 42,89969 | РРМ 310 | 41,95835 | 18,00000 | 45,39407 | 1,50000 | 4,00000 | H | 4,00000 |  | 1,10254 | 58,56817
п.40843 от 11.04.25 до 11.10.25 | 41,90000 | 122,00000 | 0,40618 | 0,20287 | 0,05921 |  | -0,34687 | 38,00000 | 249,00000 | 25,00000 |  | 110,00000 | Без дефектов |  |  | 1,66459 |  | 50,98182 | PPU 331 | 49,03709 | 25,00000 | 62,76748 | 1,5 | 10,00000 | H |  |  | 1,28000 | 66,30000
п.40845 от 11.04.25 до 11.04.26 | [13 empty] | Соответствует | [13 empty] | 1,27000
п.40846 от 11.04.25 до 11.04.26 | [27 empty] | 1,33000
п.40847 от 10.04.25 до 10.10.25 | 41,60000 | 86,00000 | 0,23000 | -0,12700 | -0,02600 |  | -0,19000 | 32,00000 | 232,00000 | 5,18000 |  | 120,00000 | Без дефектов |  |  | 1,98104 | 28,33333 | 50,91563 | РРМ 310 | 34,48843 | 17,56000 | 48,48372 | 1,5 | 10,00000 | H | 7,00000 |  | 1,39000 | 71,75000
п.40848 от 15.04.25 до 15.10.25 |  | 58,00000 | [5 empty] | 12,00000 |  |  |  | 30,00000 | Без дефектов | [7 empty] | 5,00000 | [6 empty] | 1,00000 | 32,80000
п.40849 от 14.04.25 до 14.10.25 |  | 19,00000 | [5 empty] | 4,00000 | [8 empty] | 13,00000 | [11 empty] | 18,90000
п.40850 от 14.04.25 до 14.10.25 | 38,30000 | 86,00000 | 0,29700 | -0,11000 | -0,26500 | 0,21600 | -0,07500 | 28,00000 | 224,00000 | 6,00000 |  | 120,00000 | Без дефектов |  |  | 1,92902 | 25,00000 | 42,88125 | РРМ 310 | 39,64437 | 17,00000 | 50,56802 | 1,5 | 16,00000 | F | 7,00000 |  | 1,30000 | 64,85000
п.40851 от 15.04.25 до 15.10.25 | 3,50000 | 98,00000 | 0,33200 | 0,31000 | 0,08300 |  | -0,08500 | 33,00000 | 232,00000 | 6,00000 |  | 120,00000 | Соответствует |  |  | 1,38123 |  | 47,88182 | РРМ 310 | 41,82510 | 20,00000 | 46,78185 | 1,5 | 10,00000 | H | 7,00000 |  | 1,12000 | 59,05000
п.40852 от 17.04.25 до 17.10.25 | 3,30000 | 103,00000 | 0,26600 | -0,14700 | 0,20700 |  | 0,08000 | 42,00000 | 249,00000 | 25,00000 |  | 110,00000 | Без дефектов |  |  | 1,35261 |  |  | Полиуретановый |  | 25,00000 | 63,80236 | 1 | 15,00000 | H | 6,00000 |  | 1,08000 | 53,00000
п.40853 от 10.04.25 до 10.10.25 | [16 empty] | 8,00000
п.40854 от 17.04.25 до 17.10.25 | 4,00000 | 106,00000 | 0,21700 | 0,16100 | 0,10100 |  | -0,10400 | 25,00000 | 232,00000 | 6,00000 |  | 110,00000 | Без дефектов |  |  | 1,27072 |  | 48,62784 | Полиэфирный 1311Т34 ALBA | 38,92627 | 19,00000 | 41,80733 | 1,5 | 10,00000 | F | 7,00000 |  | 1,07000 | 57,75000
п.40856 от 14.04.25 до 14.10.25 | 3,80000 | 95,00000 | 0,20774 | 0,04520 | 0,13056 |  | -0,15513 | 32,00000 | 232,00000 | 6,00000 |  | 120,00000 | Без дефектов |  |  | 1,37272 |  | 48,70909 | РРМ 310 | 41,06010 | 20,00000 | 45,98731 | 1,5 | 10,00000 | H | 7,00000 |  | 1,12000 | 59,70000
п.40857 от 15.04.25 до 15.10.25 | 22,40000 | 97,00000 | 0,25000 | 0,20000 | 0,16000 |  | 0,01000 | 38,00000 | 249,00000 | 15,00000 |  | 110,00000 | [6 empty] | PPU 331 |  | 20,00000 |  | 0 | 12,00000 | H | 7,00000 |  | 1,23000 | 62,85000
п.40858 от 14.04.25 до 14.10.25 | 2,40000 | 90,00000 | 0,51200 | 0,50500 | -0,02800 |  | -0,08000 | 33,00000 | 232,00000 | 6,00000 |  | 110,00000 | Без дефектов |  |  | 1,28811 |  | 49,00682 | Полиэфирный 1311Т34 ALBA | 40,81065 | 20,00000 | 44,07550 | 1,5 | 10,00000 | H | 7,00000 |  | 1,08000 | 58,45000
п.40859 от 10.04.25 до 10.10.25 | [13 empty] | Соответствует
п.40860 от 14.04.25 до 14.10.25 | 36,58000 | 86,00000 | [5 empty] | 33,00000 | 232,00000 | 6,00000 |  | 100,00000 | Без дефектов |  |  | 2,10663 |  | 49,51000 | Полиэфирный 1311Т34 ALBA | 38,37609 | 19,00000 | 55,63031 | 1,5 | 20,00000 | H | 7,00000 |  | 1,44000 | 71,95000
п.40861 от 14.04.25 до 14.04.26 | [13 empty] | Соответствует | [13 empty] | 1,33000
п.40862 от 14.04.25 до 14.04.26 | [13 empty] | Соответствует | [13 empty] | 1,34000
п.40863 от 11.04.25 до 11.04.27 | 66,00000 |  | 0,62900 | 0,49200 | 0,35500 |  | 0,16900 | [9 empty] | 23,00000 | [10 empty] | 1,49000
п.40864 от 11.04.25 до 11.10.25 | 38,10000 | 92,00000 | 0,21900 | 0,16900 | -0,14000 |  | 0,00100 | 30,00000 | 232,00000 | 5,50000 |  | 100,00000 | Без дефектов |  |  | 1,71882 | 26,00000 | 52,85125 | РРМ 310 | 34,89186 | 18,33000 | 44,81647 | 1,5 | 10,00000 | H | 7,00000 |  | 1,27000 | 70,30000
п.40865 от 14.04.25 до 14.10.25 | 36,10000 | 89,00000 | 0,55853 | 0,33841 | -0,44165 |  | -0,04870 | 32,00000 | 232,00000 | 6,00000 |  | 100,00000 | Без дефектов |  |  | 1,98815 | 27,00000 | 45,74688 | Полиэфирный 1311Т34 ALBA | 39,27451 | 18,00000 | 52,74376 | 1,5 | 10,00000 | F | 6,00000 |  | 1,35000 | 67,85000
п.40866 от 15.04.25 до 15.10.25 | 100,00000 | 73,00000 | [5 empty] | 12,00000 |  | 8,00000 |  | 40,00000 | Без дефектов |  | 3,00000 |  |  |  | D'LAC WEF 3020 |  | 3,00000 | [6 empty] | 1,03000 | 43,20000
п.40867 от 14.04.25 до 14.04.27 | 1,00200 |  | 0,38800 | 0,31900 | 0,09000 | 1,20000 | 0,20200 | [9 empty] | 30,00000 | [10 empty] | 1,39000
п.40868 от 16.04.25 до 16.10.25 | 37,50000 | 91,00000 | 0,22500 | 0,11900 | -0,00100 |  | -0,19000 | 30,00000 | 232,00000 | 7,09000 |  | 100,00000 | Без дефектов |  |  | 1,76193 | 25,00000 | 49,43813 | РРМ 310 | 36,95122 | 18,18000 | 47,00217 | 1,5 | 10,00000 | H | 7,00000 |  | 1,27000 | 68,15000
п.40869 от 14.04.25 до 14.10.25 | 40,70000 | 82,00000 | 0,38800 | 0,01500 | -0,14500 |  | -0,35900 | 33,00000 | 232,00000 | 5,70000 |  | 120,00000 | Без дефектов |  |  | 1,68486 | 25,00000 | 45,70125 | РРМ 310 | 39,78083 | 18,06000 | 47,47047 | 1,5 | 10,00000 | H | 7,00000 |  | 1,21000 | 64,10000
п.40870 от 17.04.25 до 17.10.25 | 40,50000 | 60,00000 | 2,00500 | 1,90200 | -0,49200 |  | 0,39900 | 29,00000 | 232,00000 |  |  | 100,00000 | Без дефектов |  |  | 1,56259 | 24,00000 |  |  |  | 7,00000 | 18,79408 | 4 | 3,00000 |  |  |  | 1,18000 | 58,20000
п.40871 от 10.04.25 до 10.10.25 | [13 empty] | Прозрачная, без посторонних включений | [13 empty] | 0,93000
п.40872 от 14.04.25 до 14.10.25 |  | 57,50000 | [5 empty] | 25,00000 | 232,00000 | 5,00000 |  | 30,00000 | Без дефектов |  |  | 1,49657 | 11,00000 | 40,54659 |  | 12,35105 |  | 13,93459 | [5 empty] | 1,13000 | 53,70000
п.40874 от 14.04.25 до 14.10.25 | 40,20000 | 98,00000 | 0,16800 | 0,03900 | 0,15900 |  | -0,03700 | 33,00000 | 232,00000 | 5,00000 |  | 100,00000 | Без дефектов |  |  | 1,88189 | 27,00000 | 44,99033 | РРМ 310 | 42,23130 | 19,00000 | 54,15431 | 1,50000 | 10,00000 | H | 7,00000 |  | 1,29533 | 66,02585
п.40876 от 15.04.25 до 15.10.25 | 38,40000 | 91,00000 | 0,25884 | -0,25155 | 0,05910 |  | 0,01518 | 32,00000 | 232,00000 | 6,00000 |  | 100,00000 | Без дефектов |  |  | 1,86173 | 24,00000 | 46,86250 | РРМ 310 | 38,41024 | 18,00000 | 49,79380 | 1,5 | 4,00000 | H | 4,00000 |  | 1,30000 | 67,30000
п.40877 от 14.04.25 до 14.10.25 | 41,30000 | 92,00000 | 0,27800 | -0,21000 | -0,00500 |  | -0,18300 | 32,00000 | 232,00000 | 6,00000 |  | 120,00000 | Без дефектов |  |  | 1,99948 | 24,00000 | 51,00000 | РРМ 310 | 35,29412 | 18,00000 | 49,98689 | 1.5 | 10,00000 | H | 7,00000 |  | 1,40000 | 72,00000
п.40880 от 16.04.25 до 16.10.25 | 38,50000 | 85,00000 | 0,14200 | 0,09400 | -0,08400 |  | -0,06500 | 30,00000 | 232,00000 | 5,49000 |  | 120,00000 | Без дефектов |  |  | 1,65207 | 27,00000 | 43,06500 | РРМ 310 | 41,61152 | 17,92000 | 48,21667 | 1,5 | 10,00000 | H | 7,00000 |  | 1,18000 | 61,40000
п.40882 от 16.04.25 до 16.04.27 |  |  | 1,60000 | -0,77600 | -0,83900 | 0,29900 | -1,12000 | [9 empty] | 40,00000 | [10 empty] | 1,75000 | 86,00000
п.40885 от 15.04.25 до 15.10.25 | 4,58000 | 90,50000 | [5 empty] | 47,00000 | 232,00000 | 5,00000 |  | 100,00000 | Без дефектов |  |  | 1,24245 |  | 46,90341 | PPM 310+TPE 510 | 46,90491 | 22,00000 | 49,25015 | 1,5 | 4,00000 | H |  |  | 1,05000 | 55,50000
п.40886 от 23.04.25 до 23.10.25 | 23,20000 | 97,00000 | 0,18400 | -0,17400 | -0,01800 |  | 0,05700 | 31,00000 | 249,00000 | 15,00000 |  | 110,00000 | [6 empty] | PPU 331 |  | 20,00000 |  | 0 | 12,00000 | H | 7,00000 |  | 1,14000 | 60,85000
п.40887 от 15.04.25 до 15.04.26 | [27 empty] | 1,31000
п.40888 от 22.04.25 до 22.10.25 | 90,30000 | 121,00000 | [5 empty] | 12,00000 |  |  |  | 10,00000 | Без дефектов | [7 empty] | 5,00000 | [6 empty] | 0,99000 | 36,75000
п.40889 от 14.04.25 до 14.10.25 | 34,20000 | 110,00000 | 0,35359 | 0,05464 | 0,20953 |  | -0,27952 | 38,00000 | 249,00000 | 25,00000 | 1,00000 | 100,00000 | Без дефектов |  |  | 1,53871 |  | 51,61591 | PPU 331 | 48,17589 | 25,00000 | 59,09031 | 1 | 30,00000 | H | 7,00000 |  | 1,22000 | 65,10000
п.40890 от 16.04.25 до 16.10.25 |  | 20,00000 | [5 empty] | 4,00000 | [6 empty] | 2,00000 |  | 11,00000 | [11 empty] | 19,50000
п.40891 от 17.04.25 до 17.10.25 | 34,70000 | 80,50000 | 0,54300 | 0,13300 | 0,51700 |  | -0,10200 | 26,00000 | 232,00000 | 6,00000 |  | 110,00000 | Без дефектов |  |  | 1,66171 | 18,00000 | 42,32750 | РРМ 310 | 42,52554 | 18,00000 | 49,11452 | 1,5 | 10,00000 | H | 7,00000 |  | 1,18000 | 60,90000
п.40892 от 15.04.25 до 15.10.25 | 2,80000 | 103,00000 | 0,26300 | 0,21300 | 0,14900 |  | 0,03900 | 36,00000 | 245,00000 | 6,00000 |  | 120,00000 | Без дефектов |  |  | 1,31420 |  | 46,06136 | РРМ 310 | 39,07831 | 18,00000 | 42,20457 | 1,5 | 10,00000 | H | 7,00000 |  | 1,08000 | 56,05000
п.40893 от 15.04.25 до 15.10.25 | 13,50000 | 95,00000 | 0,32100 | 0,22600 | 0,20200 |  | 0,10700 | 32,00000 | 232,00000 | 6,00000 |  | 100,00000 | Без дефектов |  | 1,00000 | 1,64454 |  | 43,65500 | Полиэфирный | 41,30217 | 18,00000 | 47,89936 | 2 | 10,00000 | F |  |  | 1,18000 | 61,80000
п.40894 от 15.04.25 до 15.10.25 | 35,80000 | 88,00000 | 0,32117 | 0,03158 | -0,31132 |  | 0,07235 | 32,00000 | 232,00000 | 6,00000 | 1,00000 | 100,00000 | Без дефектов |  |  | 1,57845 | 25,00000 | 41,69234 | РРМ 310 | 43,17340 | 18,00000 | 48,06593 | 1,5 | 10,00000 | H | 7,00000 |  | 1,14079 | 59,11068
п.40895 от 17.04.25 до 17.10.25 | 1,80000 | 112,00000 | 0,46200 | -0,30500 | 0,24500 |  | -0,24500 | 37,00000 | 249,00000 | 25,00000 |  | 110,00000 | Без дефектов |  |  | 1,35503 |  | 46,31250 | PPU 331 | 51,47453 | 24,00000 | 57,00405 | 0,5 | 10,00000 | H | 6,00000 |  | 1,10000 | 57,05000
п.40896 от 14.04.25 до 14.10.25 | 3,62000 | 93,00000 | 0,38500 | 0,13159 | 0,07104 |  | -0,35528 | 26,00000 | 232,00000 | 6,00000 |  | 120,00000 | Не соответствует |  |  | 1,36449 |  | 49,53636 | РРМ 310 | 39,71997 | 19,60000 | 44,31492 | 1 | 10,00000 | H | 7,00000 |  | 1,12000 | 60,35000
п.40897 от 14.04.25 до 14.10.25 | 33,40000 | 88,50000 | 0,34900 | -0,01300 | 0,16300 |  | 0,30800 | 25,00000 | 232,00000 | 6,00000 |  | 120,00000 | Без дефектов |  |  | 1,91434 | 26,00000 | 44,98000 | РРМ 310 | 40,16400 | 18,00000 | 51,89487 | 1,5 | 10,00000 | H | 7,00000 |  | 1,31000 | 66,40000
п.40898 от 18.04.25 до 18.10.25 | 39,10000 | 85,00000 | 0,34700 | 0,33800 | -0,05300 |  | 0,05600 | 25,00000 | 232,00000 | 5,99000 |  | 120,00000 | Без дефектов |  |  | 1,69273 | 26,00000 | 45,09625 | РРМ 310 | 39,91463 | 18,00000 | 47,83229 | 1,5 | 10,00000 | H | 7,00000 |  | 1,21000 | 63,70000
п.40900 от 17.04.25 до 17.10.25 |  | 63,00000 | [5 empty] | 12,00000 |  |  |  | 30,00000 | Без дефектов | [7 empty] | 2,00000 | [6 empty] | 0,96000 | 34,60000
п.40901 от 16.04.25 до 16.10.25 | 40,70000 | 89,50000 | 0,29700 | 0,01500 | 0,25800 | 0,27100 | 0,14700 | 26,00000 | 224,00000 | 6,00000 |  | 120,00000 | Без дефектов |  |  | 1,94417 | 22,00000 | 40,82125 | РРМ 310 | 44,09468 | 18,00000 | 55,28435 | 1,5 | 16,00000 | F | 7,00000 |  | 1,29000 | 63,30000
п.40902 от 15.04.25 до 15.10.25 |  | 77,00000 | [5 empty] | 25,00000 | 224,00000 | 6,00000 |  | 30,00000 | Без дефектов |  |  | 1,51335 | 11,00000 | 42,63068 |  |  |  | 16,18553 | [5 empty] | 1,15000 | 56,10000
п.40903 от 18.04.25 до 18.10.25 | 3,70000 | 100,00000 | 0,31400 | -0,29400 | -0,04400 |  | 0,10200 | 25,00000 | 232,00000 | 6,00000 |  | 110,00000 | Без дефектов |  |  | 1,53992 |  | 53,03636 | РРМ 310 | 35,82448 | 19,00000 | 44,06411 | 1,5 | 10,00000 | H | 7,00000 |  | 1,23000 | 66,40000
п.40904 от 16.04.25 до 16.10.25 |  | 69,00000 | [5 empty] | 30,00000 | 224,00000 | 5,00000 |  | 15,00000 | Без дефектов |  |  | 1,52549 | 9,00000 | 40,27955 |  | 12,41325 |  | 14,15110 | [5 empty] | 1,14000 | 53,90000
п.40905 от 14.04.25 до 14.10.25 | 13,70000 | 78,00000 | 0,15200 | -0,09135 | -0,02728 |  | -0,11838 | 33,00000 | 232,00000 | 6,00000 |  | 100,00000 | Без дефектов |  |  | 1,41357 |  | 44,31250 | Полиэфирный | 40,62059 | 18,00000 | 43,30937 | 2 | 10,00000 | F |  |  | 1,08000 | 58,75000
п.40907 от 17.04.25 до 17.10.25 | 89,00000 | 155,00000 | [5 empty] | 12,00000 |  |  |  | 10,00000 | Без дефектов |  |  |  | 7,00000 |  |  |  | 6,00000 |  | 1,5 |  |  |  |  | 1,40000 | 64,60000
п.40909 от 17.04.25 до 17.10.25 | 38,50000 | 87,00000 | 0,26000 | -0,02900 | 0,07800 | 0,36000 | -0,24700 | 23,00000 | 224,00000 | 6,31000 |  | 120,00000 | Без дефектов |  |  | 1,58223 | 24,00000 | 41,21875 | РРМ 310 |  | 17,57000 | 47,31872 | 1 | 16,00000 | F | 7,00000 |  | 1,14000 | 58,75000
п.40910 от 17.04.25 до 17.10.25 |  | 68,00000 | [5 empty] | 12,00000 |  |  |  | 30,00000 | Без дефектов | [7 empty] | 6,00000 | [6 empty] | 1,00000 | 33,70000
п.40911 от 16.04.25 до 16.10.25 | 100,00000 | 77,00000 | [5 empty] | 12,00000 |  | 8,00000 |  | 40,00000 | Без дефектов | [5 empty] | D'LAC WEF 3020 |  | 2,00000 | [6 empty] | 1,01000 | 39,50000
п.40912 от 17.04.25 до 17.10.25 | 38,70000 | 86,00000 | 0,45700 | 0,45700 | -0,00900 |  | 0,00600 | 30,00000 | 232,00000 | 5,46000 |  | 100,00000 | Без дефектов |  |  | 1,64793 | 26,00000 | 48,72625 | РРМ 310 | 36,07912 | 17,58000 | 43,82857 | 1,5 | 10,00000 | H | 7,00000 |  | 1,21000 | 66,10000
п.40913 от 18.04.25 до 18.10.25 | 37,90000 | 80,00000 | 0,30600 | 0,07900 | 0,07700 |  | 0,28500 | 30,00000 | 232,00000 | 5,94000 |  | 100,00000 | Без дефектов |  |  | 2,01232 | 24,00000 | 49,09125 | РРМ 310 | 37,42011 | 18,37000 | 52,28609 | 1,5 | 10,00000 | H | 7,00000 |  | 1,39000 | 70,70000
п.40914 от 16.04.25 до 16.10.25 | 39,10000 | 77,00000 | 0,29500 | 0,10500 | -0,23800 |  | 0,13800 | 30,00000 | 232,00000 | 5,80000 |  | 100,00000 | Без дефектов |  |  | 1,60929 | 25,00000 | 46,60500 | РРМ 310 | 38,25770 | 17,83000 | 44,97425 | 1,5 | 10,00000 | H | 7,00000 |  | 1,18000 | 63,80000
п.40915 от 17.04.25 до 17.10.25 | 39,70000 | 93,00000 | 0,31700 | -0,28100 | -0,02500 |  | 0,14600 | 33,00000 | 232,00000 | 7,00000 |  | 120,00000 | Без дефектов |  |  | 1,69952 | 25,00000 | 49,54750 | РРМ 310 | 36,34896 | 18,01000 | 45,37924 | 1,5 | 10,00000 | H | 7,00000 |  | 1,24000 | 67,45000
п.40916 от 15.04.25 до 15.04.26 | [13 empty] | Соответствует | [13 empty] | 1,33000
п.40917 от 22.04.25 до 22.10.25 | 40,30000 | 87,00000 | 0,31900 | 0,24600 | -0,16200 |  | 0,12400 | 25,00000 | 232,00000 | 5,93000 |  | 120,00000 | Без дефектов |  |  | 1,58696 | 28,00000 | 46,69188 | РРМ 310 | 38,12357 | 17,94000 | 44,79947 | 1,5 | 10,00000 | H | 7,00000 |  | 1,17000 | 63,55000
п.40918 от 16.04.25 до 16.04.26 | [13 empty] | Соответствует | [13 empty] | 1,33000
п.40919 от 16.04.25 до 16.10.25 | 37,30000 | 86,00000 | 0,06544 | -0,06459 | 0,01053 |  | -0,00083 | 25,00000 | 232,00000 | 6,00000 | 1,00000 | 100,00000 | Без дефектов |  |  | 1,60292 | 26,00000 | 45,53400 | РРМ 310 | 40,40936 | 18,40000 | 46,96231 | 1,5 | 10,00000 | H | 7,00000 |  | 1,17140 | 62,80280
п.40920 от 17.04.25 до 17.10.25 | 34,42000 | 85,50000 | 0,39200 | 0,14000 | 0,13400 |  | -0,34000 | 25,00000 | 232,00000 | 5,72000 | 1,00000 | 110,00000 | Без дефектов |  |  | 2,06387 | 22,00000 | 46,31125 | РРМ 310 | 42,10640 | 19,50000 | 58,24245 | 1,5 | 10,00000 | F | 7,00000 |  | 1,39000 | 69,10000
п.40922 от 17.04.25 до 17.10.25 |  | 60,00000 | [5 empty] | 24,00000 | 224,00000 | 5,00000 |  | 15,00000 | Без дефектов |  |  | 1,53545 | 10,00000 | 41,19318 |  | 12,13793 |  | 13,95862 | [5 empty] | 1,15000 | 55,00000
п.40923 от 16.04.25 до 16.10.25 | 38,90000 | 89,00000 | 0,48400 | 0,02200 | 0,47600 |  | 0,08700 | 25,00000 | 232,00000 | 6,03000 |  | 120,00000 | Без дефектов |  |  | 1,64939 | 24,00000 | 46,82500 | РРМ 310 | 38,41965 | 17,99000 | 45,96829 | 1,5 | 10,00000 | H | 7,00000 |  | 1,20000 | 64,55000
п.40924 от 23.04.25 до 23.10.25 | 23,20000 | 91,00000 | 0,24400 | -0,02800 | -0,05100 |  | 0,23700 | 31,00000 | 249,00000 | 15,00000 |  | 110,00000 | [6 empty] | PPU 331 |  | 18,00000 |  | 0 | 12,00000 | H | 7,00000 |  | 1,28000 | 66,75000
п.40925 от 18.04.25 до 18.10.25 | 3,40000 | 98,00000 | 0,29000 | -0,15400 | -0,10800 |  | 0,22000 | 25,00000 | 232,00000 | 6,00000 |  | 120,00000 | Без дефектов |  |  | 1,23992 |  | 50,01136 | РРМ 310 | 39,99091 | 20,00000 | 42,39037 | 1,5 | 10,00000 | H | 7,00000 |  | 1,06000 | 58,50000
п.40926 от 17.04.25 до 17.10.25 | 43,80000 | 105,00000 | 0,33500 | 0,25800 | 0,05600 |  | -0,20500 | 30,00000 | 249,00000 | 25,00000 |  | 110,00000 | Без дефектов |  |  | 1,66236 |  | 51,12727 | PPU 331 | 48,89758 | 25,00000 | 62,58890 | 1,5 | 10,00000 | H |  |  | 1,28000 | 66,40000
п.40927 от 18.04.25 до 18.10.25 | 42,80000 | 87,00000 | 0,37200 | -0,09700 | -0,06700 |  | 0,35300 | 25,00000 | 232,00000 | 6,00000 |  | 110,00000 | Без дефектов |  |  | 1,56183 | 27,00000 | 45,01563 | РРМ 310 | 40,17857 | 18,00000 | 45,52707 | 1,5 | 10,00000 | F | 6,00000 |  | 1,15000 | 61,75000
п.40928 от 18.04.25 до 18.10.25 | 41,42000 | 106,00000 | 0,34100 | 0,27800 | 0,05300 |  | 0,19000 | 25,00000 | 232,00000 | 6,00000 |  | 55,00000 | Без дефектов |  | 2,00000 | 1,38395 |  | 42,36250 | РРМ 310 | 42,49041 | 18,00000 | 44,09033 | 1,5 | 10,00000 | H | 7,00000 |  | 1,06000 | 56,50000
п.40929 от 18.04.25 до 18.10.25 | 41,00000 | 106,00000 | 0,42700 | 0,34600 | -0,19400 |  | 0,15800 | 29,00000 | 232,00000 | 26,00000 |  | 110,00000 | Без дефектов |  |  | 1,26259 |  | 49,66136 | PPU 331 | 50,34095 | 25,00000 | 53,86481 | 1,5 | 10,00000 | H |  |  | 1,07000 | 58,60000
п.40930 от 16.04.25 до 16.10.25 | 18,20000 | 72,00000 | [5 empty] | 25,00000 | 232,00000 |  |  | 50,00000 | Без дефектов |  |  | 1,66779 |  | 39,35057 |  | 15,16936 | 6,00000 | 18,14459 |  | 5,00000 | H |  |  | 1,19000 | 55,15000
п.40931 от 17.04.25 до 17.10.25 | 39,20000 | 87,00000 | 0,08800 | 0,01200 | -0,01500 |  | -0,08600 | 25,00000 | 232,00000 | 6,33000 |  | 120,00000 | Без дефектов |  |  | 1,97211 | 27,33333 | 52,66250 | РРМ 310 | 34,67171 | 18,35000 | 49,60686 | 1,5 | 10,00000 | H | 7,00000 |  | 1,40000 | 72,95000
п.40932 от 22.04.25 до 22.10.25 | 3,20000 | 87,00000 | 0,51400 | 0,37800 | 0,28100 |  | 0,20700 | 25,00000 | 232,00000 | 6,00000 |  | 120,00000 | Соответствует |  |  | 1,29673 |  | 50,39261 | РРМ 310 | 39,63964 | 20,00000 | 43,26031 | 1,5 | 10,00000 | H | 7,00000 |  | 1,09000 | 59,95000
п.40933 от 16.04.25 до 16.10.25 | 233,00000 | 68,00000 | [5 empty] | 12,00000 |  |  |  | 3,00000 | Без дефектов | [7 empty] | 4,00000 | [6 empty] | 0,99000 | 39,35000
п.40934 от 15.04.25 до 15.10.25 |  | 180,00000 | [25 empty] | 1,05000
п.40935 от 18.04.25 до 18.10.25 | 39,80000 | 114,00000 | 0,10300 | 0,03600 | 0,03300 |  | -0,09100 | 31,00000 | 249,00000 | 25,00000 |  | 110,00000 | Без дефектов |  |  | 1,27170 |  | 48,50625 | PPU 331 | 51,47523 | 25,00000 | 55,14753 | 1,5 | 10,00000 | H |  |  | 1,07000 | 57,65000
п.40936 от 24.04.25 до 24.10.25 | 39,00000 | 88,00000 | 0,42000 | 0,31700 | 0,23500 |  | 0,14300 | 25,00000 | 232,00000 | 6,00000 |  | 110,00000 | Без дефектов |  |  | 1,72797 | 22,00000 | 45,72625 | РРМ 310 | 41,55163 | 19,00000 | 50,74395 | 1,5 | 10,00000 | F | 6,00000 |  | 1,23000 | 64,70000
п.40938 от 23.04.25 до 23.10.25 | 16,60000 | 60,00000 | [5 empty] | 23,00000 | 224,00000 |  |  | 100,00000 | Без дефектов |  |  | 2,08499 | 15,00000 | 44,81364 |  | 13,38878 | 6,00000 | 19,01207 | 3,5 | 3,00000 | F |  |  | 1,42000 | 65,80000
п.40939 от 24.04.25 до 24.10.25 | 38,90000 | 92,00000 | 0,27700 | 0,01700 | 0,27000 | 0,05600 | 0,05800 | 25,00000 | 232,00000 | 6,00000 |  | 110,00000 | Без дефектов |  |  | 1,63177 | 27,00000 | 44,68750 | РРМ 310 | 40,27972 | 18,00000 | 46,99502 | 1,5 | 10,00000 | H | 7,00000 |  | 1,18000 | 62,50000
п.40940 от 22.04.25 до 22.10.25 |  | 68,00000 | [5 empty] | 23,00000 | 224,00000 | 6,00000 |  | 15,00000 | Без дефектов |  |  | 1,57389 | 11,00000 | 40,35227 |  | 14,86905 |  | 17,24810 | [5 empty] | 1,16000 | 54,75000
п.40941 от 22.04.25 до 22.10.25 |  | 66,00000 | [5 empty] | 12,00000 |  |  |  | 30,00000 | Без дефектов | [7 empty] | 4,00000 | [6 empty] | 0,98000 | 34,40000
п.40942 от 17.04.25 до 17.10.25 | 90,70000 | 86,00000 | 0,38900 | 0,21000 | 0,17200 |  | -0,27800 | 33,00000 | 232,00000 | 5,37000 |  | 120,00000 | Без дефектов |  |  | 1,88169 | 15,00000 | 46,94500 | РРМ 310 | 37,63979 | 17,67000 | 49,18556 | 1,5 | 10,00000 | H | 7,00000 |  | 1,31000 | 67,60000
п.40943 от 17.04.25 до 17.04.27 | 0,92000 |  | 0,38800 | 0,31900 | 0,09000 | 0,03600 | 0,20200 | [9 empty] | 30,00000 | [10 empty] | 1,37000
п.40944 от 17.04.25 до 17.04.27 | 68,50000 |  | 0,91000 | [13 empty] | 30,00000 | [10 empty] | 1,43000
п.40945 от 16.04.25 до 16.04.27 | [16 empty] | 90,00000 | [6 empty] | 30,00000 |  |  | 36,50000 | 1,70000 | 88,60000
п.40948 от 17.04.25 до 17.10.25 |  | 71,00000 | [6 empty] | 232,00000 | 6,00000 |  | 30,00000 | Без дефектов |  |  | 1,51527 | 12,00000 | 40,92727 |  | 14,52225 |  | 16,71257 | [5 empty] | 1,14000 | 54,40000
п.40949 от 17.04.25 до 17.10.25 | 35,00000 | 92,50000 | 0,46100 | 0,22600 | -0,33900 |  | -0,21500 | 25,00000 | 232,00000 | 6,00000 | 1,00000 | 100,00000 | Без дефектов |  |  | 1,81581 | 23,00000 | 39,11019 | РРМ 310 | 48,58069 | 19,00000 | 57,30391 | 1,5 | 10,00000 | H | 7,00000 |  | 1,22410 | 60,20599
п.40950 от 17.04.25 до 17.10.25 | 38,54000 | 82,00000 | 0,21800 | 0,00300 | 0,14800 |  | 0,15900 | 25,00000 | 232,00000 | 5,00000 | 1,00000 | 100,00000 | Без дефектов |  |  | 1,54407 | 20,00000 | 42,51125 | РРМ 310 | 43,28266 | 18,40000 | 47,91034 | 1,5 | 10,00000 | H | 6,00000 |  | 1,11997 | 58,92071
п.40951 от 18.04.25 до 18.10.25 | 33,10000 | 78,00000 | 0,33100 | 0,31000 | -0,07200 |  | -0,08900 | 25,00000 | 232,00000 | 5,00000 |  | 100,00000 | Без дефектов |  |  | 1,71155 | 20,00000 | 46,95625 | РРМ 310 | 40,46320 | 19,00000 | 49,64811 | 1,5 | 10,00000 | H | 7,00000 |  | 1,23000 | 65,50000
п.40952 от 24.04.25 до 24.10.25 | 38,50000 | 89,00000 | 0,19700 | 0,08900 | -0,07600 |  | -0,15800 | 26,00000 | 232,00000 | 7,00000 |  | 100,00000 | Без дефектов |  |  | 1,42793 | 25,00000 | 49,22781 | РРМ 310 | 33,84847 | 18,00000 | 41,21355 | 1,5 | 10,00000 | H | 7,00000 |  | 1,14973 | 61,13924
п.40953 от 18.04.25 до 18.10.25 | 39,10000 | 112,00000 | 0,20800 | -0,03900 | 0,18000 |  | -0,09500 | 30,00000 | 249,00000 | 24,00000 |  | 110,00000 | Без дефектов |  |  | 1,34660 |  | 49,29318 | PPU 331 | 48,56400 | 24,00000 | 54,04399 | 0 | 10,00000 | F | 6,00000 |  | 1,11000 | 59,80000
п.40954 от 18.04.25 до 18.10.25 | 92,82000 | 98,50000 | 0,20700 | 0,17100 | 0,01800 |  | 0,11400 |  | 232,00000 |  |  | 110,00000 | Сорность |  |  | 1,40054 |  |  |  |  | 14,00000 | 35,17058 | 1,5 |  |  |  |  | 1,11000 | 55,75000
п.40955 от 23.04.25 до 23.10.25 | 40,62000 | 89,00000 | 0,35200 | 0,25000 | -0,22000 |  | 0,11400 | 25,00000 | 232,00000 | 7,20000 |  | 120,00000 | Без дефектов |  |  | 1,59555 | 28,00000 | 51,70000 | РРМ 310 | 34,55253 | 17,76000 | 41,79501 | 1,5 | 10,00000 | H | 7,00000 |  | 1,20000 | 67,80000
п.40956 от 16.04.25 до 16.04.27 | [27 empty] | 1,03000
п.40957 от 17.04.25 до 17.10.25 | 91,80000 | 137,00000 | [5 empty] | 10,00000 |  |  |  | 30,00000 | Без дефектов |  |  |  | 7,00000 |  |  |  | 6,00000 |  | 2,5 |  |  | 4,00000 |  | 1,21000 | 53,30000
п.40958 от 16.04.25 до 16.10.25 | 322,00000 | 62,00000 | [5 empty] | 12,00000 |  |  |  | 6,00000 | Без дефектов | [7 empty] | 3,00000 | [6 empty] | 1,02000 | 42,00000
п.40959 от 23.04.25 до 23.10.25 | 91,16000 | 122,50000 | [5 empty] | 12,00000 |  |  |  | 10,00000 | Без дефектов |  |  |  | 7,00000 |  |  |  | 9,00000 |  | 1,5 |  |  |  |  | 1,35000 | 62,60000
п.40960 от 22.04.25 до 22.10.25 | 3,00000 | 62,00000 | [5 empty] | 12,00000 |  |  |  | 10,00000 | Без дефектов | [7 empty] | 380,00000 | [6 empty] | 0,99000 | 38,00000
п.40961 от 18.04.25 до 18.10.25 | 43,80000 | 106,00000 | 0,32100 | -0,07800 | 0,29800 |  | 0,09000 | 30,00000 | 249,00000 | 24,00000 |  | 110,00000 | Без дефектов |  | 2,00000 | 1,45004 |  | 50,87330 | PPU 331 | 48,35542 | 24,60000 | 56,57585 | 1,5 | 10,00000 | H |  |  | 1,17000 | 63,05000
п.40962 от 23.04.25 до 23.10.25 | [16 empty] | 10,00000
п.40963 от 18.04.25 до 18.10.25 | 14,06000 | 86,00000 | 0,16500 | 0,00700 | -0,15600 |  | -0,05400 | 47,00000 | 232,00000 | 6,00000 |  | 110,00000 | Без дефектов |  | 2,00000 | 1,65938 | 30,00000 | 37,25313 | РРМ 310 | 48,31809 | 18,00000 | 53,00602 | 1,5 | 4,00000 | 3H |  |  | 1,15000 | 56,35000
п.40964 от 22.04.25 до 22.10.25 | [16 empty] | 13,00000
п.40965 от 16.04.25 до 16.10.25 | 2,00000 | 91,00000 | 0,26000 | -0,17800 | -0,18600 |  | 0,04000 | 25,00000 | 232,00000 | 6,00000 |  | 120,00000 | Без дефектов |  |  | 1,33537 |  | 48,31250 | РРМ 310 | 41,39715 | 20,00000 | 45,53687 | 1,5 | 10,00000 | H | 7,00000 |  | 1,10000 | 58,65000
п.40966 от 22.04.25 до 22.10.25 | 3,60000 | 77,00000 | 0,25600 | 0,13300 | -0,21500 |  | -0,04200 | 25,00000 | 232,00000 | 6,00000 |  | 120,00000 | Без дефектов |  |  | 1,24744 |  | 48,98750 | РРМ 310 | 40,82674 | 20,00000 | 43,27635 | 1,5 | 10,00000 | H | 7,00000 |  | 1,06000 | 57,65000
п.40968 от 24.04.25 до 24.04.27 |  |  | 0,55300 | -0,22700 | -0,33000 | 1,04800 | -0,38100 | [9 empty] | 55,00000 | [10 empty] | 1,75000 | 86,70000
п.40973 от 17.04.25 до 17.04.26 | [13 empty] | Соответствует | [13 empty] | 1,30000
п.40974 от 18.04.25 до 18.04.26 | [13 empty] | Соответствует | [13 empty] | 1,29000
п.40975 от 18.04.25 до 18.04.26 | [13 empty] | Соответствует | [13 empty] | 1,31000
п.40976 от 23.04.25 до 23.10.25 | 30,67500 | 115,00000 | 0,38300 | -0,03500 | -0,05800 |  | -0,37700 | 37,00000 | 249,00000 | 20,00000 |  | 110,00000 | Без дефектов |  | 2,00000 | 1,66932 |  | 45,60909 | PPU 331 | 43,85091 | 20,00000 | 54,37512 | 1,5 | 10,00000 | H |  |  | 1,24000 | 61,40000
п.40977 от 23.04.25 до 23.10.25 | 10,32000 | 69,00000 | [5 empty] | 12,00000 |  | 9,00000 |  | 40,00000 | Без дефектов | [5 empty] | D'LAC WEF 3020 | [8 empty] | 1,05000 | 50,10000
п.40978 от 22.04.25 до 22.10.25 | 39,40000 | 88,00000 | 0,31100 | 0,05500 | 0,28300 | 0,27800 | 0,11900 | 22,00000 | 224,00000 | 6,00000 |  | 120,00000 | Без дефектов |  |  | 1,66869 | 29,00000 | 46,98688 | РРМ 310 | 38,30857 | 18,00000 | 46,24539 | 1 | 16,00000 | F | 7,00000 |  | 1,21000 | 64,95000
п.40979 от 17.04.25 до 17.10.25 | 38,90000 | 94,00000 | 0,31600 | -0,10900 | 0,27200 | 0,32500 | 0,11900 | 23,00000 | 224,00000 | 5,00000 |  | 120,00000 | Без дефектов |  |  | 1,68968 | 30,00000 | 47,00625 | РРМ 310 | 37,98470 | 18,00000 | 46,61173 | 1 | 16,00000 | F | 7,00000 |  | 1,22000 | 65,25000
п.40981 от 25.04.25 до 25.10.25 | 34,70000 | 93,00000 | 0,20700 | -0,20400 | -0,00800 |  | 0,03300 | 31,00000 | 232,00000 | 6,00000 |  | 110,00000 | Без дефектов |  |  | 1,48755 |  | 46,08636 | PPE 100 | 39,39514 | 18,00000 | 45,30624 | 1,5 | 10,00000 | H | 6,00000 |  | 1,16000 | 59,10000
п.40982 от 23.04.25 до 23.10.25 | 42,30000 | 93,00000 | 0,48800 | -0,04300 | 0,48400 |  | -0,04600 | 25,00000 | 232,00000 | 6,55000 |  | 120,00000 | Без дефектов |  |  | 1,58208 | 26,00000 | 49,11250 | РРМ 310 | 35,77501 | 17,57000 | 42,43848 | 1,5 | 10,00000 | H | 7,00000 |  | 1,18000 | 65,50000
п.40984 от 18.04.25 до 18.10.25 | 180,00000 | 63,00000 | [5 empty] | 12,00000 |  |  |  | 4,00000 | Без дефектов | [7 empty] | 4,00000 | [6 empty] | 1,02000 | 41,60000
п.40985 от 22.04.25 до 22.10.25 | 96,50000 | 78,00000 | [5 empty] | 12,00000 |  | 7,00000 |  | 40,00000 | Без дефектов |  | 3,00000 |  |  |  | D'LAC WEF 3020 |  | 2,00000 | [6 empty] | 1,05000 | 47,50000
п.40986 от 22.04.25 до 22.10.25 | 443,00000 | 66,00000 | [5 empty] | 12,00000 |  |  |  | 15,00000 | Без дефектов | [7 empty] | 3,00000 | [6 empty] | 1,02000 | 41,70000
п.40987 от 22.04.25 до 22.10.25 | 100,00000 | 76,00000 | [5 empty] | 12,00000 |  | 9,00000 |  | 40,00000 | Без дефектов |  | 3,00000 |  |  |  | D'LAC WEF 3020 |  | 2,00000 | [6 empty] | 1,01000 | 39,40000
п.40988 от 23.04.25 до 23.10.25 |  | 73,00000 | [5 empty] | 23,00000 | 224,00000 | 6,00000 |  | 15,00000 | Без дефектов |  |  | 1,55142 | 12,00000 | 40,21307 |  | 14,75273 |  | 17,15860 | [5 empty] | 1,15000 | 54,25000
п.40989 от 18.04.25 до 18.04.27 | 70,00000 | [15 empty] | 30,00000 | [10 empty] | 1,46000
п.40990 от 18.04.25 до 18.10.25 | 36,78000 | 90,00000 | 0,09200 | -0,00100 | -0,08900 |  | -0,02500 | 25,00000 | 232,00000 | 5,12000 |  | 110,00000 | Без дефектов |  |  | 1,39786 | 26,00000 | 37,85313 | РРМ 310 | 46,63558 | 17,50000 | 46,46248 | 1,5 | 10,00000 | H | 6,00000 |  | 1,05000 | 52,65000
п.40991 от 23.04.25 до 23.10.25 | 38,30000 | 91,00000 | 0,33100 | 0,31000 | -0,08100 | 0,36700 | 0,08400 | 23,00000 | 224,00000 | 6,23000 |  | 120,00000 | Без дефектов |  |  | 1,64588 | 27,00000 | 45,33438 | РРМ 310 | 41,05883 | 18,40000 | 47,88011 | 1 | 16,00000 | F | 7,00000 |  | 1,19000 | 63,25000
п.40992 от 22.04.25 до 22.10.25 |  | 77,00000 | [5 empty] | 31,00000 | 245,00000 | 10,00000 |  | 10,00000 | Без дефектов |  |  | 1,52736 | 6,00000 | 43,25227 |  | 23,12017 |  | 26,81940 | [5 empty] | 1,16000 | 56,95000
п.40995 от 18.04.25 до 18.04.26 | [13 empty] | Соответствует | [13 empty] | 1,29000
п.40996 от 22.04.25 до 22.04.26 | [13 empty] | Соответствует | [13 empty] | 1,30000
п.40997 от 22.04.25 до 22.10.25 |  | 66,00000 | [5 empty] | 12,00000 |  |  |  | 30,00000 | Без дефектов |  | 3,00000 | [5 empty] | 4,00000 | [6 empty] | 0,97000 | 34,00000
п.40998 от 18.04.25 до 18.10.25 | 42,30000 | 93,00000 | 0,21800 | -0,16400 | -0,12600 |  | -0,06700 | 25,00000 | 232,00000 | 6,00000 |  | 120,00000 | Без дефектов |  |  | 1,74839 | 27,00000 | 50,47000 | РРМ 310 | 35,66475 | 18,00000 | 45,74268 | 1,5 | 10,00000 | H | 7,00000 |  | 1,27000 | 68,80000
п.40999 от 18.04.25 до 18.04.27 | [27 empty] | 1,03000
п.41001 от 18.04.25 до 18.04.27 | 62,70000 |  | 0,75300 | [13 empty] | 30,00000 | [10 empty] | 1,47000
п.41002 от 22.04.25 до 22.04.27 | 64,50000 |  | 0,41700 | [13 empty] | 30,00000 | [10 empty] | 1,44000
п.41003 от 23.04.25 до 23.10.25 |  | 69,00000 | [5 empty] | 25,00000 | 232,00000 | 6,00000 |  | 30,00000 | Без дефектов |  |  | 1,54387 | 9,00000 | 40,67045 |  | 14,75273 |  | 16,96563 | [5 empty] | 1,15000 | 54,60000
п.41004 от 23.04.25 до 23.10.25 | 39,64000 | 89,00000 | 0,41200 | 0,04600 | 0,18600 | 0,50000 | 0,36500 | 25,00000 | 224,00000 | 6,00000 |  | 120,00000 | Без дефектов |  |  | 1,94041 | 30,00000 | 43,50625 | РРМ 310 | 39,07485 | 17,00000 | 50,36178 | 1 | 16,00000 | F | 7,00000 |  | 1,31000 | 65,50000
п.41005 от 22.04.25 до 22.10.25 | 38,40000 | 93,00000 | 0,39200 | 0,00300 | 0,12300 | 0,29000 | 0,37300 | 23,00000 | 224,00000 | 6,00000 |  | 120,00000 | Без дефектов |  |  | 1,89004 | 28,00000 | 43,80438 | РРМ 310 | 38,73761 | 17,00000 | 49,31811 | 1 | 16,00000 | F | 7,00000 |  | 1,29000 | 65,15000
п.41006 от 24.04.25 до 24.10.25 | 38,30000 | 123,00000 | 0,26400 | -0,17200 | 0,12000 |  | 0,14700 | 31,00000 | 249,00000 | 24,00000 |  | 100,00000 | Без дефектов |  |  | 1,29845 |  | 45,40568 | PPU 100 | 54,76588 | 25,00000 | 58,91333 | 0,5 | 18,00000 | H | 6,00000 |  | 1,07000 | 55,10000
п.41007 от 24.04.25 до 24.10.25 | 3,80000 | 92,00000 | 0,14900 | -0,09200 | 0,03200 |  | 0,11200 | 25,00000 | 232,00000 | 6,00000 |  | 120,00000 | Без дефектов |  |  | 1,24122 |  | 49,83068 | РРМ 310 | 40,13592 | 20,00000 | 42,54407 | 1 | 10,00000 | H | 7,00000 |  | 1,06000 | 58,35000
п.41008 от 17.04.25 до 17.10.25 | [13 empty] | Соответствует
п.41009 от 22.04.25 до 22.10.25 | 35,00000 | 108,00000 | 0,51435 | 0,24186 | -0,03231 |  | 0,45279 | 25,00000 | 232,00000 | 6,00000 | 1,00000 | 110,00000 | Без дефектов |  |  | 1,71742 | 27,00000 | 43,28125 | РРМ 310 | 41,58845 | 18,00000 | 49,46168 | 1,5 | 10,00000 | F | 7,00000 |  | 1,21000 | 62,50000
п.41011 от 22.04.25 до 22.10.25 | 38,90000 | 90,00000 | 0,44397 | 0,11022 | -0,31069 |  | -0,29737 | 25,00000 | 232,00000 | 6,00000 |  | 100,00000 | Без дефектов |  |  | 1,52213 | 26,00000 | 45,76918 | РРМ 310 | 39,32777 | 18,00000 | 44,34172 | 1,5 | 10,00000 | H | 7,00000 |  | 1,13540 | 61,78910
п.41012 от 06.05.25 до 06.11.25 | 53,00000 | 100,00000 | 0,35000 | -0,33000 | 0,09000 |  | 0,11000 | 38,00000 | 232,00000 | 6,00000 |  | 100,00000 | Без дефектов |  |  | 1,36967 | 30,00000 | 47,23563 | РРМ 310 | 42,04330 | 20,00000 | 45,24105 | 1 | 4,00000 | H | 4,00000 |  | 1,07000 | 60,55000
п.41013 от 24.04.25 до 24.10.25 | 36,70000 | 119,00000 | 0,28300 | 0,20500 | 0,14900 |  | -0,12600 | 31,00000 | 249,00000 | 25,00000 | 1,00000 | 100,00000 | Без дефектов |  |  | 1,69029 |  | 50,59886 | PPU 331 | 47,43190 | 24,00000 | 61,18714 | 1 | 30,00000 | H | 7,00000 |  | 1,29000 | 66,30000
п.41014 от 22.04.25 до 22.10.25 |  | 116,00000 | [5 empty] | 29,00000 | 243,00000 | 24,00000 | 1,00000 | 50,00000 | Без дефектов | Белый цвет жидкого продукта | 1,00000 | [12 empty] | 1,18500 | 55,65000
п.41015 от 25.04.25 до 25.10.25 | 3,70000 | 88,00000 | 0,18400 | -0,13400 | 0,10900 |  | 0,06300 | 25,00000 | 232,00000 | 6,00000 |  | 120,00000 | Без дефектов |  |  | 1,41914 |  | 50,07955 | РРМ 310 | 37,93964 | 19,00000 | 43,63059 | 1 | 10,00000 | H | 7,00000 |  | 1,15000 | 61,80000
п.41016 от 23.04.25 до 23.10.25 | 40,00000 | 95,00000 | 0,34500 | 0,33700 | 0,00500 | 0,47300 | -0,07400 | 23,00000 | 224,00000 | 6,00000 |  | 120,00000 | Без дефектов |  |  | 1,62034 | 25,00000 | 45,64625 | РРМ 310 | 40,24497 | 18,40000 | 47,21166 | 1 | 16,00000 | F | 7,00000 |  | 1,18000 | 63,15000
п.41018 от 23.04.25 до 23.10.25 | 39,30000 | 90,00000 | 0,18600 | -0,00100 | 0,18100 | 0,15900 | 0,04300 | 22,00000 | 224,00000 | 6,00000 |  | 120,00000 | Без дефектов |  |  | 1,66224 | 25,00000 | 47,51625 | РРМ 310 | 37,88178 | 18,00000 | 45,81975 | 1 | 16,00000 | F | 7,00000 |  | 1,21000 | 65,30000
п.41019 от 24.04.25 до 24.10.25 |  | 75,00000 | [5 empty] | 24,00000 | 224,00000 | 6,00000 |  | 15,00000 | Без дефектов |  |  | 1,53753 | 7,00000 | 41,06250 |  | 14,61187 |  | 16,80365 | [5 empty] | 1,15000 | 54,90000
п.41020 от 18.04.25 до 18.04.27 | [13 empty] | Прозрачный
п.41021 от 24.04.25 до 24.10.25 |  | 67,00000 | [5 empty] | 12,00000 |  |  |  | 30,00000 | Без дефектов | [7 empty] | 4,00000 | [6 empty] | 0,99000 | 33,80000
п.41022 от 24.04.25 до 24.10.25 | 40,30000 | 100,00000 | 0,49000 | 0,34500 | 0,12400 |  | 0,32400 | 26,00000 | 232,00000 | 6,00000 |  | 55,00000 | Без дефектов |  |  | 1,37978 |  | 42,89250 | РРМ 310 | 41,96538 | 18,00000 | 43,64853 | 1,5 | 10,00000 | H | 7,00000 |  | 1,06000 | 56,90000
п.41024 от 22.04.25 до 22.10.25 | 35,50000 | 85,00000 | 0,31200 | 0,09600 | 0,10600 |  | -0,27700 | 25,00000 | 232,00000 | 6,00000 | 1,00000 | 100,00000 | Без дефектов |  |  | 1,56851 | 12,00000 | 42,53573 | РРМ 310 | 42,31736 | 18,00000 | 47,29182 | 1,5 | 10,00000 | H | 7,00000 |  | 1,14073 | 59,70000
п.41025 от 28.04.25 до 28.10.25 | 40,10000 | 123,00000 | 0,33400 | 0,20600 | -0,00900 |  | -0,26300 | 31,00000 | 249,00000 | 24,00000 |  | 100,00000 | Без дефектов |  |  | 1,48343 |  | 49,71591 | PPU 100 | 50,55844 | 25,00000 | 59,33714 | 0,5 | 18,00000 | H | 6,00000 |  | 1,18000 | 62,50000
п.41026 от 28.04.25 до 28.10.25 | 38,30000 | 83,00000 | 0,24600 | 0,04200 | 0,03400 | 0,08300 | -0,24100 | 23,00000 | 224,00000 | 5,55000 |  | 120,00000 | Без дефектов |  |  | 1,59002 | 25,00000 | 40,57750 | РРМ 310 |  | 18,40000 | 50,18231 | 1 | 16,00000 | F | 7,00000 |  | 1,14000 | 58,30000
п.41027 от 05.05.25 до 05.11.25 | 15,70000 | 90,00000 | 0,32000 | 0,10000 | 0,05000 |  | -0,31000 | 31,00000 | 249,00000 | 15,00000 |  | 110,00000 | [6 empty] | PPU 331 |  | 20,00000 |  | 0 | 12,00000 | H | 7,00000 |  | 1,12000 | 55,95000
п.41030 от 24.04.25 до 24.10.25 |  | 69,50000 | [5 empty] | 25,00000 | 232,00000 | 6,00000 |  | 50,00000 | Без дефектов |  |  | 1,72575 |  | 39,01875 | РРМ 310 | 15,29637 | 6,00000 | 18,60644 | 3 | 5,00000 | H |  |  | 1,21000 | 55,65000
п.41032 от 22.04.25 до 22.04.27 | [16 empty] | 80,00000 | [10 empty] | 1,70000 | 89,15000
п.41033 от 22.04.25 до 22.04.26 | [13 empty] | Соответствует | [13 empty] | 1,33000
п.41035 от 22.04.25 до 22.04.26 | [13 empty] | Соответствует | [13 empty] | 1,20000
п.41036 от 25.04.25 до 25.10.25 | 4,50000 | 95,00000 | 0,03700 | -0,02100 | 0,02400 |  | 0,01900 | 25,00000 | 232,00000 | 6,00000 |  | 120,00000 | Соответствует |  |  | 1,22777 |  | 51,75795 | РРМ 310 | 38,68642 | 20,00000 | 40,95989 | 1,5 | 10,00000 | H | 7,00000 |  | 1,06000 | 59,95000
п.41037 от 24.04.25 до 24.10.25 | 38,50000 | 87,00000 | 0,38400 | 0,19700 | 0,32800 |  | -0,01800 | 26,00000 | 232,00000 | 5,00000 |  | 110,00000 | Без дефектов |  |  | 1,95930 | 21,00000 | 46,14875 | РРМ 310 | 39,21782 | 18,00000 | 51,97836 | 1,5 | 10,00000 | F | 6,00000 |  | 1,34000 | 67,85000
п.41039 от 22.04.25 до 22.10.25 | [16 empty] | 10,00000
п.41041 от 22.04.25 до 22.10.25 | [16 empty] | 12,00000
п.41042 от 22.04.25 до 22.10.25 | [16 empty] | 3,00000
п.41043 от 23.04.25 до 23.10.25 | 39,40000 | 91,00000 | 0,34600 | -0,28800 | 0,01500 |  | -0,19100 | 25,00000 | 232,00000 | 6,00000 | 1,00000 | 110,00000 | Без дефектов |  |  | 1,65589 | 25,00000 | 42,77000 | РРМ 310 | 41,79728 | 18,00000 | 48,70267 | 1,5 | 10,00000 | F | 7,00000 |  | 1,18000 | 61,20000
п.41044 от 24.04.25 до 24.10.25 | 38,90000 | 82,00000 | 0,17300 | -0,06600 | -0,01600 |  | -0,15900 | 25,00000 | 232,00000 | 6,00000 |  | 110,00000 | Без дефектов |  |  | 1,68486 | 27,00000 | 45,70125 | РРМ 310 | 39,25631 | 18,00000 | 47,31276 | 1,5 | 10,00000 | F | 6,00000 |  | 1,21000 | 64,10000
п.41046 от 24.04.25 до 24.10.25 |  | 71,00000 | 0,49656 | -0,43421 | -0,03410 |  | -0,23846 | 33,00000 | 209,00000 | 6,00000 |  |  | Гладкий, ровный, без посторонних включений |  |  | 2,11136 |  | 23,55114 | РРМ 310 | 16,98432 | 4,00000 | 19,87165 | [5 empty] | 1,17000 | 42,50000
п.41047 от 24.04.25 до 24.10.25 | 38,30000 | 80,00000 | 0,29900 | 0,28800 | -0,05000 |  | -0,06600 | 30,00000 | 232,00000 | 6,60000 |  | 100,00000 | Без дефектов |  |  | 1,84312 | 28,00000 | 53,60250 | РРМ 310 | 32,47389 | 17,57000 | 44,79069 | 1,5 | 10,00000 | H | 7,00000 |  | 1,34000 | 72,30000
п.41048 от 23.04.25 до 23.10.25 | 33,12000 | 97,00000 | 0,29600 | 0,19100 | 0,20400 |  | 0,09800 | 25,00000 | 232,00000 | 6,00000 |  | 100,00000 | Без дефектов |  |  | 1,53858 | 26,00000 | 40,82331 | РРМ 310 | 44,09246 | 18,00000 | 47,98230 | 1,50000 | 10,00000 | H | 7,00000 |  | 1,11966 | 57,71810
п.41049 от 25.04.25 до 25.10.25 | 36,40000 | 102,00000 | [5 empty] | 38,00000 | 245,00000 | 24,00000 |  | 50,00000 | Без дефектов | Белый цвет жидкого продукта |  | 1,65078 |  | 38,92159 |  | 61,66243 |  | 72,76167 | [5 empty] | 1,18000 | 54,45000
п.41050 от 24.04.25 до 24.10.25 | 39,30000 | 98,00000 | 0,48600 | 0,26200 | 0,31500 |  | 0,26100 | 26,00000 | 232,00000 | 6,00000 | 1,00000 | 110,00000 | Без дефектов |  |  | 1,88554 | 29,00000 | 48,02500 | РРМ 310 | 37,48048 | 18,00000 | 49,54692 | 1,5 | 10,00000 | F | 7,00000 |  | 1,32000 | 68,50000
п.41051 от 29.04.25 до 29.10.25 | 37,20000 | 84,00000 | 0,35139 | -0,05410 | -0,30367 |  | 0,16833 | 33,00000 | 232,00000 | 6,00000 | 1,00000 | 110,00000 | Без дефектов |  |  | 1,60884 | 27,00000 | 48,53250 | РРМ 310 | 37,08855 | 18,00000 | 44,28002 | 1,5 | 10,00000 | F | 7,00000 |  | 1,19000 | 65,40000
п.41052 от 23.04.25 до 23.10.25 | [16 empty] | 5,00000
п.41053 от 23.04.25 до 23.10.25 | [16 empty] | 10,00000
п.41054 от 29.04.25 до 29.10.25 | 39,00000 | 92,00000 | 0,36600 | 0,12800 | 0,34200 |  | -0,03000 | 33,00000 | 232,00000 | 5,32000 |  | 120,00000 | Без дефектов |  |  | 1,65210 | 26,00000 | 46,60000 | РРМ 310 | 38,39572 | 17,95000 | 46,04841 | 1,5 | 10,00000 | H | 7,00000 |  | 1,20000 | 64,40000
п.41055 от 23.04.25 до 23.10.25 | [16 empty] | 9,00000
п.41056 от 23.04.25 до 23.10.25 | [16 empty] | 5,00000
п.41057 от 22.04.25 до 22.10.25 | [16 empty] | 9,00000
п.41058 от 23.04.25 до 23.10.25 | [16 empty] | 10,00000
п.41059 от 23.04.25 до 23.10.25 | [16 empty] | 10,00000
п.41060 от 22.04.25 до 22.10.25 | [16 empty] | 10,00000
п.41061 от 24.04.25 до 24.10.25 | [16 empty] | 8,00000
п.41062 от 23.04.25 до 23.10.25 | 36,60000 | 87,00000 | 0,28049 | 0,14223 | 0,24127 |  | 0,01537 | 26,00000 | 232,00000 | 6,09000 |  | 120,00000 | Без дефектов |  |  | 1,62872 | 29,00000 | 43,10875 | РРМ 310 | 42,38119 | 18,27000 | 48,70165 | 1,5 | 10,00000 | H | 7,00000 |  | 1,17000 | 61,10000
п.41063 от 22.04.25 до 22.10.25 |  | 159,00000 | [25 empty] | 1,05000
п.41064 от 25.04.25 до 25.10.25 | 42,50000 | 108,00000 | 0,50500 | 0,46900 | 0,09600 |  | 0,16200 | 31,00000 | 249,00000 | 25,00000 |  | 110,00000 | Без дефектов |  |  | 1,61842 |  | 51,46136 | PPU 331 | 46,63693 | 24,00000 | 58,76253 | 1,5 | 10,00000 | H |  |  | 1,26000 | 66,10000
п.41065 от 24.04.25 до 24.10.25 |  | 69,00000 | [5 empty] | 25,00000 | 232,00000 | 6,00000 |  | 30,00000 | Без дефектов |  |  | 1,57616 | 15,00000 | 40,22045 |  | 14,91778 |  | 17,30463 | [5 empty] | 1,16000 | 54,65000
п.41067 от 28.04.25 до 28.10.25 | 4,20000 | 106,00000 | 0,09300 | -0,04000 | -0,05200 |  | -0,06700 | 33,00000 | 232,00000 | 6,00000 |  | 110,00000 | Без дефектов |  |  | 1,30297 |  | 49,64943 | РРМ 310 | 38,12564 | 19,00000 | 41,71246 | 1,5 | 10,00000 | F | 6,00000 |  | 1,09000 | 59,35000
п.41068 от 24.04.25 до 24.10.25 |  | 68,00000 | [5 empty] | 12,00000 |  |  |  | 30,00000 | Без дефектов | [7 empty] | 5,00000 | [6 empty] | 1,00000 | 34,10000
п.41069 от 25.04.25 до 25.10.25 | 6,00000 | 88,00000 | [5 empty] | 12,00000 |  |  |  |  | Без дефектов | [14 empty] | 1,06000 | 43,30000
п.41070 от 28.04.25 до 28.10.25 | 38,00000 | 90,50000 | 0,37300 | -0,20900 | 0,30100 |  | -0,06800 | 32,00000 | 232,00000 | 6,00000 |  | 120,00000 | Без дефектов |  |  | 1,70527 | 28,00000 | 49,08250 | РРМ 310 | 36,84749 | 18,00000 | 45,71100 | 1,5 | 10,00000 | H | 7,00000 |  | 1,24000 | 67,15000
п.41071 от 25.04.25 до 25.10.25 | 41,00000 | 91,00000 | 0,24300 | -0,22600 | 0,08400 |  | 0,03000 | 23,00000 | 224,00000 | 6,00000 |  | 120,00000 | Без дефектов |  |  | 1,98661 | 23,00000 | 45,83125 | РРМ 310 | 39,27451 | 18,00000 | 52,66405 | 1 | 16,00000 | F | 7,00000 |  | 1,35000 | 67,90000
п.41072 от 25.04.25 до 25.10.25 | 37,00000 | 96,00000 | 0,11200 | 0,11100 | 0,01600 |  | -0,00400 | 25,00000 | 232,00000 | 6,29000 |  | 120,00000 | Без дефектов |  |  | 1,59669 | 27,00000 | 45,81438 | РРМ 310 | 38,19761 | 17,50000 | 44,38776 | 1,5 | 10,00000 | H | 7,00000 |  | 1,17000 | 62,95000
п.41074 от 29.04.25 до 29.10.25 | 3,90000 | 85,00000 | 0,33500 | 0,06500 | -0,08600 |  | 0,31700 | 33,00000 | 232,00000 | 6,00000 |  | 120,00000 | Без дефектов |  |  | 1,30297 |  | 49,64943 | РРМ 310 | 38,26831 | 19,00000 | 41,71246 | 1 | 10,00000 | H | 7,00000 |  | 1,09000 | 59,35000
п.41075 от 05.05.25 до 05.11.25 | 40,12000 | 83,00000 | 0,10400 | -0,02700 | 0,05000 |  | 0,08700 | 32,00000 | 232,00000 | 7,15000 |  | 120,00000 | Без дефектов |  | 2,00000 | 1,64881 | 25,00000 | 48,65063 | РРМ 310 | 36,89572 | 17,95000 | 44,80872 | 1,5 | 10,00000 | H | 7,00000 |  | 1,21000 | 66,05000
п.41076 от 23.04.25 до 23.10.25 |  | 87,00000 | [5 empty] | 25,00000 | 232,00000 |  |  | 60,00000 | Без дефектов |  |  | 1,59836 | 27,00000 | 40,36989 |  | 14,74119 | 6,00000 | 17,38920 | 3 | 5,00000 | F |  |  | 1,17000 | 55,15000
п.41077 от 23.04.25 до 23.10.25 | 37,70000 | 103,00000 | 0,48700 | -0,14700 | -0,14300 |  | -0,44200 | 25,00000 | 232,00000 | 6,00000 | 1,00000 | 110,00000 | Без дефектов |  |  | 1,64771 | 20,00000 | 45,18563 | РРМ 310 | 39,83567 | 18,00000 | 46,96549 | 1,5 | 10,00000 | F | 7,00000 |  | 1,19000 | 63,15000
п.41078 от 24.04.25 до 24.10.25 | 36,00000 | 92,00000 | 0,25800 | 0,06400 | 0,11300 | 0,21300 | -0,22200 | 25,00000 | 232,00000 | 6,00000 |  | 110,00000 | Без дефектов |  |  | 1,97056 | 27,00000 | 49,13875 | РРМ 310 | 34,23795 | 17,00000 | 47,65217 | 1,5 | 10,00000 | H | 7,00000 |  | 1,37000 | 70,30000
п.41079 от 23.04.25 до 23.10.25 | 96,60000 | 78,00000 | [5 empty] | 12,00000 |  | 7,00000 |  | 40,00000 | Без дефектов |  | 3,00000 |  |  |  | D'LAC WEF 3020 |  | 3,00000 | [6 empty] | 1,05000 | 47,45000
п.41080 от 28.04.25 до 28.10.25 | 3,80000 | 95,00000 | 0,11800 | -0,03300 | -0,02300 |  | -0,11100 | 33,00000 | 232,00000 | 6,00000 |  | 120,00000 | Без дефектов |  |  | 1,29328 |  | 48,39318 | РРМ 310 | 41,38061 | 20,00000 | 44,63439 | 1 | 10,00000 | H | 7,00000 |  | 1,08000 | 57,95000
п.41082 от 25.04.25 до 25.10.25 | 41,00000 | 89,00000 | 0,40300 | -0,27600 | -0,27100 |  | -0,11400 | 25,00000 | 232,00000 | 6,00000 |  | 110,00000 | Без дефектов |  |  | 1,53491 | 27,00000 | 45,49375 | РРМ 310 | 41,76398 | 19,00000 | 47,22802 | 1,5 | 10,00000 | F | 6,00000 |  | 1,14000 | 61,75000
п.41083 от 28.04.25 до 28.10.25 | 39,50000 | 81,00000 | 0,09000 | -0,02700 | 0,00600 |  | 0,08600 | 33,00000 | 232,00000 | 5,23000 |  | 120,00000 | Без дефектов |  |  | 1,85771 | 28,00000 | 49,84000 | РРМ 310 | 36,91814 | 18,40000 | 49,11176 | 1,5 | 10,00000 | H | 7,00000 |  | 1,32000 | 69,60000
п.41084 от 05.05.25 до 05.11.25 | 87,10000 | 118,00000 | [5 empty] | 12,00000 |  |  |  | 10,00000 | Без дефектов |  |  |  | 6,00000 |  |  |  | 6,00000 |  | 1,5 |  |  |  |  | 1,37000 | 62,00000
п.41085 от 24.04.25 до 24.04.27 |  |  | 1,06600 | 0,94000 | -0,01000 | 0,35800 | -0,50300 | [9 empty] | 25,00000 | [10 empty] | 1,17000
п.41086 от 23.04.25 до 23.04.26 | [27 empty] | 1,33000
п.41087 от 24.04.25 до 24.04.26 | [13 empty] | Соответствует | [13 empty] | 1,26000
п.41088 от 25.04.25 до 25.04.27 | 69,60000 |  | 0,43600 | [13 empty] | 25,00000 | [10 empty] | 1,54000
п.41089 от 24.04.25 до 24.04.27 |  |  | 0,76200 | -0,14300 | -0,67400 | 0,90500 | -0,32700 | [9 empty] | 18,00000 | [10 empty] | 1,21000
п.41090 от 23.04.25 до 23.10.25 |  | 155,00000 | [25 empty] | 1,07000
п.41091 от 22.04.25 до 22.10.25 | [13 empty] | Прозрачная, без посторонних включений | [13 empty] | 0,88000
п.41092 от 22.04.25 до 22.04.27 | [16 empty] | 80,00000 | [10 empty] | 1,73000 | 89,90000
п.41094 от 25.04.25 до 25.10.25 |  | 72,00000 | [5 empty] | 23,00000 | 224,00000 | 5,00000 |  | 15,00000 | Без дефектов |  |  | 1,54281 | 11,00000 | 40,73580 |  | 12,29394 |  | 14,11535 | [5 empty] | 1,15000 | 54,65000
п.41096 от 25.04.25 до 25.10.25 | 13,30000 | 93,00000 | 0,28800 | -0,06000 | -0,28200 |  | 0,01600 | 25,00000 | 232,00000 | 6,00000 |  | 100,00000 | Без дефектов |  |  | 1,65119 |  | 46,67500 | Полиэфирный 1311Т34 ALBA | 38,56454 | 18,00000 | 46,11557 | 2 | 10,00000 | F |  |  | 1,20000 | 64,45000
п.41098 от 25.04.25 до 25.10.25 | 38,80000 | 91,00000 | 0,43300 | 0,18600 | -0,36500 |  | 0,14200 | 30,00000 | 232,00000 | 7,06000 |  | 100,00000 | Без дефектов |  |  | 1,62299 | 25,00000 | 47,26813 | РРМ 310 | 38,27103 | 18,09000 | 45,48392 | 1,5 | 10,00000 | H | 7,00000 |  | 1,19000 | 64,55000
п.41099 от 23.04.25 до 23.04.27 | [13 empty] | Прозрачный
п.41100 от 29.04.25 до 29.10.25 | 89,30000 | 134,00000 | [5 empty] | 12,00000 |  |  |  | 10,00000 | Без дефектов | [7 empty] | 6,00000 | [6 empty] | 0,99000 | 37,45000
п.41101 от 25.04.25 до 25.10.25 |  | 71,00000 | [5 empty] | 12,00000 |  |  |  | 30,00000 | Без дефектов |  | 3,00000 | [5 empty] | 3,00000 | [6 empty] | 0,96000 | 35,00000
п.41102 от 07.05.25 до 07.11.25 | 3,72000 | 93,00000 | 0,28800 | 0,04500 | -0,09900 |  | -0,26700 | 33,00000 | 232,00000 | 6,00000 |  | 120,00000 | Без дефектов |  |  | 1,33419 |  | 48,43750 | РРМ 310 | 41,23711 | 20,00000 | 45,41935 | 1 | 10,00000 | H | 7,00000 |  | 1,10000 | 58,75000
п.41103 от 25.04.25 до 25.10.25 | 39,00000 | 86,50000 | 0,42300 | -0,20300 | -0,01800 |  | -0,37100 | 26,00000 | 232,00000 | 5,00000 |  | 110,00000 | Без дефектов |  |  | 1,87487 | 24,00000 | 50,04188 | РРМ 310 | 39,96652 | 20,00000 | 53,60592 | 1,5 | 10,00000 | H | 6,00000 |  | 1,33000 | 69,95000
п.41104 от 25.04.25 до 25.04.26 | [13 empty] | Соответствует | [13 empty] | 1,27000
п.41105 от 28.04.25 до 28.04.26 | [13 empty] | Соответствует | [13 empty] | 1,33000
п.41106 от 07.05.25 до 07.11.25 | 2,00000 | 100,50000 | 0,32700 | 0,15700 | 0,08300 |  | -0,27500 | 29,00000 | 249,00000 | 10,51000 |  | 150,00000 | Без дефектов |  |  | 1,50126 |  | 49,89830 | РРМ 310 | 47,43649 | 23,67000 | 56,44942 | 0,5 | 18,00000 | H | 6,00000 |  | 1,19000 | 62,95000
п.41108 от 25.04.25 до 25.10.25 |  | 180,00000 | [25 empty] | 1,08000
п.41109 от 29.04.25 до 29.10.25 | 40,00000 | 100,00000 | 0,22300 | 0,01800 | 0,22200 | 0,07100 | 0,00500 | 33,00000 | 232,00000 | 7,00000 |  | 110,00000 | Без дефектов |  |  | 1,63901 | 26,00000 | 44,09750 | РРМ 310 | 40,54739 | 18,00000 | 47,50756 | 1,5 | 10,00000 | H | 7,00000 |  | 1,18000 | 62,10000
п.41110 от 28.04.25 до 28.10.25 |  | 87,00000 | 0,07800 | 0,04900 | 0,04500 |  | 0,04200 | 47,00000 | 232,00000 |  |  | 100,00000 | Без дефектов |  |  | 1,91871 | 11,00000 | 42,56327 |  | 33,83199 | 14,40000 | 44,72960 | 1,5 | 4,00000 | F |  |  | 1,32211 | 61,76996
п.41111 от 25.04.25 до 25.10.25 | 39,60000 | 89,00000 | 0,42500 | 0,36600 | -0,06600 | 0,44200 | 0,20600 | 24,00000 | 224,00000 | 6,00000 |  | 120,00000 | Без дефектов |  |  | 1,93449 | 23,00000 | 43,83375 | РРМ 310 | 41,06425 | 18,00000 | 52,99984 | 1 | 16,00000 | F | 7,00000 |  | 1,31000 | 65,70000
п.41112 от 06.05.25 до 06.11.25 | 4,10000 | 90,50000 | 0,51500 | 0,44400 | 0,25400 |  | 0,06200 | 33,00000 | 232,00000 | 6,00000 |  | 120,00000 | Соответствует |  |  | 1,29827 |  | 50,20682 | РРМ 310 | 38,03112 | 19,00000 | 41,24938 | 1,5 | 10,00000 | H | 7,00000 |  | 1,09000 | 59,80000
п.41113 от 29.04.25 до 29.10.25 | 39,90000 | 118,00000 | 0,49700 | 0,09800 | -0,20200 |  | 0,44400 | 37,00000 | 249,00000 | 25,00000 |  | 110,00000 | Без дефектов |  |  | 1,34779 |  | 49,16705 | PPU 331 | 50,84706 | 25,00000 | 56,44024 | 1,5 | 10,00000 | H |  |  | 1,11000 | 59,70000
п.41114 от 25.04.25 до 25.10.25 | 37,30000 | 101,50000 | 0,40800 | 0,17900 | -0,36100 |  | -0,05900 | 31,00000 | 249,00000 | 24,00000 |  | 110,00000 | Без дефектов |  |  | 1,29859 |  | 47,77955 | PPU 331 | 50,29530 | 24,00000 | 54,24916 | 1,5 | 10,00000 | H |  |  | 1,08000 | 57,45000
п.41116 от 24.04.25 до 24.04.27 | [13 empty] | Прозрачный
п.41119 от 30.04.25 до 30.10.25 | 325,00000 | 66,00000 | [5 empty] | 12,00000 |  |  |  | 5,00000 | Без дефектов | [7 empty] | 4,92000 | [6 empty] | 1,02000 | 42,60000
п.41120 от 29.04.25 до 29.10.25 | 33,40000 | 78,00000 | [5 empty] | 52,00000 | 232,00000 | 6,00000 |  | 100,00000 | Без дефектов |  |  | 1,23566 | 27,00000 | 44,98636 | РРМ 310 | 26,78028 | 12,00000 | 27,74174 | 1,5 | 4,00000 | H |  |  | 1,04000 | 53,45000
п.41121 от 28.04.25 до 28.10.25 | 39,80000 | 92,00000 | 0,31275 | 0,27560 | -0,14782 | 0,24200 | -0,00228 | 30,00000 | 224,00000 | 6,00000 |  | 120,00000 | Без дефектов |  |  | 1,88455 | 25,00000 | 44,12688 | РРМ 310 | 38,07203 | 16,80000 | 48,44750 | 1 | 16,00000 | F | 7,00000 |  | 1,29000 | 65,35000
п.41122 от 24.04.25 до 24.10.25 | 41,30000 | 86,50000 | 0,57400 | -0,53200 | -0,16800 |  | 0,13700 | 25,00000 | 232,00000 | 6,17000 |  | 120,00000 | Без дефектов |  |  | 2,16125 | 24,00000 | 47,80000 | РРМ 310 | 41,63180 | 19,90000 | 60,40580 | 1,5 | 10,00000 | H | 7,00000 |  | 1,45000 | 71,20000
п.41123 от 29.04.25 до 29.10.25 | 95,60000 | 93,00000 | 0,35500 | -0,04700 | 0,14900 |  | -0,31900 | 33,00000 | 232,00000 | 6,03000 |  | 120,00000 | Без дефектов |  |  | 1,65585 | 15,00000 | 51,56875 | РРМ 310 | 34,49764 | 17,79000 | 43,00373 | 1,5 | 10,00000 | H | 7,00000 |  | 1,23000 | 68,50000
п.41124 от 30.04.25 до 30.10.25 | 39,10000 | 90,00000 | 0,24300 | -0,07400 | -0,16000 |  | 0,16700 | 30,00000 | 232,00000 | 5,00000 |  | 110,00000 | Без дефектов |  |  | 1,70647 | 24,00000 | 45,71000 | РРМ 310 | 41,29088 | 19,00000 | 50,34608 | 1,5 | 10,00000 | F | 6,00000 |  | 1,22000 | 64,40000
п.41125 от 25.04.25 до 25.10.25 | [16 empty] | 9,00000
п.41127 от 25.04.25 до 25.10.25 |  | 20,00000 | [5 empty] | 4,00000 | [8 empty] | 14,00000 | [11 empty] | 19,00000
п.41128 от 28.04.25 до 28.10.25 | 23,90000 | 65,00000 | [5 empty] | 23,00000 | 224,00000 | 5,00000 |  | 15,00000 | Без дефектов | Белый цвет жидкого продукта |  | 1,53497 | 11,00000 | 39,69659 |  | 12,59554 |  | 14,35892 | [5 empty] | 1,14000 | 53,45000
п.41129 от 28.04.25 до 28.10.25 | 37,92000 | 86,00000 | 0,22600 | -0,07400 | 0,06900 |  | -0,20200 | 33,00000 | 232,00000 | 5,00000 |  | 120,00000 | Без дефектов |  |  | 1,89098 | 29,00000 | 46,37188 | РРМ 310 | 37,78152 | 17,52000 | 49,26384 | 1,5 | 10,00000 | H | 7,00000 |  | 1,31000 | 67,25000
п.41130 от 25.04.25 до 25.10.25 | 83,60000 | 88,00000 | [5 empty] | 480,00000 |  |  |  | 20,00000 | Без дефектов |  |  |  | 6,00000 |  |  |  | 7,00000 |  | 1 |  |  |  |  | 1,41000 | 66,30000
п.41131 от 29.04.25 до 29.04.26 | [13 empty] | Соответствует | [13 empty] | 1,28000
п.41132 от 29.04.25 до 29.04.26 | [13 empty] | Соответствует | [13 empty] | 1,34000
п.41133 от 24.04.25 до 24.10.25 | [13 empty] | Соответствует
п.41134 от 24.04.25 до 24.06.25 | [13 empty] | Без дефектов
п.41135 от 28.04.25 до 28.10.25 | 37,20000 | 92,00000 | 0,34700 | 0,24300 | 0,22200 |  | 0,11000 | 33,00000 | 232,00000 | 6,00000 |  | 100,00000 | Без дефектов |  |  | 1,67243 |  | 46,68438 | Полиэфирный 1311Т34 ALBA | 40,50201 | 19,00000 | 49,07508 | 1,5 | 10,00000 | F | 6,00000 |  | 1,21000 | 64,75000
п.41136 от 25.04.25 до 25.10.25 |  | 161,00000 | [25 empty] | 1,05000
п.41138 от 24.04.25 до 24.10.25 | [16 empty] | 10,00000
п.41139 от 29.04.25 до 29.04.26 | [13 empty] | Соответствует | [13 empty] | 1,14000
п.41140 от 24.04.25 до 24.10.25 | [16 empty] | 11,00000
п.41141 от 28.04.25 до 28.10.25 | 34,80000 | 70,00000 | [5 empty] | 32,00000 | 232,00000 | 6,00000 |  | 50,00000 | Без дефектов |  |  | 1,81063 | 26,00000 | 42,98182 | РРМ 310 | 13,95939 | 6,00000 | 17,86802 | 3 | 3,00000 | H |  |  | 1,28000 | 60,80000
п.41144 от 29.04.25 до 29.10.25 |  | 72,00000 | [5 empty] | 31,00000 | 224,00000 | 6,00000 |  | 15,00000 | Без дефектов |  |  | 1,52521 | 9,00000 | 41,84659 |  | 14,33809 |  | 16,48880 | [5 empty] | 1,15000 | 55,50000
п.41145 от 28.04.25 до 28.04.27 | 1,00000 |  | 0,28600 |  |  | 0,52400 | [10 empty] | 30,00000 | [10 empty] | 1,38000
п.41146 от 28.04.25 до 28.10.25 | 38,30000 | 94,00000 | 0,11860 | -0,11446 | -0,02500 |  | -0,01822 | 33,00000 | 232,00000 | 6,23000 |  | 120,00000 | Без дефектов |  |  | 1,67748 | 26,00000 | 44,57500 | РРМ 310 | 39,41671 | 17,57000 | 46,74602 | 1,5 | 10,00000 | H | 7,00000 |  | 1,20000 | 63,05000
п.41147 от 28.04.25 до 28.04.27 |  |  | 0,97000 | -0,52800 | 0,36800 | 0,30000 | -0,72500 | [9 empty] | 20,00000 | [10 empty] | 1,11000 | 68,10000
п.41148 от 25.04.25 до 25.10.25 | 3,90000 | 92,00000 | 0,22100 | -0,14500 | -0,13700 |  | -0,09500 | 25,00000 | 232,00000 | 6,00000 |  | 120,00000 | Без дефектов |  |  | 1,31084 |  | 51,06250 | РРМ 310 | 39,11980 | 20,00000 | 43,08446 | 1 | 10,00000 | H | 7,00000 |  | 1,10000 | 60,85000
п.41150 от 29.04.25 до 29.10.25 | 31,70000 | 72,00000 | [5 empty] | 28,00000 | 224,00000 | 5,00000 |  | 100,00000 | Без дефектов |  |  | 1,51466 | 25,00000 | 39,39091 | РРМ 310 | 12,69328 | 5,00000 | 14,34341 | 3 | 5,00000 | H |  |  | 1,13000 | 52,80000
п.41151 от 30.04.25 до 30.10.25 | 39,80000 | 92,50000 | 0,21500 | 0,00800 | -0,09400 |  | -0,19300 | 30,00000 | 232,00000 | 5,07000 |  | 120,00000 | Без дефектов |  |  | 1,66987 | 25,00000 | 50,33875 | РРМ 310 | 36,55236 | 18,40000 | 45,38496 | 1,5 | 10,00000 | H | 7,00000 |  | 1,23000 | 67,70000
п.41152 от 30.04.25 до 30.10.25 | 39,00000 | 90,00000 | 0,34600 | 0,12700 | 0,25100 |  | 0,20000 | 30,00000 | 232,00000 | 7,00000 |  | 100,00000 | Без дефектов |  |  | 1,52420 | 25,00000 | 46,56250 | РРМ 310 | 38,30425 | 17,89000 | 43,62867 | 1,5 | 10,00000 | H | 7,00000 |  | 1,14000 | 62,50000
п.41153 от 30.04.25 до 30.10.25 | 36,40000 | 91,00000 | 0,35000 | -0,12900 | 0,31100 |  | 0,09400 | 33,00000 | 232,00000 | 6,50000 |  | 110,00000 | Без дефектов |  |  | 1,42564 | 21,00000 | 37,59250 | РРМ 310 | 47,72229 | 17,94000 | 48,34763 | 1,5 | 10,00000 | H | 6,00000 |  | 1,06000 | 52,90000
п.41154 от 28.04.25 до 28.10.25 |  | 22,00000 | [5 empty] | 4,00000 | [8 empty] | 16,00000 | [11 empty] | 19,15000
п.41155 от 05.05.25 до 05.11.25 | 90,20000 | 137,00000 | [5 empty] | 12,00000 |  |  |  | 10,00000 | Без дефектов | [7 empty] | 7,00000 | [6 empty] | 0,99000 | 38,60000
п.41156 от 28.04.25 до 28.10.25 | 36,70000 | 95,00000 | 0,51400 | -0,27200 | 0,05500 |  | 0,43300 | 33,00000 | 232,00000 | 6,06000 |  | 120,00000 | Без дефектов |  |  | 1,58856 | 27,00000 | 46,54563 | РРМ 310 | 39,92723 | 18,38000 | 46,01694 | 1,5 | 10,00000 | H | 7,00000 |  | 1,17000 | 63,45000
п.41157 от 30.04.25 до 30.10.25 | 38,82000 | 88,00000 | 0,23600 | 0,22000 | -0,08600 | 0,29800 | -0,00300 | 30,00000 | 224,00000 | 5,00000 |  | 120,00000 | Без дефектов |  |  | 1,85292 | 27,00000 | 46,06188 | РРМ 310 | 38,20947 | 17,60000 | 49,00271 | 1 | 16,00000 | F | 7,00000 |  | 1,29000 | 66,55000
п.41158 от 29.04.25 до 29.10.25 | 27,10000 | 109,00000 | 0,39500 | 0,30100 | 0,01700 |  | -0,25600 | 37,00000 | 249,00000 | 25,00000 |  | 110,00000 | Без дефектов |  |  | 1,47540 |  | 50,38636 | PPU 331 | 47,63194 | 24,00000 | 56,20568 | 1,5 | 10,00000 | H |  |  | 1,18000 | 63,00000
п.41159 от 30.04.25 до 30.10.25 | 39,10000 | 119,00000 | 0,31900 | 0,20500 | 0,24400 |  | -0,01000 | 38,00000 | 249,00000 | 26,00000 |  | 110,00000 | Без дефектов |  |  | 1,28437 |  | 46,98636 | PPU 331 | 53,20693 | 25,00000 | 56,93141 | 1,5 | 10,00000 | H |  |  | 1,07000 | 56,40000
п.41160 от 28.04.25 до 28.10.25 | 33,70000 | 83,00000 | 0,41100 | -0,09000 | 0,26600 |  | -0,30000 | 33,00000 | 232,00000 | 5,00000 | 1,00000 | 100,00000 | Без дефектов |  |  | 1,63301 | 26,00000 | 45,84632 | РРМ 310 | 39,26160 | 18,00000 | 46,29013 | 1,5 | 10,00000 | H | 7,00000 |  | 1,18693 | 63,50000
п.41161 от 25.04.25 до 25.10.25 | 37,20000 | 88,00000 | 0,34000 | -0,30000 | 0,13500 |  | 0,08800 | 33,00000 | 232,00000 | 6,00000 |  | 100,00000 | Без дефектов |  |  | 1,86173 | 24,00000 | 46,86250 | РРМ 310 | 38,41024 | 18,00000 | 49,79380 | 1,5 | 4,00000 | H | 4,00000 |  | 1,30000 | 67,30000
п.41162 от 05.05.25 до 05.11.25 | 3,60000 | 93,00000 | 0,24100 | 0,23500 | 0,05300 |  | -0,00200 | 33,00000 | 232,00000 | 6,00000 |  | 120,00000 | Соответствует |  |  | 1,36265 |  | 47,65341 | РРМ 310 | 39,87123 | 19,00000 | 44,25706 | 1,5 | 10,00000 | H | 7,00000 |  | 1,11000 | 58,50000
п.41163 от 29.04.25 до 29.10.25 | 42,80000 | 118,50000 | 0,47500 | -0,13300 | 0,45600 |  | -0,01800 | 37,00000 | 249,00000 | 26,00000 |  | 110,00000 | Без дефектов |  |  | 1,54587 |  | 51,06136 | PPU 331 | 46,27519 | 24,00000 | 57,34277 | 1,5 | 10,00000 | H | 6,00000 |  | 1,22000 | 64,70000
п.41164 от 30.04.25 до 30.10.25 | 7,40000 | 77,00000 | [5 empty] | 47,00000 | 232,00000 | 5,00000 |  | 100,00000 | Соответствует |  |  | 1,29430 | 28,00000 | 43,44659 | PPM 310+TPE 510 | 30,04675 | 13,00000 | 31,71710 | 1,5 | 4,00000 | H |  |  | 1,06000 | 53,05000
п.41167 от 29.04.25 до 29.10.25 | 36,80000 | 81,00000 | 0,12600 | -0,11500 | -0,02300 |  | -0,04600 | 33,00000 | 232,00000 | 6,00000 |  | 110,00000 | Без дефектов |  |  | 1,86264 | 28,00000 | 49,51000 | РРМ 310 | 40,39588 | 20,00000 | 53,67837 | 1,5 | 10,00000 | H | 6,00000 |  | 1,32000 | 69,40000
п.41168 от 29.04.25 до 29.10.25 | 38,20000 | 91,00000 | 0,18000 | 0,14800 | -0,06000 |  | -0,08400 | 32,00000 | 232,00000 | 5,67000 |  | 120,00000 | Без дефектов |  |  | 1,61947 | 26,00000 | 45,72000 | РРМ 310 | 39,52318 | 18,07000 | 46,30356 | 1,5 | 10,00000 | H | 7,00000 |  | 1,18000 | 63,20000
п.41169 от 25.04.25 до 25.10.25 | [13 empty] | Прозрачная, без посторонних включений | [13 empty] | 0,90000
п.41170 от 05.05.25 до 05.11.25 | 100,00000 | 75,00000 | [5 empty] | 12,00000 |  | 7,00000 |  | 40,00000 | Без дефектов |  | 3,00000 |  |  |  | D'LAC WEF 3020 |  | 3,00000 | [6 empty] | 1,03000 | 42,50000
п.41171 от 25.04.25 до 25.04.27 | [13 empty] | Прозрачный
п.41172 от 05.05.25 до 05.11.25 |  | 72,00000 | [5 empty] | 12,00000 |  |  |  | 30,00000 | Без дефектов | [7 empty] | 5,00000 | [6 empty] | 1,00000 | 33,10000
п.41173 от 05.05.25 до 05.11.25 | 38,30000 | 92,00000 | 0,30200 | 0,03600 | -0,29600 |  | -0,04500 | 33,00000 | 232,00000 | 6,00000 |  | 50,00000 | Без дефектов |  |  | 1,60156 |  | 41,56563 | PPE 100 | 43,30501 | 18,00000 | 48,57306 | 1,5 | 10,00000 | H | 6,00000 |  | 1,15000 | 59,35000
п.41174 от 25.04.25 до 25.10.25 | [13 empty] | Соответствует
п.41175 от 25.04.25 до 25.06.25 | [13 empty] | Без дефектов
п.41176 от 25.04.25 до 25.10.25 | [27 empty] | 1,18000
п.41178 от 28.04.25 до 28.10.25 | 88,20000 | 93,00000 | [5 empty] | 47,00000 | 232,00000 | 6,00000 |  | 100,00000 | Без дефектов |  |  | 1,19614 | 15,00000 | 47,44659 | РРМ 310 | 29,50686 | 14,00000 | 30,39207 | 1,5 | 4,00000 | H |  |  | 1,03000 | 55,10000
п.41179 от 29.04.25 до 29.10.25 |  | 71,00000 | [5 empty] | 25,00000 | 232,00000 | 6,27000 |  | 30,00000 | Без дефектов |  |  | 1,55514 | 13,00000 | 41,47273 |  | 15,11837 |  | 17,53731 | [5 empty] | 1,16000 | 55,60000
п.41180 от 25.04.25 до 25.10.25 | [16 empty] | 9,00000
п.41181 от 29.04.25 до 29.10.25 | 35,80000 | 101,00000 | 0,34100 | -0,13800 | 0,09800 |  | 0,29600 | 33,00000 | 232,00000 | 6,24000 |  | 120,00000 | Без дефектов |  |  | 2,07239 | 23,00000 | 45,87688 | РРМ 310 | 38,35631 | 17,63000 | 53,06649 | 1,5 | 10,00000 | H | 7,00000 |  | 1,39000 | 68,85000
п.41182 от 29.04.25 до 29.10.25 | 38,50000 | 108,00000 | 0,21749 | -0,00732 | 0,09592 |  | 0,19506 | 32,00000 | 232,00000 | 5,00000 |  | 120,00000 | Без дефектов |  |  | 2,06897 | 26,00000 | 46,05063 | РРМ 310 | 39,16130 | 18,00000 | 54,01224 | 1,5 | 10,00000 | H | 7,00000 |  | 1,39000 | 68,95000
п.41183 от 30.04.25 до 30.10.25 | 37,50000 | 92,00000 | 0,22471 | -0,01265 | 0,03473 |  | -0,22165 | 33,00000 | 232,00000 | 6,22000 |  | 120,00000 | Без дефектов |  |  | 1,66173 | 27,66667 | 44,07000 | РРМ 310 | 41,59292 | 18,33000 | 48,81333 | 1,5 | 10,00000 | H | 7,00000 |  | 1,19000 | 62,40000
п.41184 от 29.04.25 до 29.10.25 |  | 77,50000 | [5 empty] | 39,00000 | 209,00000 |  |  |  | Без дефектов |  |  | 2,61115 |  | 6,93182 |  | 43,27868 | 3,00000 | 43,27869 | [5 empty] | 1,00000 | 18,10000
п.41185 от 29.04.25 до 29.10.25 | 33,30000 | 72,00000 | [5 empty] | 26,00000 | 232,00000 |  |  | 100,00000 | Без дефектов |  |  | 1,57992 | 24,00000 | 41,43352 |  | 14,48103 | 6,00000 | 16,94280 | 3 | 5,00000 | F |  |  | 1,17000 | 55,95000
п.41186 от 30.04.25 до 30.10.25 | 5,70000 | 89,00000 | [5 empty] | 12,00000 |  |  |  |  | Без дефектов | [14 empty] | 1,06000 | 42,90000
п.41187 от 05.05.25 до 05.11.25 | 42,00000 | 122,00000 | 0,21073 | -0,14652 | 0,15093 |  | -0,01261 | 38,00000 | 249,00000 | 25,00000 |  | 100,00000 | Без дефектов |  |  | 1,38324 |  | 47,69091 | PPU 100 | 52,42089 | 25,00000 | 58,71140 | 0.5 | 18,00000 | H | 6,00000 |  | 1,12000 | 58,90000
п.41188 от 06.05.25 до 06.11.25 | 41,00000 | 87,00000 | 0,49056 | 0,41567 | 0,21411 | 0,41600 | 0,14842 | 29,00000 | 224,00000 | 6,00000 |  | 120,00000 | Без дефектов |  |  | 1,94041 | 24,00000 | 43,50625 | РРМ 310 | 41,37337 | 18,00000 | 53,32424 | 1 | 16,00000 | F | 7,00000 |  | 1,31000 | 65,50000
п.41189 от 05.05.25 до 05.11.25 | 31,80000 | 70,00000 | [5 empty] | 33,00000 | 232,00000 | 5,56000 |  | 50,00000 | Без дефектов |  |  | 1,83156 | 28,00000 | 42,03636 | РРМ 310 | 14,34783 | 6,00000 | 18,26990 | 3 | 3,00000 | H |  |  | 1,28000 | 60,15000
п.41190 от 05.05.25 до 05.11.25 |  | 85,00000 | 0,18600 | -0,00100 | 0,18100 | 0,05700 | 0,04300 | 30,00000 | 224,00000 | 6,00000 |  | 120,00000 | Без дефектов |  |  | 1,65758 | 26,00000 | 46,15000 | РРМ 310 | 39,00325 | 18,00000 | 46,54675 | 1 | 16,00000 | F | 7,00000 |  | 1,20000 | 64,10000
п.41191 от 30.04.25 до 30.10.25 | 37,40000 | 97,00000 | 0,37200 | 0,17000 | -0,28300 |  | 0,17200 | 30,00000 | 232,00000 | 6,00000 |  | 100,00000 | Без дефектов |  |  | 1,59619 | 25,00000 | 47,78500 | РРМ 310 | 37,43760 | 18,00000 | 44,47590 | 1,5 | 10,00000 | H | 7,00000 |  | 1,18000 | 64,60000
п.41192 от 12.05.25 до 12.11.25 | 33,00000 | 95,00000 | 0,26100 | 0,15400 | 0,06500 |  | -0,20100 | 33,00000 | 232,00000 | 6,00000 |  | 110,00000 | Без дефектов |  |  | 1,58308 | 25,00000 | 41,14750 | РРМ 310 | 43,74506 | 18,00000 | 48,54431 | 1,5 | 10,00000 | H | 7,00000 |  | 1,14000 | 58,70000
п.41193 от 30.04.25 до 30.10.25 | 30,20000 | 88,00000 | 0,43700 | -0,25600 | -0,11500 |  | -0,33600 | 33,00000 | 232,00000 | 6,00000 |  | 100,00000 | Без дефектов |  |  | 1,58109 | 24,00000 | 43,54756 | РРМ 310 | 41,33412 | 18,00000 | 46,82893 | 1,5 | 10,00000 | H | 7,00000 |  | 1,15132 | 60,77376
п.41194 от 30.04.25 до 30.10.25 | 35,90000 | 86,00000 | 0,36800 | 0,09700 | -0,24400 |  | -0,25800 | 32,00000 | 232,00000 | 6,00000 | 1,00000 | 100,00000 | Без дефектов |  |  | 1,57845 | 25,00000 | 41,69234 | РРМ 310 | 43,17340 | 18,00000 | 48,06593 | 1,5 | 10,00000 | H | 7,00000 |  | 1,14079 | 59,11068
п.41196 от 29.04.25 до 29.10.25 |  | 163,00000 | [25 empty] | 1,05000
п.41197 от 29.04.25 до 29.10.25 | [16 empty] | 12,00000
п.41198 от 29.04.25 до 29.10.25 | [16 empty] | 5,00000
п.41199 от 05.05.25 до 05.11.25 |  | 72,00000 | [5 empty] | 28,00000 | 224,00000 | 5,00000 |  | 15,00000 | Без дефектов |  |  | 1,59853 | 10,00000 | 38,96818 |  | 12,83098 |  | 14,88394 | [5 empty] | 1,16000 | 53,70000
п.41200 от 07.05.25 до 07.11.25 | 38,20000 | 82,00000 | 0,17400 | 0,00900 | -0,00100 | 0,08200 | -0,17300 | 30,00000 | 224,00000 | 6,40000 |  | 120,00000 | Без дефектов |  |  | 1,60071 | 26,00000 | 39,72250 | РРМ 310 |  | 17,50000 | 48,54844 | 1 | 16,00000 | F | 7,00000 |  | 1,14000 | 57,70000
п.41201 от 05.05.25 до 05.11.25 | 39,80000 | 88,00000 | 0,23400 | 0,20400 | 0,04700 |  | 0,10400 | 33,00000 | 232,00000 | 6,00000 |  | 120,00000 | Без дефектов |  |  | 1,70955 | 26,00000 | 47,11000 | РРМ 310 | 37,28016 | 17,62000 | 45,91813 | 1,5 | 10,00000 | H | 7,00000 |  | 1,23000 | 65,60000
п.41202 от 30.04.25 до 30.10.25 | 3,80000 | 84,00000 | 0,19328 | -0,16597 | -0,03474 |  | 0,09275 | 33,00000 | 232,00000 | 6,00000 |  | 110,00000 | Без дефектов |  |  | 1,26353 |  | 49,53977 | Полиэфирный | 38,75674 | 19,20000 | 41,46971 | 1,5 | 10,00000 | H | 7,00000 |  | 1,07000 | 58,50000
п.41205 от 12.05.25 до 12.11.25 | 40,60000 | 87,00000 | 0,43900 | 0,33200 | 0,13600 |  | 0,25200 | 33,00000 | 232,00000 | 6,62000 |  | 120,00000 | Без дефектов |  |  | 1,67651 | 26,00000 | 44,65000 | РРМ 310 | 40,31355 | 18,00000 | 47,82434 | 1,5 | 10,00000 | H | 7,00000 |  | 1,20000 | 63,10000
п.41206 от 28.04.25 до 28.10.25 | [16 empty] | 13,00000
п.41207 от 28.04.25 до 28.10.25 | [13 empty] | Соответствует
п.41208 от 30.04.25 до 30.10.25 | 43,60000 | 122,00000 | 0,46300 | -0,08800 | 0,45400 |  | 0,01400 | 38,00000 | 249,00000 | 24,00000 |  | 110,00000 | Без дефектов |  |  | 1,50298 |  | 56,18125 | PPU 331 | 42,71888 | 24,00000 | 52,54422 | 1,5 | 10,00000 | H | 6,00000 |  | 1,23000 | 68,65000
п.41209 от 30.04.25 до 30.10.25 | 40,40000 | 92,00000 | 0,15300 | 0,05100 | -0,07200 |  | -0,12500 | 33,00000 | 232,00000 | 5,35000 |  | 120,00000 | Без дефектов |  |  | 1,98202 | 29,00000 | 52,05000 | РРМ 310 | 34,63977 | 18,03000 | 49,22292 | 1,5 | 10,00000 | H | 7,00000 |  | 1,40000 | 72,60000
п.41210 от 30.04.25 до 30.04.26 | [13 empty] | Соответствует | [13 empty] | 1,32000
п.41212 от 28.04.25 до 28.04.27 | [27 empty] | 0,82300
п.41213 от 29.04.25 до 29.04.27 |  |  | 0,74000 | 0,49300 | -0,51500 | 0,32700 | 0,19900 | [9 empty] | 25,00000 | [10 empty] | 1,12000 | 68,20000
п.41214 от 29.04.25 до 29.04.27 |  |  | 0,12700 | -0,11700 | -0,00600 | 0,14200 | 0,04800 | [9 empty] | 18,00000 | [10 empty] | 1,17000
п.41215 от 05.05.25 до 05.11.25 | 37,40000 | 86,50000 | 0,35200 | 0,03200 | 0,34800 |  | 0,04300 | 30,00000 | 232,00000 | 4,99000 |  | 120,00000 | Без дефектов |  |  | 1,68437 | 25,00000 | 44,05000 | РРМ 310 | 41,06697 | 18,09000 | 48,59700 | 1,5 | 10,00000 | H | 7,00000 |  | 1,20000 | 62,70000
п.41216 от 30.04.25 до 30.04.27 | 72,00000 |  | 0,48300 | [13 empty] | 50,00000 | [10 empty] | 1,53000
п.41217 от 29.04.25 до 29.04.27 |  |  | 0,62700 | -0,43700 | -0,07200 | 0,53000 | -0,44400 | [9 empty] | 19,00000 | [10 empty] | 1,11000 | 64,90000
п.41220 от 07.05.25 до 07.11.25 | 38,40000 | 107,00000 | [5 empty] | 37,00000 | 254,00000 | 24,00000 |  | 50,00000 | Без дефектов | Белый цвет жидкого продукта | 36,00000 | 1,64160 |  | 39,39091 |  | 60,92776 |  | 71,89476 | [5 empty] | 1,18000 | 54,80000
п.41221 от 30.04.25 до 30.10.25 | 32,60000 | 110,00000 | 0,10239 | -0,00248 | 0,04944 |  | 0,08963 | 32,00000 | 232,00000 | 5,00000 | 1,00000 | 110,00000 | Без дефектов |  |  | 1,69039 | 20,00000 | 43,60000 | РРМ 310 | 41,28440 | 18,00000 | 48,76119 | 1.5 | 10,00000 | F | 7,00000 |  | 1,20000 | 62,40000
п.41222 от 07.05.25 до 07.11.25 | 37,20000 | 95,00000 | 0,40086 | -0,37726 | -0,02835 | 0,47400 | 0,13253 | 29,00000 | 224,00000 | 6,00000 |  | 120,00000 | Без дефектов |  |  | 1,89898 | 26,00000 | 44,58750 | РРМ 310 | 38,12728 | 17,00000 | 48,98741 | 1 | 16,00000 | F | 7,00000 |  | 1,30000 | 65,90000
п.41223 от 05.05.25 до 05.11.25 | 4,70000 | 92,50000 | 0,25800 | 0,22900 | 0,11000 |  | 0,04700 | 28,00000 | 232,00000 | 6,00000 |  | 100,00000 | Без дефектов |  |  | 1,28965 |  | 48,82273 | РРМ 310 | 40,96453 | 20,00000 | 44,24169 | 1,5 | 10,00000 | H | 7,00000 |  | 1,08000 | 58,30000
п.41224 от 06.05.25 до 06.11.25 | 143,00000 | 41,00000 | [5 empty] | 480,00000 |  |  |  | 20,00000 | Без дефектов | [7 empty] | 2,80000 |  | 1 |  |  |  |  | 1,03000 | 47,20000
п.41225 от 12.05.25 до 12.11.25 | 8,60000 | 89,00000 | 0,05800 | -0,02100 | -0,02800 |  | -0,04600 | 33,00000 | 232,00000 | 6,00000 |  | 100,00000 | Без дефектов |  |  | 2,30018 |  | 43,58875 | Полиэфирный 1311Т34 ALBA | 43,58923 | 19,00000 | 63,06417 | 2 | 10,00000 | F | 6,00000 |  | 1,47000 | 69,30000
п.41226 от 30.04.25 до 30.10.25 | 12,60000 | 87,50000 | 0,39800 | -0,34400 | 0,12500 |  | -0,15600 | 33,00000 | 232,00000 | 6,00000 |  | 100,00000 | Без дефектов |  |  | 1,61461 | 26,00000 | 38,65375 | РРМ 310 | 46,56728 | 18,00000 | 51,03245 | 1,5 | 10,00000 | F | 6,00000 |  | 1,14000 | 56,95000
п.41227 от 12.05.25 до 12.11.25 |  | 77,00000 | 0,19680 | -0,16345 | 0,06235 | 0,45200 | -0,09016 | 47,00000 | 232,00000 |  |  | 100,00000 | Без дефектов |  |  | 1,51071 | 11,00000 | 51,60890 |  | 26,35204 | 13,60000 | 31,76739 | 1,5 | 4,00000 | F |  |  | 1,20550 | 64,67510
п.41228 от 05.05.25 до 05.11.25 | 35,30000 | 97,00000 | 0,48700 | 0,13500 | -0,36400 |  | -0,29400 | 33,00000 | 232,00000 | 5,23000 |  | 120,00000 | Без дефектов |  |  | 1,59587 | 24,00000 | 45,88750 | РРМ 310 | 39,57505 | 18,16000 | 46,00154 | 1,5 | 10,00000 | H | 7,00000 |  | 1,17000 | 63,00000
п.41229 от 30.04.25 до 30.10.25 | [16 empty] | 15,00000
п.41230 от 30.04.25 до 30.10.25
п.41231 от 30.04.25 до 30.10.25 | [16 empty] | 10,00000
п.41232 от 30.04.25 до 30.10.25 | [16 empty] | 4,00000
п.41233 от 30.04.25 до 30.10.25 | [16 empty] | 9,00000
п.41234 от 05.05.25 до 05.11.25 | 38,80000 | 97,00000 | 0,30700 | -0,20800 | -0,19900 |  | -0,10600 | 36,00000 | 249,00000 | 6,00000 |  | 100,00000 | Без дефектов |  |  | 2,08727 | 30,00000 | 33,96080 | Полиэфирный 1311Т34 ALBA | 52,21347 | 18,00000 | 68,37296 | 1 | 10,00000 | HB | 6,00000 |  | 1,29000 | 54,95000
п.41236 от 07.05.25 до 07.11.25 | 34,00000 | 98,00000 | 0,44100 | 0,04900 | -0,32700 |  | -0,29300 | 33,00000 | 232,00000 | 5,23000 |  | 120,00000 | Без дефектов |  |  | 1,61519 | 25,00000 | 46,08875 | РРМ 310 | 37,97022 | 17,50000 | 44,54815 | 1,5 | 10,00000 | H | 7,00000 |  | 1,18000 | 63,45000
п.41237 от 05.05.25 до 05.11.25 |  | 68,00000 | [5 empty] | 25,00000 | 224,00000 | 6,00000 |  | 30,00000 | Без дефектов |  |  | 1,55471 | 8,00000 | 40,01705 |  | 14,99361 |  | 17,24265 | [5 empty] | 1,15000 | 54,10000
п.41239 от 30.04.25 до 30.10.25
п.41241 от 07.05.25 до 07.11.25 | 38,90000 | 94,00000 | 0,27200 | -0,07300 | -0,19200 | 0,35800 | 0,17800 | 30,00000 | 224,00000 | 7,00000 |  | 120,00000 | Без дефектов |  |  | 1,57139 | 25,00000 | 48,15438 | РРМ 310 | 37,91971 | 18,26000 | 44,45183 | 1 | 16,00000 | F | 7,00000 |  | 1,17000 | 64,55000
п.41242 от 05.05.25 до 05.05.26 | [13 empty] | Соответствует | [13 empty] | 1,30000
п.41243 от 30.04.25 до 30.04.26 | [13 empty] | Соответствует | [13 empty] | 1,26000
п.41244 от 30.04.25 до 30.04.26 | [13 empty] | Соответствует | [13 empty] | 1,13000
п.41245 от 30.04.25 до 30.04.27 |  |  | 1,28600 | 1,28200 | -0,04000 | 0,13500 | -0,09800 | [9 empty] | 20,00000 | [10 empty] | 1,16000 | 69,80000
п.41246 от 06.05.25 до 06.11.25 | 40,00000 | 87,50000 | 0,14300 | 0,07700 | 0,09800 |  | 0,07000 | 33,00000 | 232,00000 | 6,40000 |  | 120,00000 | Без дефектов |  |  | 1,59699 | 24,00000 | 47,71125 | РРМ 310 | 38,56533 | 18,40000 | 45,52235 | 1,5 | 10,00000 | H | 7,00000 |  | 1,18000 | 64,55000
п.41247 от 07.05.25 до 07.11.25 | 39,30000 | 90,00000 | 0,24200 | 0,18100 | 0,12400 | 0,33200 | 0,04100 | 29,00000 | 224,00000 | 6,00000 |  | 120,00000 | Без дефектов |  |  | 1,64497 | 22,00000 | 45,40875 | РРМ 310 | 37,43772 | 17,00000 | 44,17768 | 1 | 16,00000 | F | 7,00000 |  | 1,19000 | 63,30000
п.41248 от 06.05.25 до 06.11.25 | [16 empty] | 16,00000
п.41249 от 05.05.25 до 05.05.27 | [16 empty] | 80,00000 | [10 empty] | 1,32000
п.41250 от 06.05.25 до 06.05.27 | 69,90000 |  | 0,67100 |  |  | 0,08500 | [10 empty] | 35,00000 | [10 empty] | 1,50000
п.41252 от 30.04.25 до 30.04.27 |  |  | 0,08500 | 0,07300 | -0,01000 |  | 0,04200 | [9 empty] | 70,00000 | [6 empty] | 35,00000 |  |  | 6,50000 | 1,61000
п.41253 от 06.05.25 до 06.11.25 | 36,30000 | 92,00000 | 0,50552 | -0,41492 | -0,20637 |  | 0,20199 | 32,00000 | 232,00000 | 6,00000 |  | 100,00000 | Без дефектов |  |  | 1,77596 | 24,00000 | 48,40625 | Полиэфирный 1311Т34 ALBA | 37,18528 | 18,00000 | 47,35897 | 1,5 | 10,00000 | F | 6,00000 |  | 1,27000 | 67,50000
п.41254 от 30.04.25 до 30.10.25 | [16 empty] | 11,00000
п.41255 от 12.05.25 до 12.11.25 | 38,80000 | 90,00000 | 0,29500 | 0,17500 | -0,04700 | 0,35100 | 0,23200 | 30,00000 | 224,00000 | 6,00000 |  | 120,00000 | Без дефектов |  |  | 1,88455 | 25,00000 | 44,12688 | РРМ 310 | 38,45501 | 17,00000 | 49,02426 | 1 | 16,00000 | F | 7,00000 |  | 1,29000 | 65,35000
п.41256 от 13.05.25 до 13.11.25 | 42,40000 | 91,00000 | 0,26825 | 0,20280 | -0,01339 | 0,48200 | -0,17508 | 30,00000 | 224,00000 | 5,92000 |  | 120,00000 | Без дефектов |  |  | 1,59590 | 26,00000 | 43,95750 | РРМ 310 | 41,60837 | 18,29000 | 47,57790 | 1 | 16,00000 | F | 7,00000 |  | 1,16000 | 61,35000
п.41257 от 30.04.25 до 30.10.25 | [13 empty] | Соответствует
п.41258 от 06.05.25 до 06.11.25 | 37,70000 | 84,00000 | 0,41000 | -0,23000 | 0,32200 |  | 0,10800 | 33,00000 | 232,00000 | 6,00000 |  | 100,00000 | Без дефектов |  |  | 1,58066 | 24,00000 | 43,58532 | РРМ 310 | 41,29831 | 18,00000 | 46,79593 | 1,5 | 10,00000 | H | 7,00000 |  | 1,15132 | 60,80000
п.41259 от 12.05.25 до 12.11.25 | 26,10000 | 109,00000 | 0,24200 | 0,15300 | -0,18000 |  | -0,05400 | 38,00000 | 249,00000 | 24,00000 |  | 110,00000 | Без дефектов |  | 2,00000 | 1,39917 |  | 46,22727 | PPU 331 | 51,84603 | 24,00000 | 58,14749 | 1,5 | 10,00000 | H |  |  | 1,12000 | 57,75000
п.41260 от 06.05.25 до 06.11.25 | 3,60000 | 91,00000 | 0,21800 | -0,21200 | -0,03100 |  | 0,03900 | 33,00000 | 232,00000 | 6,00000 |  | 110,00000 | Без дефектов |  |  | 1,27960 |  | 50,05000 | Полиэфирный 1311Т34 ALBA | 38,33807 | 19,00000 | 40,99900 | 1,5 | 10,00000 | H | 7,00000 |  | 1,08000 | 59,30000
п.41261 от 06.05.25 до 06.11.25 | 378,00000 | 75,00000 | [5 empty] | 12,00000 |  |  |  | 9,00000 | Без дефектов |  | 3,00000 | [12 empty] | 1,01000 | 39,60000
п.41262 от 07.05.25 до 07.11.25 | 4,00000 | 91,50000 | 0,08900 | -0,08800 | 0,00800 |  | 0,01400 | 33,00000 | 232,00000 | 6,00000 |  | 110,00000 | Без дефектов |  |  | 1,24298 |  | 49,58977 | Полиэфирный 1311Т34 ALBA | 40,33090 | 20,00000 | 42,75075 | 1.5 | 10,00000 | F | 7,00000 |  | 1,06000 | 58,15000
п.41263 от 06.05.25 до 06.11.25 | 44,20000 | 86,00000 | 0,12000 | -0,01500 | 0,11300 |  | 0,03800 | 32,00000 | 232,00000 | 6,29000 |  | 120,00000 | Без дефектов |  |  | 1,76196 | 24,00000 | 50,96000 | РРМ 310 | 34,51727 | 17,59000 | 44,69060 | 1,5 | 10,00000 | H | 7,00000 |  | 1,28000 | 69,35000
п.41264 от 06.05.25 до 06.11.25 | 36,50000 | 96,00000 | 0,19900 | 0,19900 | -0,00400 | 0,15100 | -0,00400 | 31,00000 | 224,00000 | 5,00000 |  | 120,00000 | Без дефектов |  |  | 1,64548 | 25,00000 | 43,58125 | РРМ 310 | 41,80127 | 18,31000 | 48,79136 | 1 | 16,00000 | F | 7,00000 |  | 1,18000 | 61,75000
п.41266 от 07.05.25 до 07.11.25 | 27,10000 | 70,00000 | [5 empty] | 28,00000 | 224,00000 | 5,00000 |  | 15,00000 | Без дефектов |  |  | 1,57502 | 15,00000 | 40,28636 |  | 12,37067 |  | 14,39693 | [5 empty] | 1,16000 | 54,70000
п.41267 от 06.05.25 до 06.11.25 | 37,50000 | 82,00000 | 0,13700 | 0,11400 | -0,02400 |  | -0,07200 | 30,00000 | 232,00000 | 6,00000 |  | 100,00000 | Без дефектов |  |  | 2,01232 | 24,00000 | 49,09125 | РРМ 310 | 36,03493 | 17,69000 | 50,35062 | 1,5 | 10,00000 | H | 7,00000 |  | 1,39000 | 70,70000
п.41268 от 05.05.25 до 05.11.25 | 31,40000 | 87,00000 | 0,44200 | -0,31100 | 0,17600 |  | -0,26000 | 33,00000 | 232,00000 | 6,00000 |  | 100,00000 | Без дефектов |  |  | 1,64920 | 25,00000 | 43,31151 | РРМ 310 | 41,55939 | 18,00000 | 48,21329 | 1,50000 | 10,00000 | H | 7,00000 |  | 1,18013 | 61,57136
п.41269 от 05.05.25 до 05.11.25 | [16 empty] | 5,00000
п.41270 от 13.05.25 до 13.11.25 | 8,30000 | 93,00000 | 0,23400 | -0,20200 | -0,07600 |  | -0,09100 | 33,00000 | 232,00000 | 6,00000 |  | 100,00000 | Без дефектов |  |  | 1,96645 |  | 43,32250 | Полиэфирный 1311Т34 ALBA | 41,46988 | 18,00000 | 53,91645 | 2 | 10,00000 | F | 6,00000 |  | 1,32000 | 65,65000
п.41271 от 07.05.25 до 07.11.25 | 37,00000 | 97,00000 | 0,28600 | -0,07100 | 0,07300 |  | -0,26700 | 33,00000 | 232,00000 | 7,17000 |  | 120,00000 | Без дефектов |  |  | 1,93655 | 24,00000 | 46,21813 | РРМ 310 | 39,05394 | 18,05000 | 51,66993 | 1,5 | 10,00000 | H | 7,00000 |  | 1,33000 | 67,65000
п.41272 от 06.05.25 до 06.11.25 | 34,40000 | 64,00000 | [5 empty] | 32,00000 | 232,00000 | 6,00000 |  | 50,00000 | Без дефектов |  |  | 1,66241 | 26,00000 | 39,62102 | РРМ 310 | 15,01536 | 6,00000 | 18,02074 | 3 | 3,00000 | H |  |  | 1,19000 | 55,35000
п.41273 от 05.05.25 до 05.05.26 | [13 empty] | Соответствует | [13 empty] | 1,30000
п.41274 от 06.05.25 до 06.05.26 | [27 empty] | 1,35000
п.41275 от 07.05.25 до 07.11.25 |  | 61,00000 | [5 empty] | 32,00000 | 232,00000 | 6,00000 |  | 30,00000 | Без дефектов |  |  | 1,52862 | 7,00000 | 40,08523 |  | 14,96811 |  | 17,06364 | [5 empty] | 1,14000 | 53,75000
п.41276 от 05.05.25 до 05.05.26 | [13 empty] | Соответствует | [13 empty] | 1,14000
п.41277 от 07.05.25 до 07.11.25 | 40,10000 | 94,00000 | 0,27400 | 0,19900 | 0,10600 | 0,44500 | -0,15600 | 30,00000 | 224,00000 | 6,00000 |  | 120,00000 | Без дефектов |  |  | 1,75702 | 24,00000 | 45,20750 | РРМ 310 | 39,81640 | 18,00000 | 48,91944 | 1 | 16,00000 | F | 7,00000 |  | 1,24000 | 64,65000
п.41278 от 13.05.25 до 13.11.25 | 33,14000 | 93,00000 | 0,53300 | 0,23300 | 0,05300 |  | -0,47700 | 32,00000 | 232,00000 | 6,00000 |  | 100,00000 | Без дефектов |  |  | 1,53365 | 26,00000 | 40,49810 | РРМ 310 | 44,44653 | 18,00000 | 48,13648 | 1,50000 | 10,00000 | H | 7,00000 |  | 1,11607 | 57,34898
п.41279 от 06.05.25 до 06.11.25 | 33,22000 | 95,00000 | 0,23300 | -0,14200 | -0,09600 |  | -0,15800 | 32,00000 | 232,00000 | 6,00000 |  | 100,00000 | Без дефектов |  |  | 1,60644 | 27,00000 | 45,58785 | РРМ 310 | 39,48420 | 18,00000 | 45,97133 | 1,50000 | 10,00000 | H | 7,00000 |  | 1,17330 | 62,89975
п.41280 от 12.05.25 до 12.11.25 | 42,80000 | 93,00000 | 0,33400 | -0,30600 | 0,04000 |  | -0,12800 | 33,00000 | 232,00000 | 6,01000 |  | 120,00000 | Без дефектов |  |  | 1,99868 | 21,00000 | 49,87313 | РРМ 310 | 35,34970 | 17,63000 | 49,52455 | 1,5 | 10,00000 | H | 7,00000 |  | 1,39000 | 71,15000
п.41281 от 12.05.25 до 12.11.25 | 37,50000 | 109,00000 | 0,15900 | -0,04000 | 0,07500 |  | -0,13500 | 35,00000 | 249,00000 | 24,00000 |  | 110,00000 | Без дефектов |  |  | 1,47169 |  | 49,01193 | PPU 331 | 48,96767 | 24,00000 | 57,29217 | 1,5 | 10,00000 | H |  |  | 1,17000 | 61,65000
п.41282 от 12.05.25 до 12.11.25 | 40,90000 | 124,00000 | 0,45500 | 0,11400 | 0,42700 |  | -0,10800 | 36,00000 | 249,00000 | 25,00000 |  | 110,00000 | Без дефектов |  |  | 1,54950 |  | 50,78409 | PPU 331 | 47,13023 | 24,00000 | 57,65585 | 1,5 | 10,00000 | H | 6,00000 |  | 1,22000 | 64,50000
п.41283 от 13.05.25 до 13.11.25 | 95,60000 | 139,00000 | [5 empty] | 12,00000 |  |  |  | 10,00000 | Без дефектов | [7 empty] | 6,00000 | [6 empty] | 1,00000 | 38,85000
п.41284 от 07.05.25 до 07.11.25 | 102,00000 | 139,50000 | [5 empty] | 12,00000 |  |  |  | 37,00000 | Без дефектов |  |  |  | 7,00000 |  |  |  | 8,00000 | [6 empty] | 1,15000 | 47,00000
п.41285 от 07.05.25 до 07.11.25 | 101,00000 | 100,00000 | [5 empty] | 12,00000 |  |  |  | 12,00000 | Без дефектов |  |  |  | 8,00000 |  |  |  | 8,00000 | [6 empty] | 1,14000 | 45,30000
п.41286 от 07.05.25 до 07.11.25 | 41,60000 | 92,00000 | 0,14400 | 0,00700 | -0,12700 |  | -0,06700 | 33,00000 | 232,00000 | 5,09000 |  | 120,00000 | Без дефектов |  |  | 1,85038 | 24,00000 | 46,22313 | РРМ 310 | 40,04801 | 18,35000 | 50,94437 | 1,5 | 10,00000 | H | 7,00000 |  | 1,29000 | 66,65000
п.41287 от 06.05.25 до 06.11.25 | 41,90000 | 86,00000 | 0,33600 | 0,22800 | -0,22200 |  | 0,10600 | 33,00000 | 232,00000 | 6,50000 |  | 120,00000 | Без дефектов |  |  | 1,46596 | 24,00000 | 45,88750 | РРМ 310 | 38,70578 | 17,60000 | 42,29669 | 1,5 | 10,00000 | H | 7,00000 |  | 1,11000 | 61,00000
п.41288 от 12.05.25 до 12.11.25 | 99,00000 | 68,00000 | [5 empty] | 12,00000 |  | 8,00000 |  | 40,00000 | Без дефектов |  | 3,00000 |  |  |  | D'LAC WEF 3020 |  | 3,00000 | [6 empty] | 1,03000 | 42,60000
п.41289 от 07.05.25 до 07.11.25 | 95,00000 | 129,00000 | [5 empty] | 12,00000 |  |  |  | 5,00000 | Без дефектов |  |  |  | 9,00000 |  |  |  | 9,00000 | [6 empty] | 1,05000 | 46,70000
п.41290 от 13.05.25 до 13.11.25 | 101,00000 | 75,00000 | [5 empty] | 12,00000 |  | 7,00000 |  | 40,00000 | Без дефектов | [5 empty] | D'LAC WEF 3020 |  | 3,00000 | [6 empty] | 1,03000 | 42,05000
п.41292 от 06.05.25 до 06.11.25 |  | 85,00000 | [5 empty] | 30,00000 | 224,00000 | 6,00000 |  | 30,00000 | Без дефектов |  |  | 1,54709 | 9,00000 | 40,47443 |  | 14,82417 |  | 17,04780 | [5 empty] | 1,15000 | 54,45000
п.41293 от 06.05.25 до 06.11.25 |  | 69,00000 | [5 empty] | 30,00000 | 224,00000 | 6,00000 |  | 30,00000 | Без дефектов |  |  | 1,57276 | 9,00000 | 40,41818 |  | 14,86905 |  | 17,21997 | [5 empty] | 1,16000 | 54,80000
п.41294 от 07.05.25 до 07.11.25 | 123,00000 | 36,00000 | [5 empty] | 4,00000 |  |  |  | 100,00000 | Без дефектов | [7 empty] | 5,00000 | [6 empty] | 1,00000 | 36,50000
п.41295 от 14.05.25 до 14.11.25 | 89,50000 | 128,00000 | [5 empty] | 12,00000 |  |  |  | 10,00000 | Без дефектов | [7 empty] | 6,00000 | [6 empty] | 0,99000 | 38,40000
п.41296 от 07.05.25 до 07.11.25 | 32,50000 | 116,00000 | [5 empty] | 35,00000 | 249,00000 | 24,00000 |  | 50,00000 | Без дефектов | Белый цвет жидкого продукта |  | 1,63596 |  | 40,34602 |  | 59,48542 |  | 70,49022 | [5 empty] | 1,18500 | 55,70000
п.41297 от 07.05.25 до 07.05.26 | [13 empty] | Соответствует | [13 empty] | 1,28000
п.41298 от 07.05.25 до 07.05.26 | [13 empty] | Соответствует | [13 empty] | 1,33000
п.41299 от 07.05.25 до 07.05.27 |  |  | 2,10800 | -0,73300 | -1,73800 |  | -0,94100 | [9 empty] | 45,00000 | [10 empty] | 1,16000 | 69,30000
п.41300 от 12.05.25 до 12.11.25 | 36,40000 | 86,00000 | 0,31800 | 0,13200 | 0,27700 |  | -0,08500 | 33,00000 | 232,00000 | 5,48000 |  | 120,00000 | Без дефектов |  |  | 1,66409 | 27,66667 | 45,62500 | РРМ 310 | 39,93425 | 18,22000 | 47,56034 | 1,5 | 10,00000 | H | 7,00000 |  | 1,20000 | 63,75000
п.41301 от 07.05.25 до 07.05.27 | 67,60000 |  | 0,71500 | [13 empty] | 27,00000 | [10 empty] | 1,47000
п.41302 от 07.05.25 до 07.11.25 | 37,00000 | 94,00000 | 0,41600 | -0,41000 | 0,00500 |  | 0,06800 | 33,00000 | 232,00000 | 5,31000 |  | 120,00000 | Без дефектов |  |  | 1,61188 | 26,00000 | 44,49813 | РРМ 310 | 40,74329 | 18,13000 | 47,09637 | 1,5 | 10,00000 | H | 7,00000 |  | 1,17000 | 62,05000
п.41303 от 06.05.25 до 06.11.25 | [16 empty] | 4,00000
п.41304 от 06.05.25 до 06.11.25 | [13 empty] | Соответствует |  |  | 5,00000
п.41305 от 12.05.25 до 12.05.27 |  |  | 1,21500 | 0,40100 | -0,46300 | 0,51500 | -1,04900 | [9 empty] | 20,00000 | [10 empty] | 1,17000
п.41306 от 13.05.25 до 13.11.25 | 38,60000 | 87,00000 | 0,16100 | -0,01200 | 0,14700 |  | -0,06500 | 33,00000 | 232,00000 | 6,00000 |  | 120,00000 | Без дефектов |  |  | 1,64828 | 25,00000 | 43,36000 | РРМ 310 | 42,36624 | 18,37000 | 49,15421 | 1,5 | 10,00000 | H | 7,00000 |  | 1,18000 | 61,60000
п.41308 от 06.05.25 до 06.05.27 | [16 empty] | 90,00000 | [8 empty] | 2,30000 |  | 1,86000
п.41309 от 07.05.25 до 07.05.27 | [16 empty] | 80,00000 | [10 empty] | 1,33000
п.41310 от 06.05.25 до 06.11.25 | [16 empty] | 10,00000
п.41311 от 13.05.25 до 13.11.25 | 37,90000 | 92,00000 | 0,23200 | -0,03200 | 0,21700 | 0,12600 | 0,07400 | 30,00000 | 224,00000 | 6,00000 |  | 120,00000 | Без дефектов |  |  | 1,64404 | 24,00000 | 47,27500 | РРМ 310 | 35,56485 | 17,00000 | 43,09734 | 1 | 16,00000 | F | 7,00000 |  | 1,20000 | 64,85000
п.41312 от 06.05.25 до 06.11.25 | [16 empty] | 10,00000
п.41313 от 12.05.25 до 12.11.25 |  | 70,00000 | [5 empty] | 30,00000 | 224,00000 | 6,00000 |  | 15,00000 | Без дефектов |  |  | 1,55915 | 14,00000 | 39,75568 |  | 15,09218 |  | 17,35601 | [5 empty] | 1,15000 | 53,90000
п.41314 от 06.05.25 до 06.11.25 | 87,96000 | 147,00000 | [5 empty] | 12,00000 |  |  |  | 10,00000 | Без дефектов |  | 3,00000 |  | 7,00000 |  |  |  | 7,00000 |  | 1,5 |  |  |  |  | 1,41000 | 63,90000
п.41315 от 12.05.25 до 12.11.25 | 38,50000 | 80,00000 | 0,46400 | 0,26700 | -0,14900 |  | -0,34900 | 30,00000 | 232,00000 | 6,88000 |  | 120,00000 | Без дефектов |  |  | 1,57787 | 25,00000 | 45,55250 | РРМ 310 | 38,41721 | 17,50000 | 44,21583 | 1,5 | 10,00000 | H | 7,00000 |  | 1,16000 | 62,45000
п.41316 от 12.05.25 до 12.11.25 | 40,50000 | 82,00000 | 0,26400 | 0,13000 | 0,15200 |  | 0,17200 | 33,00000 | 232,00000 | 5,87000 |  | 120,00000 | Без дефектов |  |  | 1,58936 | 25,00000 | 46,47250 | РРМ 310 | 39,10110 | 18,40000 | 46,12666 | 1,5 | 10,00000 | H | 7,00000 |  | 1,17000 | 63,40000
п.41317 от 12.05.25 до 12.11.25 | 34,10000 | 93,50000 | 0,30200 | 0,19700 | 0,22900 |  | 0,00200 | 31,00000 | 232,00000 | 5,00000 | 1,00000 | 110,00000 | Без дефектов |  |  | 1,65132 | 26,00000 | 44,00875 | РРМ 310 | 41,31816 | 18,00000 | 47,78726 | 1,5 | 10,00000 | F | 7,00000 |  | 1,18500 | 62,20000
п.41318 от 07.05.25 до 07.11.25 | 36,80000 | 93,00000 | 0,37900 | -0,09400 | 0,35600 |  | -0,08800 | 33,00000 | 232,00000 | 5,50000 |  | 110,00000 | Без дефектов |  |  | 1,39419 | 24,00000 | 41,10375 | РРМ 310 | 44,42555 | 18,29000 | 45,90417 | 1,5 | 10,00000 | H | 6,00000 |  | 1,06000 | 55,55000
п.41320 от 13.05.25 до 13.11.25 | 36,00000 | 110,00000 | 0,40000 | 0,37700 | -0,05000 |  | -0,12500 | 33,00000 | 232,00000 | 6,00000 | 1,00000 | 110,00000 | Без дефектов |  |  | 1,52230 | 26,00000 | 42,39000 | РРМ 310 | 42,25352 | 18,00000 | 46,56156 | 1,5 | 10,00000 | F | 7,00000 |  | 1,12000 | 58,85000
п.41323 от 12.05.25 до 12.05.27 | [16 empty] | 80,00000 | [10 empty] | 1,69000 | 92,20000
п.41324 от 12.05.25 до 12.11.25 | 3,70000 | 87,00000 | 0,31100 | -0,30700 | -0,02800 |  | 0,04300 | 33,00000 | 232,00000 | 6,00000 |  | 110,00000 | Без дефектов |  |  | 1,29381 |  | 48,33182 | Полиэфирный 1311Т34 ALBA | 41,38061 | 20,00000 | 44,69106 | 1,5 | 10,00000 | H | 7,00000 |  | 1,08000 | 57,90000
п.41325 от 06.05.25 до 06.11.25 | [13 empty] | Соответствует
п.41326 от 12.05.25 до 12.11.25 | 10,60000 | 80,00000 | [5 empty] | 47,00000 | 232,00000 | 6,00000 |  | 100,00000 | Без дефектов |  | 2,00000 | 1,25583 | 29,00000 | 45,23295 | РРМ 310 | 26,39010 | 12,00000 | 27,85580 | 1,5 | 4,00000 | H |  |  | 1,05000 | 54,10000
п.41327 от 15.05.25 до 15.11.25 | 2,50000 | 105,00000 | 0,12400 | 0,02100 | 0,08000 |  | 0,09300 | 40,00000 | 249,00000 | 25,00000 |  | 110,00000 | Без дефектов |  |  | 1,30681 |  |  | Полиуретановый |  | 25,00000 | 57,61956 | 1 | 15,00000 | H | 6,00000 |  | 1,08000 | 56,70000
п.41328 от 14.05.25 до 14.11.25 | 4,40000 | 81,00000 | 0,29300 | -0,00300 | 0,05900 |  | -0,28700 | 33,00000 | 232,00000 | 6,00000 |  | 110,00000 | Без дефектов |  |  | 1,27911 |  | 50,11136 | Полиэфирный 1311Т34 ALBA | 39,96004 | 20,00000 | 43,10400 | 1,5 | 10,00000 | H | 7,00000 |  | 1,08000 | 59,35000
п.41330 от 14.05.25 до 14.11.25 | 83,40000 | 65,00000 | [5 empty] | 480,00000 |  |  |  | 20,00000 | Без дефектов |  |  |  | 7,00000 |  |  |  | 7,00000 |  | 1,5 |  |  |  |  | 1,39000 | 65,30000
п.41331 от 12.05.25 до 12.05.26 | [13 empty] | Соответствует | [13 empty] | 1,31000
п.41332 от 12.05.25 до 12.05.26 | [27 empty] | 1,35000
п.41333 от 19.05.25 до 19.11.25 | 41,60000 | 92,00000 | 0,43500 | 0,20800 | -0,21100 |  | 0,31900 | 33,00000 | 232,00000 | 6,00000 |  | 110,00000 | Без дефектов |  |  | 1,69946 | 26,00000 | 46,24375 | РРМ 310 | 38,86010 | 18,00000 | 47,24365 | 1,5 | 10,00000 | F | 6,00000 |  | 1,22000 | 64,75000
п.41334 от 06.05.25 до 06.11.25 | [13 empty] | Соответствует |  |  | 8,00000
п.41335 от 12.05.25 до 12.11.25 |  | 61,00000 | [5 empty] | 10,00000 |  |  |  | 30,00000 | Без дефектов |  | 3,00000 | [5 empty] | 4,00000 | [6 empty] | 0,97000 | 32,90000
п.41336 от 12.05.25 до 12.11.25 | 38,00000 | 95,00000 | 0,07635 | -0,05234 | -0,02304 |  | 0,05058 | 32,00000 | 232,00000 | 6,17000 |  | 120,00000 | Без дефектов |  |  | 1,62999 | 26,00000 | 44,83500 | РРМ 310 | 40,86093 | 18,32000 | 47,70183 | 1,5 | 10,00000 | H | 7,00000 |  | 1,18000 | 62,60000
п.41337 от 12.05.25 до 12.11.25 | 41,80000 | 90,00000 | 0,12400 | -0,00100 | -0,07200 |  | -0,10100 | 33,00000 | 232,00000 | 6,29000 |  | 120,00000 | Без дефектов |  |  | 2,06387 | 26,00000 | 46,31125 | РРМ 310 | 39,29931 | 18,20000 | 54,35962 | 1,5 | 10,00000 | H | 7,00000 |  | 1,39000 | 69,10000
п.41338 от 14.05.25 до 14.11.25 | 5,40000 | 92,50000 | 0,21800 | -0,13600 | 0,16200 |  | -0,05600 | 33,00000 | 232,00000 | 6,00000 |  | 110,00000 | Без дефектов |  |  | 1,35956 |  | 50,04545 | Полиэфирный | 37,91727 | 19,00000 | 42,52134 | 1,5 | 10,00000 | H | 7,00000 |  | 1,12000 | 60,75000
п.41339 от 13.05.25 до 13.11.25 | 36,60000 | 98,00000 | 0,31700 | -0,12000 | 0,04800 |  | -0,28900 | 33,00000 | 232,00000 | 6,32000 |  | 120,00000 | Без дефектов |  |  | 2,00395 | 27,00000 | 42,56063 | РРМ 310 | 41,30578 | 17,58000 | 53,82640 | 1,5 | 10,00000 | H | 7,00000 |  | 1,33000 | 65,45000
п.41340 от 14.05.25 до 14.11.25 | 21,40000 | 62,00000 | [5 empty] | 29,00000 | 224,00000 | 6,00000 |  | 30,00000 | Без дефектов |  |  | 1,54254 | 7,00000 | 39,24318 |  | 15,28928 |  | 17,42978 | [5 empty] | 1,14000 | 53,10000
п.41341 от 13.05.25 до 13.11.25 | 16,78000 | 69,00000 | [5 empty] | 29,00000 | 224,00000 | 5,00000 |  | 15,00000 | Без дефектов | Белый цвет жидкого продукта |  | 1,56591 | 9,00000 | 39,36364 |  | 12,70208 |  | 14,60739 | [5 empty] | 1,15000 | 53,60000
п.41342 от 27.05.25 до 27.11.25 | 23,40000 | 90,00000 | 0,30400 | 0,10600 | 0,16000 |  | 0,23500 | 38,00000 | 249,00000 | 15,00000 |  | 110,00000 | [6 empty] | Полиуретановый |  | 18,79000 |  | 0 | 12,00000 | H | 7,00000 |  | 1,15000 | 60,00000
п.41343 от 06.05.25 до 06.11.25 | [13 empty] | Прозрачная, без посторонних включений | [13 empty] | 0,92000
п.41344 от 14.05.25 до 14.11.25 | 40,30000 | 89,00000 | 0,44400 | -0,40300 | -0,18300 |  | -0,02900 | 31,00000 | 232,00000 | 6,77000 |  | 120,00000 | Без дефектов |  |  | 1,84150 | 24,00000 | 49,56500 | РРМ 310 | 37,12297 | 18,40000 | 48,96473 | 1,5 | 10,00000 | H | 7,00000 |  | 1,31000 | 69,20000
п.41345 от 07.05.25 до 07.05.27 | [16 empty] | 80,00000 | [10 empty] | 1,69000 | 90,20000
п.41346 от 15.05.25 до 15.11.25 | 39,90000 | 84,00000 | 0,28600 | 0,20700 | -0,15800 |  | 0,12000 | 32,00000 | 232,00000 | 5,68000 |  | 120,00000 | Без дефектов |  |  | 1,47995 | 26,00000 | 44,36125 | РРМ 310 | 41,34831 | 18,40000 | 45,46076 | 1,5 | 10,00000 | H | 7,00000 |  | 1,11000 | 59,90000
п.41347 от 07.05.25 до 07.11.25 | 39,90000 | 88,00000 | 0,43600 | 0,14400 | -0,20400 |  | 0,35700 | 32,00000 | 232,00000 | 6,00000 | 1,00000 | 110,00000 | Без дефектов |  |  | 1,90874 | 19,00000 | 45,30750 | РРМ 310 | 39,72852 | 18,00000 | 51,58758 | 1,5 | 10,00000 | F | 7,00000 |  | 1,31000 | 66,60000
п.41348 от 13.05.25 до 13.11.25 | 37,30000 | 101,00000 | 0,23400 | -0,09800 | -0,19200 |  | -0,08900 | 36,00000 | 249,00000 | 6,00000 |  | 100,00000 | Без дефектов |  |  | 2,08765 | 31,00000 | 34,77841 | Полиэфирный 1311Т34 ALBA | 54,74786 | 19,00000 | 71,02107 | 1 | 10,00000 | HB | 6,00000 |  | 1,30000 | 55,85000
п.41349 от 13.05.25 до 13.11.25 | 99,80000 | 81,00000 | [5 empty] | 12,00000 |  | 7,00000 |  | 40,00000 | Без дефектов |  | 3,00000 |  |  |  | D'LAC WEF 3020 |  | 3,00000 | [6 empty] | 1,03000 | 43,10000
п.41350 от 14.05.25 до 14.11.25 | 4,40000 | 102,00000 | 0,22100 | 0,06400 | -0,10800 |  | -0,18200 | 33,00000 | 232,00000 | 6,00000 |  | 110,00000 | Без дефектов |  |  | 1,27814 |  | 50,23409 | РРМ 310 | 37,86918 | 19,00000 | 40,84875 | 1,5 | 10,00000 | F | 6,00000 |  | 1,08000 | 59,45000
п.41351 от 16.05.25 до 16.11.25 |  | 80,00000 | 0,53300 | 0,37900 | -0,09900 | 0,11200 | -0,36100 | 33,00000 | 232,00000 |  |  | 100,00000 | Без дефектов |  |  | 1,47142 | 14,00000 | 44,17991 |  | 27,16167 | 12,00000 | 30,99934 | 1,5 | 10,00000 | F |  |  | 1,14129 | 56,95951
п.41352 от 13.05.25 до 13.11.25 | 4,60000 | 118,00000 | 0,30800 | 0,04900 | 0,28900 |  | 0,09400 | 33,00000 | 232,00000 | 6,00000 |  | 110,00000 | Без дефектов |  |  | 1,31564 |  | 50,50000 | РРМ 310 | 37,90524 | 19,00000 | 41,38614 | 1,5 | 10,00000 | F | 6,00000 |  | 1,10000 | 60,40000
п.41353 от 15.05.25 до 15.11.25 | 43,80000 | 124,00000 | 0,19700 | -0,11900 | 0,11700 |  | -0,10500 | 38,00000 | 249,00000 | 25,00000 |  | 110,00000 | Без дефектов |  |  | 1,53960 |  | 51,54659 | PPU 331 | 46,55982 | 24,00000 | 56,80298 | 1,5 | 10,00000 | H |  |  | 1,22000 | 65,05000
п.41354 от 12.05.25 до 12.11.25 |  | 174,00000 | [25 empty] | 1,07000
п.41356 от 14.05.25 до 14.11.25 |  | 69,00000 | [5 empty] | 12,00000 |  |  |  | 30,00000 | Без дефектов | [7 empty] | 5,00000 | [6 empty] | 0,99000 | 36,00000
п.41357 от 13.05.25 до 13.05.26 | [27 empty] | 1,35000
п.41358 от 13.05.25 до 13.05.26 | [13 empty] | Соответствует | [13 empty] | 1,24000
п.41359 от 13.05.25 до 13.05.27 |  |  | 0,66100 | 0,07800 | -0,15500 | 0,16800 | -0,63800 | [9 empty] | 80,00000 | [8 empty] | 1,60000 |  | 1,64000 | 84,36000
п.41360 от 07.05.25 до 07.11.25 | [16 empty] | 13,00000
п.41361 от 13.05.25 до 13.11.25 | 34,94000 | 69,50000 | [5 empty] | 33,00000 | 232,00000 | 5,26000 |  | 50,00000 | Без дефектов |  |  | 1,65579 | 27,00000 | 39,95909 | РРМ 310 | 15,01536 | 6,00000 | 17,86827 | 3 | 3,00000 | H |  |  | 1,19000 | 55,60000
п.41364 от 15.05.25 до 15.11.25 | 13,00000 | 93,00000 | 0,32600 | -0,29300 | 0,14400 |  | -0,00800 | 29,00000 | 224,00000 | 6,00000 |  | 120,00000 | Без дефектов |  |  | 1,56319 | 27,00000 | 42,85750 | РРМ 310 | 37,33302 | 16,00000 | 41,75453 | 1 | 16,00000 | F | 7,00000 |  | 1,14000 | 59,90000
п.41365 от 12.05.25 до 12.07.25 | [13 empty] | Соответствует
п.41367 от 12.05.25 до 12.11.25 | [13 empty] | Соответствует
п.41368 от 12.05.25 до 12.11.25 | [13 empty] | Соответствует |  |  | 15,00000
п.41369 от 12.05.25 до 12.11.25 | [13 empty] | Соответствует |  |  | 7,00000
п.41370 от 13.05.25 до 13.11.25 | 35,90000 | 98,00000 | 0,34873 | 0,25111 |  |  | -0,24199 | 33,00000 | 232,00000 | 5,00000 |  | 120,00000 | Без дефектов |  |  | 1,94961 | 24,00000 | 45,47000 | РРМ 310 | 39,58654 | 18,00000 | 52,22174 | 1,5 | 10,00000 | H | 7,00000 |  | 1,33000 | 67,20000
п.41371 от 07.05.25 до 07.11.25 | [16 empty] | 11,00000
п.41373 от 14.05.25 до 14.11.25 |  | 77,00000 | [5 empty] | 30,00000 | 224,00000 | 6,00000 |  | 15,00000 | Без дефектов |  |  | 1,54281 | 10,00000 | 40,73580 |  | 14,72906 |  | 16,93842 | [5 empty] | 1,15000 | 54,65000
п.41376 от 14.05.25 до 14.11.25 |  | 75,00000 | [5 empty] | 25,00000 | 235,00000 |  |  | 100,00000 | Без дефектов |  |  | 1,59371 | 28,00000 | 39,23182 |  | 12,74476 | 5,00000 | 14,78392 | 3 | 5,00000 | F |  |  | 1,16000 | 53,90000
п.41377 от 13.05.25 до 13.11.25 | 37,70000 | 94,00000 | 0,26571 | 0,21409 | -0,03376 | 0,08500 | 0,15372 | 30,00000 | 224,00000 | 5,00000 |  | 120,00000 | Без дефектов |  |  | 1,88803 | 30,00000 | 45,23750 | РРМ 310 | 37,57944 | 17,00000 | 48,41095 | 1 | 16,00000 | F | 7,00000 |  | 1,30000 | 66,30000
п.41378 от 12.05.25 до 12.11.25 | [16 empty] | 13,00000
п.41381 от 13.05.25 до 13.11.25 | 32,50000 | 85,00000 | 0,53600 | -0,06700 | -0,13200 |  | -0,51500 | 30,00000 | 232,00000 | 5,00000 | 1,00000 | 110,00000 | Без дефектов |  |  | 2,16343 | 23,00000 | 47,86795 | РРМ 310 | 37,60345 | 18,00000 | 54,63861 | 1,5 | 10,00000 | H | 7,00000 |  | 1,45171 | 71,27137
п.41382 от 12.05.25 до 12.11.25 | [16 empty] | 9,00000
п.41383 от 14.05.25 до 14.11.25 | 37,00000 | 97,00000 | 0,06010 | -0,00730 | 0,01692 |  | -0,05720 | 30,00000 | 232,00000 | 5,33000 |  | 100,00000 | Без дефектов |  |  | 1,55416 | 15,00000 | 47,80000 | РРМ 310 | 38,36820 | 18,34000 | 44,53637 | 1,5 | 10,00000 | H | 7,00000 |  | 1,16000 | 64,00000
п.41385 от 19.05.25 до 19.11.25 | [16 empty] | 7,00000
п.41386 от 12.05.25 до 12.11.25 | [16 empty] | 6,00000
п.41387 от 12.05.25 до 12.11.25 | [16 empty] | 13,00000
п.41388 от 19.05.25 до 19.11.25 |  | 90,00000 | [5 empty] | 12,00000 |  |  |  | 30,00000 | Без дефектов | [7 empty] | 5,00000 | [6 empty] | 0,99000 | 36,40000
п.41389 от 12.05.25 до 12.05.27 | [13 empty] | Прозрачный
п.41390 от 15.05.25 до 15.11.25 | 101,00000 | 77,00000 | [5 empty] | 12,00000 |  | 8,00000 |  | 40,00000 | Без дефектов |  | 3,00000 |  |  |  | D'LAC WEF 3020 |  | 5,00000 | [6 empty] | 1,01000 | 42,10000
п.41391 от 12.05.25 до 12.11.25 | [13 empty] | Соответствует
п.41392 от 14.05.25 до 14.11.25 | 35,82000 | 90,00000 | 0,54637 | 0,28179 | -0,00675 |  | 0,46805 | 33,00000 | 232,00000 | 6,00000 | 1,00000 | 110,00000 | Без дефектов |  |  | 1,66977 | 29,00000 | 45,17500 | РРМ 310 | 39,84505 | 18,00000 | 47,36928 | 1,5 | 10,00000 | F | 7,00000 |  | 1,20000 | 63,45000
п.41393 от 14.05.25 до 14.11.25 | 4,80000 | 81,00000 | [5 empty] | 47,00000 | 232,00000 | 5,00000 |  | 100,00000 | Без дефектов |  |  | 1,22834 |  | 45,93182 | РРМ 310 | 43,97823 | 20,20000 | 45,73736 | 1,5 | 4,00000 | H |  |  | 1,04000 | 54,25000
п.41394 от 12.05.25 до 12.11.25 | [13 empty] | Соответствует
п.41395 от 12.05.25 до 12.11.25 | [13 empty] | Белый, однородный, без включений
п.41396 от 13.05.25 до 13.07.25 | [13 empty] | Без дефектов
п.41397 от 12.05.25 до 12.11.25 | [7 empty] | 2,00000 | 232,00000 | [11 empty] | 20,19000
п.41398 от 13.05.25 до 13.11.25 | [7 empty] | 26,00000 | 232,00000 | [7 empty] | 6,00000 |  |  |  | 20,36000
п.41399 от 13.05.25 до 13.11.25 | [13 empty] | Прозрачная, без посторонних включений | [13 empty] | 0,90000
п.41400 от 13.05.25 до 13.11.25 | 35,80000 | 85,00000 | 0,24257 | 0,03977 | -0,11055 |  | 0,21222 | 33,00000 | 232,00000 | 6,00000 | 1,00000 | 100,00000 | Без дефектов |  |  | 1,74556 | 26,00000 | 42,44233 | РРМ 310 | 42,41049 | 18,00000 | 50,54363 | 1,5 | 10,00000 | H | 7,00000 |  | 1,21700 | 62,16423
п.41402 от 14.05.25 до 14.11.25 | 2,80000 | 90,00000 | [5 empty] | 47,00000 | 232,00000 | 12,00000 |  | 105,00000 | Без дефектов |  |  | 1,22612 |  |  | CPE 300 |  | 16,00000 |  | 1,5 |  | HB |  |  | 1,04000 | 54,50000
п.41403 от 14.05.25 до 14.11.25 | 43,70000 | 89,00000 | 0,16200 | 0,03300 | -0,04900 |  | -0,15100 | 33,00000 | 232,00000 | 6,11000 |  | 120,00000 | Без дефектов |  |  | 1,99652 | 23,00000 | 51,17500 | РРМ 310 | 35,72057 | 18,28000 | 50,61924 | 1,5 | 10,00000 | H | 7,00000 |  | 1,40000 | 72,10000
п.41404 от 13.05.25 до 13.05.26 | [27 empty] | 1,35000
п.41405 от 14.05.25 до 14.05.26 | [13 empty] | Соответствует | [13 empty] | 1,33000
п.41406 от 13.05.25 до 13.05.26 | [27 empty] | 1,23000
п.41407 от 14.05.25 до 14.11.25 | 41,30000 | 85,00000 | 0,31400 | 0,07800 | 0,25600 |  | -0,16400 | 32,00000 | 232,00000 | 6,00000 |  | 120,00000 | Без дефектов |  |  | 1,50300 | 27,00000 | 44,28000 | РРМ 310 | 40,52229 | 18,00000 | 44,94031 | 1.5 | 10,00000 | H | 7,00000 |  | 1,12000 | 60,20000
п.41408 от 02.06.25 до 02.12.25 | 19,82000 | 70,00000 | [5 empty] | 31,00000 | 224,00000 |  |  | 100,00000 | Без дефектов |  |  | 2,06578 | 16,00000 | 45,53977 |  | 13,17530 | 6,00000 | 18,70892 | 3,5 | 3,00000 | F |  |  | 1,42000 | 66,25000
п.41409 от 14.05.25 до 14.11.25 | 3,60000 | 87,00000 | 0,24100 | -0,23600 | -0,03100 |  | 0,03300 | 33,00000 | 232,00000 | 6,00000 |  | 110,00000 | Без дефектов |  |  | 1,26306 |  | 49,60057 | Полиэфирный 1311Т34 ALBA | 38,25912 | 19,00000 | 40,98743 | 1,5 | 10,00000 | F | 7,00000 |  | 1,07000 | 58,55000
п.41410 от 15.05.25 до 15.11.25 | 19,00000 | 60,00000 | [5 empty] | 25,00000 | 232,00000 | 5,00000 |  |  | Без дефектов |  |  | 1,54363 | 14,00000 | 39,17841 |  | 12,76213 |  | 14,54883 | [5 empty] | 1,14000 | 53,05000
п.41411 от 16.05.25 до 16.11.25 |  | 72,00000 | [5 empty] | 29,00000 | 224,00000 | 5,00000 |  | 15,00000 | Без дефектов |  |  | 1,53545 | 11,00000 | 41,19318 |  | 12,13793 |  | 13,95862 | [5 empty] | 1,15000 | 55,00000
п.41412 от 15.05.25 до 15.11.25 | 35,70000 | 91,00000 | 0,54000 | -0,01200 | -0,34300 |  | 0,41600 | 33,00000 | 232,00000 | 6,30000 |  | 120,00000 | Без дефектов |  |  | 1,57444 | 29,00000 | 47,86188 | РРМ 310 | 36,41076 | 17,56000 | 42,96385 | 1,5 | 10,00000 | H | 7,00000 |  | 1,17000 | 64,35000
п.41413 от 21.05.25 до 21.11.25 | 2,30000 | 94,00000 | 0,35100 | 0,33300 | 0,03600 |  | -0,10500 | 33,00000 | 232,00000 | 6,00000 |  | 120,00000 | Без дефектов |  |  | 1,27765 |  | 50,29545 | РРМ 310 | 35,61471 | 18,00000 | 38,65160 | 1,5 | 10,00000 | H | 7,00000 |  | 1,08000 | 59,50000
п.41414 от 15.05.25 до 15.11.25 | 38,30000 | 86,00000 | 0,39300 | 0,27600 | -0,10600 | 0,25900 | 0,25800 | 30,00000 | 224,00000 | 6,00000 |  | 120,00000 | Без дефектов |  |  | 1,88183 | 24,00000 | 44,28813 | РРМ 310 | 38,45501 | 17,00000 | 48,87865 | 1 | 16,00000 | F | 7,00000 |  | 1,29000 | 65,45000
п.41415 от 15.05.25 до 15.11.25 | 32,50000 | 85,00000 | 0,40900 | 0,24800 | -0,26900 |  | -0,18200 | 32,00000 | 232,00000 | 6,31000 |  | 120,00000 | Без дефектов |  |  | 1,61622 | 25,00000 | 44,13250 | РРМ 310 | 39,65785 | 17,56000 | 45,92378 | 1,5 | 10,00000 | H | 7,00000 |  | 1,17000 | 61,80000
п.41416 от 16.05.25 до 16.11.25 | 39,50000 | 91,00000 | 0,36900 | 0,00100 | -0,29700 |  | 0,22000 | 30,00000 | 232,00000 | 6,05000 |  | 100,00000 | Без дефектов |  |  | 1,61012 | 25,00000 | 46,53125 | РРМ 310 | 38,31459 | 17,80000 | 44,95715 | 1,5 | 10,00000 | H | 7,00000 |  | 1,18000 | 63,75000
п.41417 от 14.05.25 до 14.11.25 | [13 empty] | Соответствует
п.41418 от 13.05.25 до 13.11.25 | [13 empty] | Соответствует
п.41419 от 13.05.25 до 13.11.25 | [16 empty] | 9,00000
п.41420 от 14.05.25 до 14.11.25 | [13 empty] | Соответствует
п.41422 от 16.05.25 до 16.11.25 | 34,88000 | 70,00000 | [5 empty] | 28,00000 | 224,00000 | 6,00000 |  | 100,00000 | Без дефектов |  |  | 1,55692 | 26,00000 | 39,88636 | РРМ 310 | 14,94481 | 6,00000 | 17,29915 | 3 | 5,00000 | H |  |  | 1,15000 | 54,00000
п.41423 от 19.05.25 до 19.11.25 | 2,50000 | 107,00000 | 0,28000 | 0,01300 | -0,09900 |  | 0,26100 | 40,00000 | 249,00000 | 25,00000 |  | 110,00000 | Без дефектов |  |  | 1,31305 |  |  | Полиуретановый |  | 25,00000 | 58,46169 | 1 | 15,00000 | H | 6,00000 |  | 1,08000 | 56,15000
п.41424 от 15.05.25 до 15.11.25 | 38,40000 | 88,50000 | 0,25300 | 0,15200 | 0,16500 |  | 0,11700 | 30,00000 | 232,00000 | 6,03000 |  | 120,00000 | Без дефектов |  |  | 1,66182 | 29,00000 | 46,67875 | РРМ 310 | 38,58287 | 18,01000 | 46,33038 | 1,5 | 10,00000 | H | 7,00000 |  | 1,20500 | 64,60000
п.41425 от 19.05.25 до 19.11.25 | 87,60000 | 136,00000 | [5 empty] | 12,00000 |  |  |  | 10,00000 | Без дефектов | [7 empty] | 5,00000 | [6 empty] | 0,99000 | 38,30000
п.41426 от 15.05.25 до 15.11.25 | 97,30000 | 76,00000 | [5 empty] | 12,00000 |  | 8,00000 |  | 40,00000 | Без дефектов |  | 3,00000 |  |  |  | D'LAC WEF 3020 |  | 3,00000 | [6 empty] | 1,05000 | 47,95000
п.41427 от 16.05.25 до 16.11.25 | 40,70000 | 90,00000 | 0,31800 | 0,30600 | 0,00500 |  | -0,08700 | 33,00000 | 232,00000 | 5,01000 |  | 120,00000 | Без дефектов |  |  | 1,59005 | 24,00000 | 44,46500 | РРМ 310 | 35,75020 | 16,00000 | 41,23309 | 1,5 | 10,00000 | H | 7,00000 |  | 1,16000 | 61,70000
п.41428 от 16.05.25 до 16.11.25 | 35,80000 | 97,00000 | 0,35200 | 0,34100 | -0,00300 |  | -0,08900 | 32,00000 | 232,00000 | 6,00000 | 1,00000 | 110,00000 | Без дефектов |  |  | 1,65418 | 27,00000 | 44,66500 | РРМ 310 | 42,60985 | 19,00000 | 50,04683 | 1,5 | 10,00000 | F | 7,00000 |  | 1,19000 | 62,80000
п.41429 от 23.05.25 до 23.11.25 |  | 70,00000 | [5 empty] | 30,00000 | 224,00000 | 6,00000 |  | 30,00000 | Без дефектов |  |  |  | 9,00000 | 40,80114 |  | 14,70547 | [7 empty] | 1,15000 | 54,70000
п.41430 от 15.05.25 до 15.11.25 | 37,80000 | 83,00000 | 0,45854 | 0,31429 | -0,29223 |  | -0,16149 | 33,00000 | 232,00000 | 5,85000 |  | 120,00000 | Без дефектов |  |  | 1,64269 | 26,00000 | 43,80250 | РРМ 310 | 41,96108 | 18,38000 | 48,77648 | 1,5 | 10,00000 | H | 7,00000 |  | 1,18000 | 61,90000
п.41431 от 13.05.25 до 13.11.25 | [13 empty] | Белый, однородный, без включений
п.41433 от 14.05.25 до 14.11.25 | 33,10000 | 97,00000 | 0,31500 | 0,14100 | -0,23400 |  | -0,15600 | 33,00000 | 232,00000 | 6,00000 |  | 100,00000 | Без дефектов |  |  | 1,65029 | 25,00000 | 45,30826 | РРМ 310 | 41,93496 | 19,00000 | 49,54249 | 1,50000 | 10,00000 | H | 7,00000 |  | 1,19187 | 63,29013
п.41434 от 15.05.25 до 15.11.25 | 38,90000 | 84,00000 | 0,53100 | -0,37500 | 0,23600 |  | 0,29100 | 33,00000 | 232,00000 | 6,00000 | 1,00000 | 100,00000 | Без дефектов |  |  | 1,59675 | 20,00000 | 43,88500 | РРМ 310 | 41,01629 | 18,00000 | 46,88652 | 1,5 | 10,00000 | H | 7,00000 |  | 1,16000 | 61,30000
п.41435 от 13.05.25 до 13.05.27 | [16 empty] | 100,00000 | [10 empty] | 2,00000
п.41436 от 14.05.25 до 14.11.25 | 41,56000 | 80,50000 | [5 empty] | 37,00000 | 249,00000 | 14,00000 |  | 110,00000 | Без дефектов |  |  | 1,21126 |  | 45,28125 | PPR 390 | 22,05569 | 14,00000 | 22,74672 | 1 | 10,00000 | H |  |  | 1,03000 | 53,25000
п.41437 от 14.05.25 до 14.05.26 | [13 empty] | Соответствует | [13 empty] | 1,33000
п.41438 от 15.05.25 до 15.05.26 | [13 empty] | Соответствует | [13 empty] | 1,31000
п.41440 от 14.05.25 до 14.05.26 | [13 empty] | Соответствует | [13 empty] | 1,23000
п.41441 от 15.05.25 до 15.11.25 | 38,80000 | 102,00000 | 0,26386 | -0,06328 | -0,02009 |  | 0,25537 | 33,00000 | 232,00000 | 5,40000 |  | 120,00000 | Без дефектов |  |  | 2,29774 | 29,00000 | 36,40750 | РРМ 310 | 48,89103 | 17,80000 | 64,51074 | 1,5 | 10,00000 | H | 7,00000 |  | 1,39000 | 63,40000
п.41442 от 14.05.25 до 14.05.27 | [27 empty] | 0,98500
п.41443 от 14.05.25 до 14.05.27 |  |  | 0,82900 | -0,03300 | -0,66800 |  | -0,49000 | [9 empty] | 90,00000 | [10 empty] | 1,66000
п.41444 от 15.05.25 до 15.05.27 | [16 empty] | 17,00000 | [10 empty] | 1,21000
п.41445 от 14.05.25 до 14.05.27
п.41446 от 15.05.25 до 15.11.25 |  | 82,00000 | [5 empty] | 27,00000 | 232,00000 |  |  | 100,00000 | Без дефектов |  |  | 1,64160 | 24,00000 | 39,39091 |  | 15,18027 | 6,00000 | 17,97369 | 3 | 5,00000 | H |  |  | 1,18000 | 54,80000
п.41447 от 14.05.25 до 14.11.25 | 41,40000 | 92,00000 | 0,13900 | 0,11100 | -0,05300 | 0,13700 | 0,06500 | 30,00000 | 224,00000 | 5,00000 |  | 120,00000 | Без дефектов |  |  | 1,88889 | 18,00000 | 49,12750 | РРМ 310 | 32,56832 | 16,00000 | 43,54793 | 1 | 16,00000 | F | 7,00000 |  | 1,33000 | 69,40000
п.41448 от 16.05.25 до 16.11.25 | 83,32000 | 71,00000 | [5 empty] | 480,00000 |  |  |  | 20,00000 | Без дефектов |  |  |  | 7,00000 |  |  |  | 7,00000 |  | 1 |  |  |  |  | 1,40000 | 66,10000
п.41449 от 20.05.25 до 20.11.25 |  | 83,00000 | 0,28375 | -0,02362 | -0,16926 | 0,53400 | 0,22652 | 33,00000 | 232,00000 |  |  | 100,00000 | Без дефектов |  |  | 1,80912 | 9,00000 | 51,63581 |  | 23,51082 | 12,14000 | 31,96907 | 1,5 | 10,00000 | F |  |  | 1,35976 | 64,79645
п.41450 от 16.05.25 до 16.11.25 | 38,30000 | 89,50000 | 0,34100 | -0,33000 | -0,08000 |  | -0,03600 | 33,00000 | 232,00000 | 5,00000 |  | 110,00000 | Без дефектов |  |  | 1,47859 | 22,00000 |  | PPE 100 |  | 13,00000 | 30,60765 | 1,5 | 10,00000 | F |  |  | 1,18000 | 62,80000
п.41451 от 19.05.25 до 19.11.25 | 2,20000 | 101,00000 | 0,40600 | 0,01000 | -0,25700 |  | 0,31400 | 40,00000 | 249,00000 | 25,00000 |  | 110,00000 | Без дефектов |  |  | 1,31536 |  |  | Полиуретановый |  | 25,00000 | 58,77406 | 1 | 15,00000 | H | 6,00000 |  | 1,08000 | 55,95000
п.41452 от 14.05.25 до 14.11.25 | [16 empty] | 13,00000
п.41453 от 15.05.25 до 15.11.25 | [16 empty] | 10,00000
п.41454 от 16.05.25 до 16.11.25 | 37,30000 | 110,00000 | 0,13700 | -0,04000 | 0,04400 |  | 0,12400 | 33,00000 | 232,00000 | 5,47000 |  | 120,00000 | Без дефектов |  |  | 2,10057 | 23,00000 | 44,48688 | РРМ 310 | 41,22564 | 18,34000 | 56,61188 | 1,5 | 10,00000 | H | 7,00000 |  | 1,39000 | 68,05000
п.41455 от 16.05.25 до 16.11.25 |  | 71,00000 | [5 empty] | 29,00000 | 232,00000 | 5,00000 |  | 30,00000 | Без дефектов |  |  | 1,55361 | 11,00000 | 40,08239 |  | 12,47431 |  | 14,34545 | [5 empty] | 1,15000 | 54,15000
п.41456 от 20.05.25 до 20.11.25 | 96,40000 | 131,00000 | [5 empty] | 12,00000 |  |  |  | 10,00000 | Без дефектов | [7 empty] | 6,00000 | [6 empty] | 0,99000 | 37,80000
п.41457 от 14.05.25 до 14.11.25 | [13 empty] | Соответствует
п.41458 от 14.05.25 до 14.11.25 | [13 empty] | Соответствует |  |  | 10,00000
п.41459 от 15.05.25 до 15.11.25 | 41,80000 | 110,50000 | 0,23700 | 0,16700 | 0,06200 |  | -0,15700 | 38,00000 | 249,00000 | 26,00000 |  | 110,00000 | Без дефектов |  |  | 1,66684 |  | 50,83636 | PPU 331 | 49,03709 | 25,00000 | 62,94707 | 1,5 | 10,00000 | H |  |  | 1,28000 | 66,20000
п.41460 от 23.05.25 до 23.11.25 | 24,00000 | 80,00000 | 0,21400 | -0,18800 | 0,09300 |  | -0,04200 | 38,00000 | 249,00000 | 16,00000 |  | 110,00000 | [6 empty] | PPU 331 |  | 19,00000 |  | 0 | 12,00000 | H | 7,00000 |  | 1,21000 | 63,45000
п.41461 от 20.05.25 до 20.11.25 | 40,30000 | 93,00000 | 0,31700 | -0,20100 | -0,00800 | 0,47500 | 0,24500 | 30,00000 | 224,00000 | 5,00000 |  | 120,00000 | Без дефектов |  |  | 1,61448 | 23,00000 | 44,27875 | РРМ 310 | 40,78627 | 18,00000 | 46,94765 | 1 | 16,00000 | F | 7,00000 |  | 1,17000 | 61,90000
п.41462 от 16.05.25 до 16.11.25 | 5,30000 | 86,00000 | 0,38600 | -0,07100 | 0,37900 |  | 0,01200 | 33,00000 | 232,00000 | 6,00000 |  | 110,00000 | Без дефектов |  |  | 1,35956 |  | 50,04545 | Полиэфирный 1311Т34 ALBA | 37,72563 | 19,00000 | 42,52134 | 1,5 | 10,00000 | H | 7,00000 |  | 1,12000 | 60,75000
п.41463 от 15.05.25 до 15.05.26 | [27 empty] | 1,24000
п.41464 от 16.05.25 до 16.11.25 | 37,00000 | 91,00000 | 0,26300 | -0,24900 | -0,02400 |  | 0,08100 | 33,00000 | 232,00000 | 6,30000 |  | 120,00000 | Без дефектов |  |  | 1,54978 | 24,00000 | 48,23500 | РРМ 310 | 37,36218 | 18,13000 | 43,69755 | 1,5 | 10,00000 | H | 7,00000 |  | 1,16000 | 64,30000
п.41465 от 16.05.25 до 16.11.25 | 36,90000 | 97,50000 | 0,33600 | -0,02300 | 0,33300 |  | 0,03800 | 33,00000 | 232,00000 | 5,82000 |  | 110,00000 | Без дефектов |  |  | 1,42891 | 22,00000 | 39,87938 | РРМ 310 | 46,13913 | 18,40000 | 47,76018 | 1,5 | 10,00000 | H | 6,00000 |  | 1,07000 | 55,05000
п.41466 от 15.05.25 до 15.11.25 | 3,60000 | 90,00000 | 0,32000 | -0,31600 | -0,02900 |  | 0,04000 | 30,00000 | 232,00000 | 6,00000 |  | 110,00000 | Без дефектов |  |  | 1,26638 |  | 49,17500 | Полиэфирный | 40,16505 | 19,80000 | 43,08287 | 1,5 | 10,00000 | H | 7,00000 |  | 1,07000 | 58,20000
п.41467 от 16.05.25 до 16.11.25 | 39,30000 | 85,00000 | 0,11100 | 0,05600 | 0,00400 |  | -0,09500 | 30,00000 | 232,00000 | 5,89000 |  | 100,00000 | Без дефектов |  |  | 1,77265 | 25,00000 | 49,39844 | РРМ 310 | 36,45672 | 17,98000 | 46,69928 | 1,5 | 10,00000 | H | 7,00000 |  | 1,27500 | 68,25000
п.41468 от 15.05.25 до 15.05.27 | [27 empty] | 0,97800
п.41470 от 19.05.25 до 19.11.25 | 4,80000 | 96,00000 | 0,43800 | -0,40500 | -0,00800 |  | -0,16500 | 33,00000 | 232,00000 | 6,00000 |  | 110,00000 | Без дефектов |  |  | 1,26957 |  | 51,33864 | Полиэфирный 1311Т34 ALBA | 37,23167 | 19,00000 | 39,96990 | 1,5 | 10,00000 | H | 7,00000 |  | 1,08000 | 60,35000
п.41471 от 15.05.25 до 15.05.27 | 70,40000 |  | 0,78000 |  |  | 0,71800 | [10 empty] | 30,00000 | [10 empty] | 1,49000
п.41472 от 16.05.25 до 16.05.27 |  |  | 0,63200 | 0,33600 | -0,31700 | 0,80800 | 0,43100 | [9 empty] | 80,00000 | [10 empty] | 1,64000
п.41473 от 16.05.25 до 16.05.26 | [27 empty] | 1,35000
п.41474 от 16.05.25 до 16.05.26 | [13 empty] | Соответствует | [13 empty] | 1,31000
п.41475 от 15.05.25 до 15.11.25 |  | 74,00000 | [5 empty] | 12,00000 |  |  |  | 30,00000 | Без дефектов | [7 empty] | 5,00000 | [6 empty] | 0,98000 | 35,50000
п.41476 от 16.05.25 до 16.11.25 | 100,00000 | 69,00000 | [5 empty] | 12,00000 |  | 8,00000 |  | 40,00000 | Без дефектов | [5 empty] | D'LAC WEF 3020 |  | 4,00000 | [6 empty] | 1,00000 | 39,10000
п.41477 от 19.05.25 до 19.11.25 | 42,66000 | 90,00000 | 0,42100 | 0,07000 | 0,40200 |  | -0,10200 | 33,00000 | 232,00000 | 7,40000 |  | 120,00000 | Без дефектов |  |  | 1,49822 | 24,00000 | 44,77000 | РРМ 310 | 40,90707 | 18,40000 | 45,52799 | 1,5 | 10,00000 | H | 7,00000 |  | 1,12000 | 60,55000
п.41478 от 19.05.25 до 19.11.25 | 40,00000 | 90,00000 | 0,25400 | 0,18900 | -0,01600 |  | 0,16900 | 32,00000 | 232,00000 | 5,06000 |  | 120,00000 | Без дефектов |  |  | 1,67716 | 26,00000 | 46,30625 | РРМ 310 | 38,41814 | 17,79000 | 46,25834 | 1,5 | 10,00000 | H | 7,00000 |  | 1,21000 | 64,50000
п.41479 от 16.05.25 до 16.11.25 | 39,50000 | 95,00000 | 0,35500 | 0,29000 | 0,18700 | 0,32900 | 0,08500 | 33,00000 | 232,00000 | 7,00000 |  | 110,00000 | Без дефектов |  |  | 1,97201 | 25,00000 | 49,05313 | РРМ 310 | 35,88070 | 18,00000 | 50,52840 | 1,5 | 10,00000 | H | 7,00000 |  | 1,37000 | 70,25000
п.41480 от 19.05.25 до 19.11.25 | 32,70000 | 95,00000 | 0,53400 | -0,20627 | -0,46334 |  | -0,16711 | 33,00000 | 232,00000 | 6,00000 | 1,00000 | 110,00000 | Без дефектов |  |  | 1,55693 | 18,00000 | 39,31000 | РРМ 310 | 45,78988 | 18,00000 | 49,46988 | 1,5 | 10,00000 | F | 7,00000 |  | 1,12000 | 56,65000
п.41481 от 15.05.25 до 15.11.25 | [16 empty] | 5,00000
п.41482 от 16.05.25 до 16.11.25 | 38,60000 | 114,00000 | [5 empty] | 38,00000 | 245,00000 | 24,00000 |  | 50,00000 | Без дефектов | Белый цвет жидкого продукта |  | 1,58191 |  | 39,89091 |  | 60,16408 |  | 69,79034 | [5 empty] | 1,16000 | 54,40000
п.41483 от 16.05.25 до 16.05.27 | [27 empty] | 0,98000
п.41484 от 19.05.25 до 19.11.25 | 99,60000 | 65,00000 | [5 empty] | 12,00000 |  | 8,00000 |  | 40,00000 | Без дефектов |  | 3,00000 |  |  |  | D'LAC WEF 3020 |  | 4,00000 | [6 empty] | 1,02000 | 43,65000
п.41485 от 15.05.25 до 15.11.25 |  | 177,00000 | [25 empty] | 1,05000
п.41486 от 16.05.25 до 16.11.25 | 99,20000 | 78,00000 | [5 empty] | 12,00000 |  | 8,00000 |  | 40,00000 | Без дефектов |  | 3,00000 |  |  |  | D'LAC WEF 3020 |  | 3,00000 | [6 empty] | 1,03000 | 42,85000
п.41488 от 19.05.25 до 19.11.25 | 38,00000 | 93,00000 | 0,14900 | -0,10500 | -0,03200 |  | 0,10100 | 33,00000 | 232,00000 | 6,62000 |  | 120,00000 | Без дефектов |  |  | 1,61798 | 26,00000 | 43,98625 | РРМ 310 | 39,91788 | 17,50000 | 45,89085 | 1,5 | 10,00000 | H | 7,00000 |  | 1,17000 | 61,70000
п.41489 от 15.05.25 до 15.11.25 | [13 empty] | Соответствует
п.41490 от 19.05.25 до 19.11.25 | 41,80000 | 89,00000 | 0,11300 | -0,00700 | 0,11300 | 0,26300 | 0,00700 | 30,00000 | 224,00000 | 6,00000 |  | 120,00000 | Без дефектов |  |  | 1,63248 | 27,00000 | 46,45000 | РРМ 310 | 38,75135 | 18,00000 | 45,91355 | 1 | 16,00000 | F | 7,00000 |  | 1,19000 | 64,00000
п.41491 от 19.05.25 до 19.11.25 | 13,86000 | 59,00000 | [5 empty] | 30,00000 | 232,00000 | 5,00000 |  |  | Без дефектов |  |  | 1,54275 | 13,00000 | 37,72159 |  | 13,21004 |  | 14,97816 | [5 empty] | 1,13000 | 51,50000
п.41492 от 19.05.25 до 19.11.25 | 39,30000 | 116,50000 | 0,43600 | 0,08200 | -0,38400 |  | 0,18800 | 38,00000 | 249,00000 | 26,00000 |  | 110,00000 | Без дефектов |  |  | 1,44102 |  | 49,90909 | PPU 331 | 48,34280 | 24,00000 | 55,78142 | 1,5 | 10,00000 | H |  |  | 1,16000 | 62,00000
п.41493 от 19.05.25 до 19.11.25 | 37,10000 | 81,00000 | 0,24400 | 0,20600 | -0,13000 |  | -0,01800 | 33,00000 | 232,00000 | 6,00000 |  | 110,00000 | Без дефектов |  |  | 1,69343 | 18,00000 | 43,37500 | РРМ 310 | 41,42693 | 18,00000 | 48,96674 | 1,5 | 10,00000 | H | 7,00000 |  | 1,20000 | 62,25000
п.41494 от 19.05.25 до 19.11.25 | 39,70000 | 112,00000 | 0,41700 | -0,17600 | -0,27200 |  | -0,26200 | 38,00000 | 249,00000 | 26,00000 |  | 110,00000 | Без дефектов |  | 2,00000 | 1,52395 |  | 48,14034 | PPU 331 | 49,92435 | 24,00000 | 59,32654 | 1,5 | 10,00000 | H |  |  | 1,19000 | 61,65000
п.41495 от 16.05.25 до 16.11.25 | [13 empty] | Соответствует |  |  | 20,00000
п.41496 от 23.05.25 до 23.11.25 | 49,70000 | 94,00000 | 0,25700 | 0,25600 | 0,02200 |  | 0,01400 | 34,00000 | 232,00000 | 5,00000 |  | 100,00000 | Без дефектов |  |  | 1,45387 | 26,00000 | 42,29813 | РРМ 310 | 42,55507 | 18,00000 | 45,39398 | 0,5 | 4,00000 | H | 4,00000 |  | 1,09000 | 57,65000
п.41498 от 23.05.25 до 23.11.25 | 86,60000 | 84,00000 | [5 empty] | 8,00000 |  |  |  | 20,00000 | Оспины |  | 3,00000 |  | 6,00000 |  |  |  | 15,00000 |  | 1 |  |  |  |  | 1,46000 | 72,30000
п.41499 от 19.05.25 до 19.11.25 | 99,98000 | 76,00000 | [5 empty] | 12,00000 |  | 8,00000 |  | 40,00000 | Без дефектов |  | 3,00000 |  |  |  | D'LAC WEF 3020 |  | 4,00000 | [6 empty] | 1,03000 | 42,60000
п.41500 от 19.05.25 до 19.11.25 | 42,90000 | 93,00000 | 0,44600 | -0,27900 | -0,34800 |  | -0,00400 | 33,00000 | 232,00000 | 6,00000 |  | 110,00000 | Без дефектов |  |  | 1,52560 | 28,00000 | 46,42000 | РРМ 310 | 38,30602 | 18,00000 | 44,00780 | 1,5 | 10,00000 | F | 6,00000 |  | 1,14000 | 62,40000
п.41501 от 20.05.25 до 20.11.25 | 37,10000 | 79,00000 | 0,59200 | -0,35500 | 0,46900 |  | 0,06800 | 33,00000 | 232,00000 | 6,00000 |  | 100,00000 | Без дефектов |  |  | 1,52393 |  | 40,06000 | Полиэфирный 1311Т34 ALBA | 44,93260 | 18,00000 | 48,29365 | 1.5 | 10,00000 | F | 6,00000 |  | 1,11000 | 56,80000
п.41502 от 19.05.25 до 19.11.25 | 32,50000 | 64,00000 | [5 empty] | 32,00000 | 232,00000 | 6,00000 |  | 50,00000 | Без дефектов |  |  | 1,66375 | 30,00000 | 39,55341 | РРМ 310 | 17,45883 | 7,00000 | 21,06013 | 3 | 3,00000 | H |  |  | 1,19000 | 55,30000
п.41503 от 20.05.25 до 20.11.25 | 40,40000 | 90,00000 | 0,36800 | -0,19600 | 0,27300 | 0,36800 | 0,15000 | 29,00000 | 224,00000 | 6,00000 |  | 120,00000 | Без дефектов |  |  | 2,00702 | 27,00000 | 44,73438 | РРМ 310 | 35,76667 | 16,00000 | 47,75061 | 1 | 16,00000 | F | 7,00000 |  | 1,35000 | 67,25000
п.41504 от 16.05.25 до 16.11.25 | [7 empty] | 26,00000 | 232,00000 | [11 empty] | 20,18000
п.41505 от 21.05.25 до 21.11.25 | 37,10000 | 94,00000 | 0,35635 | 0,28096 | 0,19038 |  | 0,10862 | 33,00000 | 232,00000 | 5,24000 | 1,00000 | 110,00000 | Без дефектов |  |  | 2,03345 | 22,00000 | 46,78375 | РРМ 310 | 43,24151 | 20,23000 | 59,48895 | 1,5 | 10,00000 | F | 7,00000 |  | 1,38000 | 69,15000
п.41506 от 30.05.25 до 30.11.25 | 53,10000 | 111,00000 | 0,22100 | -0,02800 | -0,15200 |  | -0,15800 | 34,00000 | 232,00000 | 5,00000 |  | 100,00000 | Без дефектов |  |  | 1,84228 |  | 45,36000 | РРМ 310 | 44,09171 | 20,00000 | 55,95376 | 1 | 4,00000 | H | 4,00000 |  | 1,28000 | 65,85000
п.41507 от 16.05.25 до 16.11.25 | [7 empty] | 26,00000 | 232,00000 | [7 empty] | 10,00000 |  |  |  | 19,70000
п.41508 от 16.05.25 до 16.11.25 | [7 empty] | 26,00000 | 232,00000 | [7 empty] | 6,00000 |  |  |  | 19,51000
п.41509 от 16.05.25 до 16.05.27 | [27 empty] | 0,98700
п.41512 от 20.05.25 до 20.11.25 |  | 66,00000 | [5 empty] | 12,00000 |  |  |  | 30,00000 | Без дефектов | [7 empty] | 4,00000 | [6 empty] | 0,98000 | 33,80000
п.41513 от 19.05.25 до 19.05.27 | [16 empty] | 18,00000 | [10 empty] | 1,12000
п.41514 от 21.05.25 до 21.11.25 | 42,80000 | 87,00000 | 0,29061 | 0,27882 | 0,02961 |  | -0,07638 | 33,00000 | 232,00000 | 6,01000 |  | 120,00000 | Без дефектов |  |  | 1,60844 | 24,00000 | 44,79063 | РРМ 310 | 40,18698 | 18,00000 | 46,50905 | 1,5 | 10,00000 | H | 7,00000 |  | 1,17000 | 62,25000
п.41515 от 21.05.25 до 21.11.25 | 42,80000 | 86,00000 | 0,37033 | 0,03694 | 0,20628 |  | 0,30534 | 33,00000 | 232,00000 | 6,00000 |  | 110,00000 | Без дефектов |  |  | 1,60015 | 21,00000 | 43,59500 | РРМ 310 | 43,58298 | 19,00000 | 49,75912 | 1,5 | 10,00000 | F | 6,00000 |  | 1,16000 | 61,10000
п.41516 от 22.05.25 до 22.11.25 | 3,50000 | 91,00000 | 0,32600 | 0,31200 | -0,09600 |  | 0,00900 | 28,00000 | 232,00000 | 6,00000 |  | 100,00000 | Без дефектов |  |  | 1,36087 |  | 45,75000 | РРМ 310 | 41,53005 | 19,00000 | 45,68306 | 1,5 | 10,00000 | H | 7,00000 |  | 1,10000 | 56,60000
п.41517 от 19.05.25 до 19.11.25 |  | 67,00000 | [5 empty] | 30,00000 | 224,00000 | 5,00000 |  | 30,00000 | Без дефектов |  |  |  | 12,00000 | 40,47386 |  | 12,37345 | [7 empty] | 1,14000 | 54,05000
п.41520 от 21.05.25 до 21.11.25 |  | 74,00000 | [5 empty] | 30,00000 | 224,00000 | 5,00000 |  | 15,00000 | Без дефектов |  |  | 1,53338 | 12,00000 | 41,32386 |  | 12,06140 |  | 13,91448 | [5 empty] | 1,15000 | 55,10000
п.41521 от 19.05.25 до 19.05.26 | [27 empty] | 1,35000
п.41522 от 20.05.25 до 20.05.26 | [13 empty] | Соответствует | [13 empty] | 1,30000
п.41523 от 21.05.25 до 21.05.26 | [27 empty] | 1,31000
п.41524 от 19.05.25 до 19.05.27 | [27 empty] | 0,98200
п.41526 от 26.05.25 до 26.11.25 | 35,60000 | 91,00000 | 0,44500 | -0,19900 | 0,29300 |  | -0,27000 | 33,00000 | 232,00000 | 6,02000 |  | 110,00000 | Без дефектов |  |  | 1,43837 | 27,00000 | 38,87625 | РРМ 310 | 45,01463 | 17,50000 | 46,35636 | 1,5 | 10,00000 | H | 6,00000 |  | 1,07000 | 54,30000
п.41527 от 20.05.25 до 20.11.25 | 38,96000 | 92,50000 | 0,28400 | 0,11500 | -0,09800 |  | -0,24100 | 30,00000 | 232,00000 | 6,00000 |  | 100,00000 | Без дефектов |  |  | 1,82733 | 23,00000 | 50,54750 | РРМ 310 | 35,72580 | 18,00000 | 47,12300 | 1,5 | 10,00000 | H | 7,00000 |  | 1,31000 | 69,80000
п.41528 от 20.05.25 до 20.11.25 | [7 empty] | 26,00000 | 232,00000 | [11 empty] | 19,73000
п.41529 от 19.05.25 до 19.11.25 | [7 empty] | 26,00000 | 232,00000 | [7 empty] | 5,00000 |  |  |  | 19,97000
п.41530 от 19.05.25 до 19.11.25 | [7 empty] | 26,00000 | 232,00000 | [7 empty] | 10,00000 |  |  |  | 20,17000
п.41531 от 22.05.25 до 22.11.25 | 89,10000 | 154,00000 | [5 empty] | 12,00000 |  |  |  | 10,00000 | Без дефектов |  | 3,00000 |  | 6,00000 |  |  |  | 6,00000 |  | 1 |  |  |  |  | 1,41000 | 63,00000
п.41532 от 23.05.25 до 23.11.25 | 236,00000 | 123,00000 | [5 empty] | 4,00000 |  |  |  | 50,00000 | Сорность |  | 3,00000 | [5 empty] | 5,00000 | [6 empty] | 1,01000 | 41,90000
п.41533 от 19.05.25 до 19.11.25 | 95,00000 | 75,00000 | [5 empty] | 12,00000 |  | 10,00000 |  | 40,00000 | Без дефектов |  | 3,00000 |  |  |  | D'LAC WEF 3020 |  | 5,00000 | [6 empty] | 1,05000 | 49,00000
п.41534 от 26.05.25 до 26.11.25 | 93,50000 | 138,00000 | [5 empty] | 12,00000 |  |  |  | 10,00000 | Без дефектов | [7 empty] | 7,00000 | [6 empty] | 0,99000 | 38,60000
п.41535 от 21.05.25 до 21.11.25 | 5,80000 | 85,00000 | [5 empty] | 12,00000 |  |  |  |  | Без дефектов | [14 empty] | 1,06000 | 43,00000
п.41536 от 21.05.25 до 21.11.25 | 234,00000 | 65,00000 | [5 empty] | 12,00000 |  |  |  | 5,00000 | Без дефектов | [7 empty] | 3,00000 | [6 empty] | 1,02000 | 42,00000
п.41537 от 20.05.25 до 20.11.25 | 38,60000 | 110,00000 | 0,16800 | 0,04700 | -0,14100 |  | -0,08000 | 38,00000 | 249,00000 | 25,00000 |  | 110,00000 | Без дефектов |  |  | 1,45836 |  | 50,14205 | PPU 331 | 49,85835 | 25,00000 | 58,33428 | 1,5 | 10,00000 | H |  |  | 1,17000 | 62,50000
п.41538 от 19.05.25 до 19.11.25 | 34,30000 | 91,00000 | 0,17583 | 0,17488 | 0,01473 |  | -0,01084 | 33,00000 | 232,00000 | 5,00000 |  | 100,00000 | Без дефектов |  |  | 1,52849 | 26,00000 | 45,78370 | РРМ 310 | 39,31530 | 18,00000 | 44,44731 | 1,50000 | 10,00000 | H | 7,00000 |  | 1,13840 | 61,90000
п.41539 от 22.05.25 до 22.11.25 | 38,20000 | 89,00000 | 0,29100 | 0,23500 | 0,16800 |  | -0,03500 | 32,00000 | 232,00000 | 6,00000 |  | 110,00000 | Без дефектов |  |  | 1,67062 | 14,00000 | 41,66375 | РРМ 310 | 45,60319 | 19,00000 | 52,50916 | 1,5 | 10,00000 | F | 6,00000 |  | 1,18000 | 60,45000
п.41540 от 22.05.25 до 22.11.25 | 39,70000 | 106,00000 | 0,31300 | -0,12100 | -0,15800 |  | -0,24100 | 38,00000 | 254,00000 | 6,00000 |  | 100,00000 | Без дефектов |  |  | 2,07747 | 28,00000 | 35,07386 | Полиэфирный 1311Т34 ALBA | 50,78551 | 18,00000 | 66,71635 | 1 | 10,00000 | HB | 6,00000 |  | 1,30000 | 56,05000
п.41541 от 22.05.25 до 22.11.25 | 42,50000 | 87,00000 | 0,64300 | -0,53100 | -0,36100 |  | -0,03200 | 33,00000 | 232,00000 | 6,24000 |  | 120,00000 | Без дефектов |  |  | 2,08614 | 23,00000 | 48,43625 | РРМ 310 | 41,28445 | 19,96000 | 58,68835 | 1,5 | 10,00000 | H | 7,00000 |  | 1,42000 | 70,95000
п.41542 от 19.05.25 до 19.11.25 | [7 empty] | 26,00000 | 232,00000 | [7 empty] | 6,00000 |  |  |  | 20,07000
п.41543 от 19.05.25 до 19.11.25 | [16 empty] | 13,00000
п.41544 от 22.05.25 до 22.11.25 | 38,80000 | 95,00000 | 0,17047 | -0,11201 | -0,10391 |  | -0,07561 | 30,00000 | 232,00000 | 5,65000 |  | 100,00000 | Без дефектов |  |  | 1,51569 | 25,00000 | 51,86000 | РРМ 310 | 35,30659 | 18,31000 | 41,54529 | 1,5 | 10,00000 | H | 7,00000 |  | 1,16000 | 66,80000
п.41545 от 20.05.25 до 20.11.25 | 37,70000 | 91,00000 | 0,05700 | 0,02300 | 0,01600 |  | -0,05000 | 30,00000 | 232,00000 | 6,50000 |  | 100,00000 | Без дефектов |  |  | 2,02318 | 24,00000 | 48,48313 | РРМ 310 | 37,12632 | 18,00000 | 51,76570 | 1.5 | 10,00000 | H | 7,00000 |  | 1,39000 | 70,35000
п.41546 от 20.05.25 до 20.05.26 | [27 empty] | 1,34000
п.41547 от 22.05.25 до 22.05.26 | [27 empty] | 1,33000
п.41548 от 19.05.25 до 19.05.27 | [27 empty] | 0,97700
п.41549 от 21.05.25 до 21.11.25 |  | 68,50000 | [5 empty] | 30,00000 | 224,00000 | 6,00000 |  | 30,00000 | Без дефектов |  |  | 1,55033 | 11,00000 | 40,27841 |  | 14,94481 |  | 17,13077 | [5 empty] | 1,15000 | 54,30000
п.41550 от 20.05.25 до 20.11.25 | 27,80000 | 85,00000 | [5 empty] | 47,00000 | 232,00000 | 5,00000 |  | 100,00000 | Без дефектов |  | 2,00000 | 1,17335 |  | 51,13352 | PPM 310+TPE 510 | 26,98817 | 13,80000 | 27,79781 | 1,5 | 4,00000 | H |  |  | 1,03000 | 58,25000
п.41551 от 22.05.25 до 22.11.25 | 39,50000 | 80,00000 | 0,31600 | 0,06600 | -0,26900 |  | -0,15100 | 33,00000 | 232,00000 | 6,00000 |  | 100,00000 | Без дефектов |  |  | 1,57134 | 25,00000 | 44,09438 | РРМ 310 | 40,82153 | 18,00000 | 46,29154 | 1,5 | 10,00000 | H | 7,00000 |  | 1,14973 | 61,10000
п.41552 от 21.05.25 до 21.11.25 | 38,80000 | 87,00000 | 0,34700 | -0,17300 | 0,16800 |  | -0,24900 | 33,00000 | 232,00000 | 6,00000 |  | 100,00000 | Без дефектов |  |  | 1,58027 | 23,00000 | 45,33500 | Полиэфирный 1311Т34 ALBA | 39,70442 | 18,00000 | 45,65790 | 1,5 | 10,00000 | F | 6,00000 |  | 1,16000 | 62,30000
п.41553 от 19.05.25 до 19.05.27 | [16 empty] | 80,00000 | [10 empty] | 1,72000 | 88,20000
п.41554 от 21.05.25 до 21.11.25 | 91,30000 | 125,00000 | [5 empty] | 12,00000 |  |  |  | 7,00000 | Без дефектов |  |  |  | 10,00000 |  |  |  | 10,00000 | [6 empty] | 1,06000 | 50,90000
п.41555 от 21.05.25 до 21.11.25 |  | 62,00000 | [5 empty] | 12,00000 |  |  |  | 30,00000 | Без дефектов | [7 empty] | 5,00000 | [6 empty] | 0,98000 | 33,60000
п.41556 от 22.05.25 до 22.11.25 | 36,68000 | 95,00000 | 0,49000 | 0,40700 | 0,05700 |  | -0,26600 | 30,00000 | 232,00000 | 6,00000 |  | 110,00000 | Без дефектов |  |  | 1,59505 | 24,00000 | 45,96063 | РРМ 310 | 39,35179 | 18,00000 | 45,53666 | 1,5 | 10,00000 | H | 7,00000 |  | 1,17000 | 63,05000
п.41557 от 21.05.25 до 21.11.25 | 35,50000 | 86,00000 | 0,40000 | -0,05700 | 0,02800 |  | -0,39500 | 33,00000 | 232,00000 | 6,00000 | 1,00000 | 100,00000 | Без дефектов |  |  | 1,59373 | 29,00000 | 45,74006 | РРМ 310 | 39,35281 | 18,00000 | 45,64847 | 1,5 | 10,00000 | H | 7,00000 |  | 1,16825 | 62,84361
п.41558 от 26.05.25 до 26.11.25 | 41,00000 | 86,00000 | 0,43500 | 0,28100 | -0,14900 |  | -0,29700 | 33,00000 | 232,00000 | 5,45000 |  | 120,00000 | Без дефектов |  |  | 1,59423 | 28,00000 | 46,03375 | РРМ 310 | 39,40587 | 18,14000 | 45,83095 | 1,5 | 10,00000 | H | 7,00000 |  | 1,17000 | 63,10000
п.41559 от 22.05.25 до 22.11.25 | 38,80000 | 88,00000 | 0,14424 | 0,13492 | 0,04241 |  | 0,02832 | 32,00000 | 232,00000 | 4,57000 |  | 120,00000 | Без дефектов |  |  | 1,67526 | 24,00000 | 46,45750 | РРМ 310 | 39,13254 | 18,18000 | 47,14580 | 1,5 | 10,00000 | H | 7,00000 |  | 1,21000 | 64,60000
п.41560 от 22.05.25 до 22.11.25 | 41,50000 | 91,00000 | 0,24288 | 0,09254 | -0,07581 | 0,34500 | 0,21137 | 29,00000 | 224,00000 | 6,00000 |  | 120,00000 | Без дефектов |  |  | 1,88729 | 23,00000 | 43,96563 | РРМ 310 | 40,94107 | 18,00000 | 52,06314 | 1 | 16,00000 | F | 7,00000 |  | 1,29000 | 65,25000
п.41561 от 20.05.25 до 20.11.25 | [7 empty] | 26,00000 | 232,00000 | [7 empty] | 7,00000 |  |  |  | 20,00000
п.41562 от 20.05.25 до 20.11.25 | [7 empty] | 26,00000 | 232,00000 | [7 empty] | 10,00000 |  |  |  | 20,16000
п.41563 от 21.05.25 до 21.11.25 | 41,40000 | 92,00000 | 0,37829 | 0,08533 | 0,26691 |  | -0,25413 | 33,00000 | 232,00000 | 6,00000 |  | 110,00000 | Без дефектов |  |  | 1,96078 | 23,00000 | 46,06500 | РРМ 310 | 40,39724 | 18,00000 | 52,05601 | 1,5 | 10,00000 | F | 6,00000 |  | 1,34000 | 67,80000
п.41564 от 20.05.25 до 20.11.25 | [7 empty] | 26,00000 | 232,00000 | [7 empty] | 6,00000 |  |  |  | 19,87000
п.41565 от 23.05.25 до 23.11.25 | 41,50000 | 117,00000 | 0,34000 | -0,04400 | -0,32300 |  | 0,09400 | 38,00000 | 249,00000 | 24,00000 |  | 100,00000 | Без дефектов |  |  | 1,39074 |  | 46,99091 | PPU 100 | 53,20178 | 25,00000 | 59,58599 | 0,5 | 18,00000 | H | 6,00000 |  | 1,12000 | 58,35000
п.41566 от 21.05.25 до 21.11.25 | 34,80000 | 92,00000 | 0,42400 | 0,13800 | -0,33900 |  | -0,21500 | 33,00000 | 232,00000 | 6,00000 | 1,00000 | 100,00000 | Без дефектов |  |  | 1,57228 | 26,00000 | 44,86549 | РРМ 310 | 40,11992 | 18,00000 | 45,81044 | 1,5 | 10,00000 | H | 7,00000 |  | 1,15400 | 61,77850
п.41567 от 22.05.25 до 22.11.25 | 96,00000 | 73,00000 | [5 empty] | 12,00000 |  | 8,00000 |  | 40,00000 | Без дефектов |  | 3,00000 |  |  |  | D'LAC WEF 3020 |  | 4,00000 | [6 empty] | 1,05000 | 46,90000
п.41568 от 23.05.25 до 23.11.25 | 2,94000 | 86,00000 | 0,19266 | -0,18652 | -0,03269 |  | -0,03549 | 32,00000 | 232,00000 | 6,00000 |  | 110,00000 | Без дефектов |  |  | 1,29592 |  | 48,08636 | Полиэфирный | 39,71496 | 19,00000 | 42,67322 | 1,5 | 10,00000 | H | 7,00000 |  | 1,08000 | 57,70000
п.41569 от 21.05.25 до 21.11.25 |  | 69,00000 | [5 empty] | 30,00000 | 224,00000 | 6,00000 |  | 30,00000 | Без дефектов |  |  | 1,48696 | 11,00000 | 41,18864 |  | 14,56712 |  | 16,46085 | [5 empty] | 1,13000 | 54,20000
п.41570 от 21.05.25 до 21.11.25 | 38,40000 | 91,00000 | 0,34900 | -0,23900 | -0,17500 |  | 0,18400 | 33,00000 | 232,00000 | 6,38000 |  | 120,00000 | Без дефектов |  |  | 1,58776 | 27,00000 | 46,61875 | РРМ 310 | 38,28497 | 17,68000 | 44,20722 | 1,5 | 10,00000 | H | 7,00000 |  | 1,17000 | 63,50000
п.41571 от 20.05.25 до 20.05.27 | [16 empty] | 15,00000 | [10 empty] | 1,21000
п.41572 от 23.05.25 до 23.11.25 | 42,10000 | 120,00000 | 0,32300 | 0,14000 | 0,08400 |  | 0,27800 | 35,00000 | 249,00000 | 25,00000 |  | 110,00000 | Без дефектов |  | 2,00000 | 1,68902 |  | 51,91477 | PPU 331 | 46,29548 | 24,00000 | 60,09850 | 1,5 | 10,00000 | H |  |  | 1,30000 | 67,45000
п.41573 от 20.05.25 до 20.11.25 | 85,40000 | 89,00000 | 0,48300 | -0,12600 | -0,29600 |  | -0,36100 | 30,00000 | 232,00000 | 6,00000 |  | 50,00000 | Без дефектов |  |  |  | 17,00000 |  | PPE 100 |  | 15,00000 |  | 2 | 10,00000 | F | 6,00000 |  | 1,25000 | 66,05000
п.41574 от 21.05.25 до 21.11.25 | 83,48000 | 94,00000 | 0,30700 | 0,25000 | -0,06800 |  | -0,16400 | 30,00000 | 232,00000 | 6,00000 |  | 50,00000 | Без дефектов |  |  |  | 24,00000 |  | PPE 100 |  | 14,20000 |  | 2 | 10,00000 | F | 6,00000 |  | 1,26000 | 66,45000
п.41577 от 02.06.25 до 02.12.25 | 2,40000 | 90,50000 | 0,46700 | 0,22100 | 0,40600 |  | 0,06500 | 33,00000 | 232,00000 | 6,00000 |  | 120,00000 | Без дефектов |  |  | 1,46850 |  | 49,27784 | РРМ 310 | 30,43965 | 15,00000 | 35,61439 | 1,5 | 10,00000 | H | 7,00000 |  | 1,17000 | 61,85000
п.41578 от 21.05.25 до 21.05.27 | 73,10000 | [15 empty] | 37,00000 | [10 empty] | 1,46000
п.41579 от 22.05.25 до 22.11.25 | 38,10000 | 92,00000 | 0,12344 | -0,09820 | -0,05648 |  | -0,04905 | 33,00000 | 232,00000 | 6,00000 |  | 110,00000 | Без дефектов |  |  | 1,72108 | 23,00000 | 47,84250 | РРМ 310 | 39,71364 | 19,00000 | 49,28487 | 1,5 | 10,00000 | F | 6,00000 |  | 1,24000 | 66,35000
п.41580 от 22.05.25 до 22.11.25 | 41,20000 | 115,00000 | 0,44700 | -0,36700 | 0,18800 |  | 0,17700 | 38,00000 | 249,00000 | 24,00000 |  | 100,00000 | Без дефектов |  |  | 1,34308 |  | 51,82727 | PPU 100 | 49,73913 | 26,00000 | 56,18663 | 0,5 | 18,00000 | H | 6,00000 |  | 1,12000 | 62,15000
п.41581 от 23.05.25 до 23.11.25 |  | 17,00000 | [5 empty] | 4,00000 | [8 empty] | 14,33333 | [11 empty] | 19,20000
п.41582 от 28.05.25 до 28.11.25 | 100,00000 | 61,00000 | [5 empty] | 10,00000 |  | 8,00000 |  | 40,00000 | Без дефектов | [5 empty] | D'LAC WET 1020 LT/HV |  | 4,00000 | [6 empty] | 1,03000 | 43,10000
п.41583 от 28.05.25 до 28.11.25 | 140,00000 | 129,50000 | [5 empty] | 4,00000 |  |  |  | 50,00000 | Без дефектов |  | 3,00000 | [5 empty] | 6,00000 | [6 empty] | 1,01000 | 42,40000
п.41584 от 27.05.25 до 27.11.25 | 100,00000 | 74,00000 | [5 empty] | 12,00000 |  | 8,00000 |  | 40,00000 | Без дефектов | [5 empty] | D'LAC WEF 3020 |  | 5,00000 | [6 empty] | 1,02000 | 42,10000
п.41585 от 22.05.25 до 22.05.27 | [13 empty] | Прозрачный
п.41586 от 23.05.25 до 23.11.25 |  | 69,00000 | [5 empty] | 14,00000 | 232,00000 | 5,00000 |  |  |  | Без дефектов |  |  | 15,00000 |  | РРМ 310 |  | 12,00000 | [6 empty] | 1,05000 | 38,10000
п.41588 от 23.05.25 до 23.11.25 | 38,20000 | 94,00000 | 0,32600 | -0,26300 | -0,13500 | 0,17900 | 0,13600 | 30,00000 | 224,00000 | 6,00000 |  | 120,00000 | Без дефектов |  |  | 1,62120 | 24,00000 | 45,57250 | РРМ 310 | 39,49750 | 18,00000 | 46,24661 | 1 | 16,00000 | F | 7,00000 |  | 1,18000 | 63,10000
п.41589 от 27.05.25 до 27.11.25 | 43,00000 | 91,00000 | 0,48900 | -0,28400 | 0,22200 |  | 0,33000 | 33,00000 | 232,00000 | 6,00000 |  | 110,00000 | Без дефектов |  |  | 1,58438 | 21,00000 | 43,00313 | РРМ 310 | 41,85742 | 18,00000 | 47,25570 | 1,5 | 10,00000 | F | 6,00000 |  | 1,15000 | 60,35000
п.41590 от 23.05.25 до 23.11.25 | 42,46000 | 86,00000 | 0,30600 | -0,14800 | 0,02000 | 0,31000 | 0,26800 | 30,00000 | 224,00000 | 6,00000 |  | 120,00000 | Без дефектов |  |  | 1,63929 | 24,00000 | 49,48250 | РРМ 310 | 34,46091 | 17,00000 | 41,84374 | 1 | 16,00000 | F | 7,00000 |  | 1,21000 | 66,60000
п.41592 от 22.05.25 до 22.05.26 | [27 empty] | 1,31000
п.41593 от 20.05.25 до 20.05.27 | [16 empty] | 80,00000 | [10 empty] | 1,74000 | 99,20000
п.41594 от 21.05.25 до 21.05.27 | [27 empty] | 0,98100
п.41595 от 26.05.25 до 26.11.25 | 31,20000 | 82,00000 | [5 empty] | 47,00000 | 232,00000 |  |  | 100,00000 | Без дефектов |  |  | 1,22969 | 25,00000 | 45,75455 | PPM 310+TPE 510 | 30,59805 | 14,00000 | 31,82197 | 1,5 | 4,00000 | H |  |  | 1,04000 | 54,10000
п.41596 от 26.05.25 до 26.11.25 | 42,20000 | 111,00000 | 0,17482 | -0,00485 | -0,11099 |  | 0,13498 | 32,00000 | 232,00000 | 6,00000 |  | 55,00000 | Без дефектов |  |  | 1,41109 |  | 41,88563 | РРМ 310 | 43,18100 | 18,00000 | 44,91533 | 1,5 | 10,00000 | H | 7,00000 |  | 1,07000 | 56,55000
п.41599 от 22.05.25 до 22.11.25 |  | 73,00000 | [5 empty] | 30,00000 | 224,00000 | 6,00000 |  | 15,00000 | Без дефектов |  |  | 1,53753 | 9,00000 | 41,06250 |  | 14,75273 |  | 16,80365 | [5 empty] | 1,15000 | 54,90000
п.41601 от 23.05.25 до 23.11.25 | 33,50000 | 88,00000 | 0,28300 | 0,08300 | -0,07900 |  | -0,25900 | 33,00000 | 232,00000 | 6,00000 | 1,00000 | 100,00000 | Без дефектов |  |  | 1,59632 | 25,00000 | 44,99454 | РРМ 310 | 40,00485 | 18,00000 | 46,16116 | 1,50000 | 10,00000 | H | 7,00000 |  | 1,16557 | 62,24648
п.41602 от 22.05.25 до 22.11.25 | 39,50000 | 87,00000 | 0,25900 | -0,04700 | -0,25300 |  | -0,02700 | 33,00000 | 232,00000 | 6,00000 | 1,00000 | 100,00000 | Без дефектов |  |  | 1,79405 | 22,00000 | 45,66250 | РРМ 310 | 41,60964 | 19,00000 | 52,04114 | 1,5 | 10,00000 | H | 7,00000 |  | 1,26000 | 65,50000
п.41603 от 23.05.25 до 23.11.25 | 38,10000 | 87,00000 | 0,23900 | 0,21200 | 0,08800 |  | 0,06700 | 30,00000 | 232,00000 | 6,95000 |  | 100,00000 | Без дефектов |  |  | 2,00926 | 27,00000 | 49,26500 | РРМ 310 | 36,51680 | 17,99000 | 51,05438 | 1,5 | 10,00000 | H | 7,00000 |  | 1,39000 | 70,80000
п.41604 от 22.05.25 до 22.11.25 | 32,60000 | 83,00000 | 0,22800 | -0,10900 | -0,19400 | 0,32700 | -0,04600 | 33,00000 | 232,00000 | 5,89000 |  | 120,00000 | Без дефектов |  |  | 1,64269 | 23,00000 | 43,80250 | РРМ 310 | 40,45431 | 17,72000 | 47,02498 | 1,5 | 10,00000 | H | 7,00000 |  | 1,18000 | 61,90000
п.41605 от 21.05.25 до 21.11.25 | [7 empty] | 26,00000 | 232,00000 | [7 empty] | 5,00000 |  |  |  | 19,50000
п.41606 от 21.05.25 до 21.11.25 | [7 empty] | 26,00000 | 232,00000 | [7 empty] | 10,00000 |  |  |  | 19,61000
п.41607 от 21.05.25 до 21.11.25 | [7 empty] | 26,00000 | 232,00000 | [7 empty] | 13,00000 |  |  |  | 19,56000
п.41608 от 21.05.25 до 21.11.25 | [7 empty] | 26,00000 | 232,00000 | [7 empty] | 14,00000 |  |  |  | 20,00000
п.41609 от 21.05.25 до 21.11.25 | [7 empty] | 26,00000 | 232,00000 | [7 empty] | 15,00000 |  |  |  | 20,35000
п.41611 от 23.05.25 до 23.11.25 | 32,20000 | 88,00000 | 0,14800 | 0,14700 | 0,01200 |  | -0,00300 | 33,00000 | 232,00000 | 6,00000 |  | 100,00000 | Без дефектов |  |  | 1,74544 | 30,00000 | 44,61040 | РРМ 310 | 42,59097 | 19,00000 | 51,81784 | 1,50000 | 10,00000 | H | 7,00000 |  | 1,23088 | 64,00000
п.41612 от 23.05.25 до 23.11.25 | 38,60000 | 84,00000 | 0,36926 | 0,35328 | 0,03574 |  | -0,10134 | 33,00000 | 232,00000 | 6,00000 |  | 100,00000 | Без дефектов |  |  | 2,00942 |  | 45,77000 | Полиэфирный 1311Т34 ALBA | 39,32707 | 18,00000 | 53,11243 | 1,5 | 10,00000 | F | 6,00000 |  | 1,36000 | 68,10000
п.41613 от 22.05.25 до 22.11.25 | 36,14000 | 101,50000 | 0,43100 | 0,20500 | -0,29600 | 0,28000 | -0,23700 | 33,00000 | 232,00000 | 4,67000 |  | 120,00000 | Без дефектов |  |  | 1,63267 | 23,00000 | 44,61375 | РРМ 310 | 39,40489 | 17,58000 | 45,96045 | 1,5 | 10,00000 | H | 7,00000 |  | 1,18000 | 62,45000
п.41614 от 26.05.25 до 26.11.25 |  | 67,00000 | [5 empty] | 12,00000 |  |  |  | 30,00000 | Без дефектов | [7 empty] | 5,00000 | [6 empty] | 0,98000 | 34,40000
п.41615 от 23.05.25 до 23.11.25 | 32,50000 | 94,00000 | 0,36965 | -0,25942 | -0,20582 |  | -0,16425 | 33,00000 | 232,00000 | 6,00000 |  | 110,00000 | Без дефектов |  |  | 1,74029 | 20,00000 | 43,27000 | РРМ 310 | 41,45316 | 18,00000 | 49,88098 | 1,5 | 10,00000 | H | 7,00000 |  | 1,22000 | 62,80000
п.41616 от 23.05.25 до 23.05.26 | [27 empty] | 1,28000
п.41617 от 26.05.25 до 26.11.25 | 40,00000 | 87,00000 | 0,14000 | -0,07500 | 0,11500 |  | 0,02300 | 55,00000 | 232,00000 | 6,00000 |  | 50,00000 | Без дефектов |  |  | 1,45077 |  | 40,12750 | РРМ 310 | 44,48289 | 18,00000 | 46,92514 | 1,5 | 10,00000 | H | 7,00000 |  | 1,08000 | 55,65000
п.41620 от 22.05.25 до 22.05.27 | [27 empty] | 0,97500
п.41621 от 26.05.25 до 26.11.25 | 39,80000 | 92,00000 | 0,25700 | 0,24900 | -0,05300 |  | 0,03500 | 30,00000 | 232,00000 | 6,00000 |  | 100,00000 | Без дефектов |  |  | 1,51500 |  | 43,09000 | Полиэфирный 1311Т34 ALBA | 41,84100 | 18,00000 | 45,94764 | 1,5 | 10,00000 | F | 6,00000 |  | 1,12000 | 59,35000
п.41623 от 28.05.25 до 28.11.25 |  | 47,00000 | [5 empty] | 8,00000 |  |  |  | 50,00000 | Без дефектов |  | 4,00000 | [5 empty] | 9,00000 | [6 empty] | 0,97000 | 31,40000
п.41624 от 26.05.25 до 26.11.25 | 37,90000 | 63,50000 | 0,72200 | 0,66400 | -0,28300 |  | -0,03200 | 28,00000 | 232,00000 |  |  | 100,00000 | Без дефектов |  |  | 1,49088 | 30,00000 |  |  |  | 7,00000 | 18,21314 | 4 | 3,00000 |  |  |  | 1,15000 | 57,30000
п.41625 от 23.05.25 до 23.11.25 | 35,00000 | 95,00000 | 0,51600 | -0,17600 | -0,23500 |  | 0,42400 | 33,00000 | 232,00000 | 6,30000 |  | 120,00000 | Без дефектов |  |  | 1,56538 | 23,00000 | 48,73938 | РРМ 310 | 37,26504 | 18,19000 | 43,84041 | 1,5 | 10,00000 | H | 7,00000 |  | 1,17000 | 64,95000
п.41626 от 22.05.25 до 22.11.25 | [7 empty] | 26,00000 | 232,00000 | [7 empty] | 10,00000 |  |  |  | 20,08000
п.41627 от 28.05.25 до 28.11.25 | 34,40000 | 100,00000 | 0,46700 | -0,04200 | 0,44900 |  | -0,12200 | 32,00000 | 232,00000 | 5,09000 |  | 110,00000 | Без дефектов |  |  | 1,40612 | 28,00000 | 39,71250 | РРМ 310 | 44,14227 | 17,53000 | 45,22802 | 1,5 | 10,00000 | H | 6,00000 |  | 1,06000 | 54,50000
п.41628 от 23.05.25 до 23.11.25 | 41,60000 | 121,00000 | 0,22813 | 0,03007 | 0,07677 |  | -0,21271 | 38,00000 | 249,00000 | 25,00000 |  | 110,00000 | Без дефектов |  | 2,00000 | 1,75500 |  | 48,00000 | PPU 331 | 50,00000 | 24,00000 | 65,00000 | 1,5 | 10,00000 | H |  |  | 1,30000 | 64,80000
п.41629 от 22.05.25 до 22.07.25 | [13 empty] | Без дефектов
п.41630 от 21.05.25 до 21.11.25 | [13 empty] | Соответствует
п.41631 от 22.05.25 до 22.11.25 | 89,40000 | 142,00000 | [5 empty] | 12,00000 |  |  |  | 10,00000 | Без дефектов |  | 3,00000 |  | 7,00000 |  |  |  | 7,00000 |  | 1 |  |  |  |  | 1,41000 | 62,80000
п.41632 от 26.05.25 до 26.11.25 | 35,70000 | 89,00000 | 0,39400 | 0,12200 | 0,06600 |  | -0,36900 | 33,00000 | 232,00000 | 6,00000 |  | 100,00000 | Без дефектов |  |  | 1,63991 | 28,00000 | 45,25701 | РРМ 310 | 39,81410 | 18,00000 | 46,78027 | 1,5 | 10,00000 | H | 7,00000 |  | 1,18684 | 63,10000
п.41633 от 26.05.25 до 26.11.25 | 15,70000 | 90,00000 | 0,13300 | -0,07500 | -0,06500 |  | -0,08800 | 38,00000 | 249,00000 | 15,92000 |  | 110,00000 | [6 empty] | PPU 331 |  | 19,00000 |  | 0 | 12,00000 | H | 7,00000 |  | 1,14000 | 57,95000
п.41634 от 22.05.25 до 22.11.25 |  | 70,00000 | [5 empty] | 33,00000 | 232,00000 |  |  | 100,00000 | Без дефектов |  |  | 1,61531 | 29,00000 | 39,43920 |  | 15,21329 | 6,00000 | 17,79955 | 3 | 5,00000 | F |  |  | 1,17000 | 54,45000
п.41635 от 22.05.25 до 22.11.25 | [7 empty] | 26,00000 | 232,00000 | [7 empty] | 6,00000 |  |  |  | 20,40000
п.41636 от 22.05.25 до 22.11.25 | [7 empty] | 26,00000 | 232,00000 | [7 empty] | 5,00000 |  |  |  | 20,00000
п.41637 от 22.05.25 до 22.11.25 | [7 empty] | 26,00000 | 232,00000 | [7 empty] | 7,00000 |  |  |  | 20,00000
п.41638 от 23.05.25 до 23.11.25 | 37,30000 | 98,00000 | 0,15709 | -0,00709 | 0,12992 |  | 0,08802 | 30,00000 | 232,00000 | 6,23000 |  | 100,00000 | Без дефектов |  |  | 1,51053 | 26,00000 | 47,98750 | РРМ 310 | 38,23912 | 18,35000 | 43,65077 | 1,5 | 10,00000 | H | 7,00000 |  | 1,14000 | 63,50000
п.41639 от 22.05.25 до 22.11.25 | 35,50000 | 81,00000 | 0,29300 | -0,20600 | -0,12400 |  | -0,16700 | 33,00000 | 232,00000 | 5,00000 | 1,00000 | 100,00000 | Без дефектов |  |  | 1,74868 | 26,00000 | 42,20200 | РРМ 310 | 43,59983 | 18,00000 | 51,89616 | 1,5 | 10,00000 | H | 7,00000 |  | 1,21680 | 62,00000
п.41640 от 27.05.25 до 27.11.25 | 38,40000 | 90,00000 | 0,17400 | 0,06700 | 0,15900 | 0,17300 | 0,02500 | 30,00000 | 224,00000 | 6,00000 |  | 120,00000 | Без дефектов |  |  | 1,66042 | 24,00000 | 47,66750 | РРМ 310 | 37,94216 | 18,00000 | 45,69957 | 1 | 16,00000 | F | 7,00000 |  | 1,21000 | 65,40000
п.41641 от 30.05.25 до 30.11.25 | 2,20000 | 103,00000 | 0,51100 | 0,28800 | 0,22600 |  | -0,35700 | 33,00000 | 232,00000 | 6,00000 |  | 120,00000 | Без дефектов |  |  | 1,36449 |  | 49,53636 | РРМ 310 | 30,01091 | 15,00000 | 33,91448 | 1,5 | 10,00000 | H | 7,00000 |  | 1,12000 | 60,35000
п.41642 от 28.05.25 до 28.11.25 | 39,60000 | 91,00000 | 0,34200 | -0,30800 | -0,02900 | 0,11600 | 0,14600 | 31,00000 | 224,00000 | 5,10000 |  | 120,00000 | Без дефектов |  |  | 1,61535 | 26,00000 | 44,20563 | РРМ 310 | 39,26298 | 17,50000 | 45,70513 | 1 | 16,00000 | F | 7,00000 |  | 1,17000 | 61,85000
п.41644 от 26.05.25 до 26.11.25 | 41,20000 | 86,00000 | 0,36456 | 0,23236 | -0,06365 | 0,15400 | 0,27361 | 30,00000 | 224,00000 | 6,00000 |  | 120,00000 | Без дефектов |  |  | 1,94190 | 25,00000 | 43,42438 | РРМ 310 | 41,45137 | 18,00000 | 53,40596 | 1 | 16,00000 | F | 7,00000 |  | 1,31000 | 65,45000
п.41645 от 30.05.25 до 30.11.25 | 296,00000 | 130,00000 | [5 empty] | 4,00000 |  |  |  | 50,00000 | Без дефектов |  | 3,00000 | [5 empty] | 5,00000 | [6 empty] | 1,01000 | 42,50000
п.41646 от 22.05.25 до 22.11.25 | 36,30000 | 81,00000 | 2,11621 | 1,59477 | -1,30700 |  | -0,47625 | 33,00000 | 232,00000 | 6,00000 |  | 100,00000 | Без дефектов |  |  | 1,65976 | 21,00000 | 42,47500 | Полиэфирный 1311Т34 ALBA | 42,08557 | 18,00000 | 48,97646 | 1,5 | 10,00000 | F | 6,00000 |  | 1,18000 | 61,00000
п.41647 от 23.05.25 до 23.11.25 | 2,40000 | 90,50000 | 0,33500 | 0,30900 | 0,04600 |  | -0,12000 | 32,00000 | 232,00000 | 6,00000 |  | 120,00000 | Без дефектов |  |  | 1,31103 |  | 48,72045 | РРМ 310 | 36,94547 | 18,00000 | 40,27056 | 1,5 | 10,00000 | H | 7,00000 |  | 1,09000 | 58,60000
п.41649 от 26.05.25 до 26.11.25 |  | 86,50000 | 0,41320 | -0,08942 | -0,37644 | 0,42800 | -0,14504 | 32,00000 | 232,00000 |  |  | 100,00000 | Без дефектов |  |  | 1,60354 | 17,00000 | 44,22727 |  | 27,42357 | 12,11000 | 32,85755 | 1,5 | 10,00000 | F |  |  | 1,20000 | 59,10000
п.41650 от 27.05.25 до 27.11.25 |  | 92,00000 | 0,51600 | -0,04800 | -0,50600 | 0,54700 | 0,09300 | 33,00000 | 232,00000 |  |  | 100,00000 | Без дефектов |  |  | 1,53306 | 28,00000 | 49,00000 |  | 26,53061 | 13,00000 | 31,83673 | 1,5 | 10,00000 | F |  |  | 1,20000 | 62,60000
п.41651 от 28.05.25 до 28.11.25 |  | 87,00000 | 0,49900 | -0,38000 | -0,32300 | 0,19500 | 0,02000 | 33,00000 | 232,00000 |  |  | 100,00000 | Без дефектов |  |  | 1,86517 | 22,00000 | 45,06520 |  | 28,82490 | 12,99000 | 38,16330 | 1,5 | 10,00000 | F |  |  | 1,32397 | 63,48662
п.41653 от 29.05.25 до 29.11.25 | 29,70000 | 75,00000 | [5 empty] | 32,00000 | 232,00000 | 6,00000 |  | 100,00000 | Без дефектов |  |  | 1,21498 |  | 47,76364 | РРМ 310 | 25,18604 | 12,00000 | 26,12866 | 1,5 | 10,00000 | H |  |  | 1,04000 | 55,80000
п.41654 от 26.05.25 до 26.11.25 | 10,00000 | 86,00000 | 0,36500 | 0,23200 | -0,06400 |  | 0,27400 | 33,00000 | 232,00000 | 6,00000 |  | 100,00000 | Без дефектов |  |  | 2,26030 |  | 45,24250 | Полиэфирный 1311Т34 ALBA | 39,78560 | 18,00000 | 57,95646 | 2 | 10,00000 | F |  |  | 1,47000 | 70,20000
п.41655 от 29.05.25 до 29.11.25 | 33,00000 | 112,00000 | 0,11200 | 0,06700 | 0,00500 |  | 0,09000 | 38,00000 | 249,00000 | 20,00000 |  | 110,00000 | Без дефектов |  |  | 1,67779 |  | 46,37784 | PPU 331 | 43,19018 | 20,00000 | 53,90505 | 1,5 | 7,00000 | H |  |  | 1,25000 | 62,25000
п.41657 от 28.05.25 до 28.11.25 | 4,80000 | 89,00000 | 0,38000 | -0,01600 | 0,37900 |  | -0,01400 | 33,00000 | 232,00000 | 6,00000 |  | 110,00000 | Без дефектов |  |  | 1,34767 |  | 51,31818 | Полиэфирный 1311Т34 ALBA | 36,97806 | 19,00000 | 41,46678 | 1,5 | 10,00000 | H | 7,00000 |  | 1,12000 | 61,75000
п.41658 от 22.05.25 до 22.05.27 | [16 empty] | 80,00000 | [10 empty] | 1,71000 | 90,30000
п.41659 от 26.05.25 до 26.11.25 | 34,10000 | 119,00000 | [5 empty] | 36,00000 | 249,00000 | 24,00000 |  | 50,00000 | Без дефектов | Белый цвет жидкого продукта |  | 1,67877 |  | 38,80966 |  | 61,84027 |  | 73,58993 | [5 empty] | 1,19000 | 54,75000
п.41660 от 26.05.25 до 26.11.25 | 27,10000 | 113,00000 | [5 empty] | 37,00000 | 249,00000 | 24,00000 |  | 50,00000 | Без дефектов | Белый, однородный, без включений |  | 1,70243 |  | 38,90909 |  | 61,46683 |  | 74,01869 | [5 empty] | 1,20000 | 55,20000
п.41662 от 30.05.25 до 30.11.25 | 4,30000 | 111,00000 | 0,45800 | 0,25000 | 0,34500 |  | 0,16700 | 33,00000 | 232,00000 | 6,00000 |  | 110,00000 | Без дефектов |  |  | 1,37531 |  | 48,45455 | Полиэфирный 1311Т34 ALBA | 41,16766 | 20,00000 | 46,22889 | 1,5 | 10,00000 | F | 7,00000 |  | 1,12000 | 59,50000
п.41663 от 26.05.25 до 26.11.25 | 32,16000 | 94,50000 | 0,26700 | -0,11900 | -0,22400 |  | -0,08300 | 33,00000 | 232,00000 | 5,00000 |  | 110,00000 | Без дефектов |  |  | 1,96099 | 26,00000 | 48,49000 | РРМ 310 | 41,24562 | 20,00000 | 56,26945 | 1,5 | 10,00000 | H | 7,00000 |  | 1,36000 | 69,70000
п.41664 от 27.05.25 до 27.11.25 |  | 66,00000 | [5 empty] | 30,00000 | 224,00000 | 5,00000 |  | 15,00000 | Без дефектов |  |  | 1,56164 | 10,00000 | 41,07727 |  | 12,17218 |  | 14,11973 | [5 empty] | 1,16000 | 55,30000
п.41666 от 28.05.25 до 28.11.25 | 3,50000 | 86,00000 | 0,25600 | -0,07500 | -0,24200 |  | 0,03100 | 33,00000 | 232,00000 | 6,00000 |  | 120,00000 | Без дефектов |  |  | 1,27428 |  | 50,72500 | РРМ 310 | 37,45688 | 19,00000 | 40,45343 | 1 | 10,00000 | H | 7,00000 |  | 1,08000 | 59,85000
п.41667 от 30.05.25 до 30.11.25 | 87,60000 | 83,00000 | [5 empty] | 8,00000 |  |  |  | 20,00000 | Не соответствует |  | 3,00000 |  | 8,00000 |  |  |  | 14,00000 |  | 1,5 |  |  |  |  | 1,48000 | 71,70000
п.41668 от 28.05.25 до 28.11.25 |  | 17,00000 | [5 empty] | 4,00000 | [8 empty] | 12,00000 | [11 empty] | 19,00000
п.41669 от 30.05.25 до 30.11.25 | 100,00000 | 60,00000 | [5 empty] | 12,00000 |  | 9,00000 |  | 40,00000 | Без дефектов |  | 3,00000 |  |  |  | D'LAC WEF 3020 |  | 3,00000 | [6 empty] | 1,02000 | 42,60000
п.41670 от 22.05.25 до 22.05.27 | [27 empty] | 0,98000
п.41671 от 27.05.25 до 27.11.25 | 29,38000 | 76,50000 | [5 empty] | 30,00000 | 232,00000 |  |  | 50,00000 | Без дефектов |  |  | 1,68688 |  | 39,65909 |  | 15,12894 | 6,00000 | 18,15473 |  | 5,00000 | H |  |  | 1,20000 | 55,75000
п.41672 от 23.05.25 до 23.11.25 | [7 empty] | 26,00000 | 232,00000 | [7 empty] | 15,00000 |  |  |  | 19,50000
п.41673 от 23.05.25 до 23.11.25 | [7 empty] | 26,00000 | 232,00000 | [7 empty] | 14,00000 |  |  |  | 20,50000
п.41674 от 23.05.25 до 23.11.25 | [13 empty] | Соответствует |  |  | 25,00000
п.41675 от 27.05.25 до 27.11.25 | 38,40000 | 90,00000 | 0,53500 | 0,40700 | -0,11700 | 0,51600 | 0,32600 | 33,00000 | 232,00000 | 5,71000 |  | 120,00000 | Без дефектов |  |  | 2,03669 | 29,00000 | 46,61125 | РРМ 310 | 37,54458 | 17,50000 | 51,61783 | 1,5 | 10,00000 | H | 7,00000 |  | 1,38000 | 69,05000
п.41676 от 04.06.25 до 04.12.25 | 23,70000 | 94,00000 | 0,25800 | -0,18200 | 0,14200 |  | 0,11600 | 38,00000 | 249,00000 | 15,95000 |  | 110,00000 | [6 empty] | Полиуретановый |  | 18,98000 |  | 0 | 12,00000 | H | 7,00000 |  | 1,15000 | 59,55000
п.41677 от 23.05.25 до 23.11.25 | 36,40000 | 91,00000 | 0,26400 | -0,23400 | -0,09100 |  | 0,08100 | 32,00000 | 232,00000 | 4,67000 |  | 120,00000 | Без дефектов |  |  | 1,59179 | 24,00000 | 46,25313 | РРМ 310 | 37,77556 | 17,50000 | 44,04155 | 1,5 | 10,00000 | H | 7,00000 |  | 1,17000 | 63,25000
п.41678 от 10.06.25 до 10.12.25 | 23,10000 | 94,00000 | 0,45200 | -0,39800 | 0,07800 |  | -0,20000 | 38,00000 | 249,00000 | 16,55000 |  | 110,00000 | [6 empty] | Полиуретановый |  | 20,64000 |  | 0 | 12,00000 | H | 7,00000 |  | 1,25000 | 63,10000
п.41679 от 28.05.25 до 28.11.25 | 38,80000 | 90,00000 | 0,66200 | 0,65200 | 0,07500 |  | 0,08500 | 33,00000 | 232,00000 | 6,00000 |  | 100,00000 | Без дефектов |  |  | 2,01908 |  | 47,56000 | Полиэфирный 1311Т34 ALBA | 37,84693 | 18,00000 | 52,21751 | 1,5 | 10,00000 | F | 6,00000 |  | 1,38000 | 69,60000
п.41680 от 23.05.25 до 23.05.27 | [16 empty] | 70,00000 | [10 empty] | 1,72000 | 89,10000
п.41681 от 26.05.25 до 26.11.25 |  | 73,00000 | [5 empty] | 30,00000 | 224,00000 | 6,00000 |  | 30,00000 | Без дефектов |  |  |  | 13,00000 | 41,89886 |  | 14,32020 | [7 empty] | 1,14000 | 55,15000
п.41682 от 27.05.25 до 27.11.25 |  | 65,00000 | [5 empty] | 27,00000 | 224,00000 | 5,00000 |  | 30,00000 | Без дефектов |  | 1,00000 | 1,57165 | 10,00000 | 39,03693 |  | 12,70208 |  | 14,72964 | [5 empty] | 1,15000 | 53,35000
п.41683 от 29.05.25 до 29.11.25 | 100,00000 | 81,00000 | [5 empty] | 12,00000 |  | 8,00000 |  | 40,00000 | Без дефектов | [5 empty] | D'LAC WEF 3020 |  | 3,00000 | [6 empty] | 1,03000 | 42,60000
п.41685 от 02.06.25 до 02.12.25 | 46,50000 | 123,00000 | 0,10000 | -0,07700 | 0,06100 |  | 0,01900 | 37,00000 | 255,00000 | 25,00000 |  | 110,00000 | Без дефектов |  |  | 1,47699 |  | 50,25227 | PPU 331 | 49,74900 | 25,00000 | 58,70381 | 1,5 | 100,00000 | H |  |  | 1,18000 | 62,90000
п.41686 от 27.05.25 до 27.11.25 | 39,40000 | 74,50000 | [5 empty] | 47,00000 | 232,00000 |  |  | 50,00000 | Без дефектов |  |  | 1,25883 |  | 44,87500 |  | 31,19777 | 14,00000 | 32,75766 | 1,5 |  | F |  |  | 1,05000 | 53,80000
п.41687 от 26.05.25 до 26.11.25 | 36,10000 | 92,00000 | 0,26600 | 0,09700 | 0,09000 |  | 0,23000 | 33,00000 | 232,00000 | 5,00000 |  | 110,00000 | Без дефектов |  |  | 1,66750 | 19,00000 | 43,62375 | РРМ 310 | 43,55426 | 19,00000 | 51,01863 | 1,5 | 10,00000 | H | 7,00000 |  | 1,19000 | 62,10000
п.41688 от 26.05.25 до 26.11.25 | 38,60000 | 91,00000 | 0,39600 | 0,16800 | -0,07600 |  | -0,35100 | 33,00000 | 232,00000 | 6,00000 |  | 100,00000 | Без дефектов |  |  | 1,66169 | 27,00000 | 43,57411 | РРМ 310 | 41,30893 | 18,00000 | 48,26195 | 1,5 | 10,00000 | H | 7,00000 |  | 1,18714 | 61,97524
п.41689 от 27.05.25 до 27.11.25 | 34,50000 | 93,00000 | 0,52800 | 0,28900 | 0,44000 |  | 0,04500 | 33,00000 | 232,00000 | 6,00000 |  | 100,00000 | Без дефектов |  |  | 1,63258 | 26,00000 | 44,93967 | РРМ 310 | 40,05370 | 18,00000 | 46,84869 | 1,50000 | 10,00000 | H | 7,00000 |  | 1,18175 | 62,72624
п.41690 от 30.05.25 до 30.11.25 |  | 68,00000 | [5 empty] | 12,00000 |  |  |  | 30,00000 | Без дефектов | [7 empty] | 5,00000 | [6 empty] | 0,99000 | 35,50000
п.41691 от 03.06.25 до 03.12.25 | 107,00000 | 128,00000 | [5 empty] | 12,00000 |  |  |  | 10,00000 | Без дефектов | [7 empty] | 10,00000 | [6 empty] | 0,99000 | 38,50000
п.41692 от 27.05.25 до 27.11.25 | 36,50000 | 93,00000 | 0,43444 | 0,22863 | -0,24649 | 0,13200 | -0,27514 | 33,00000 | 232,00000 | 5,63000 |  | 120,00000 | Без дефектов |  |  | 1,65232 | 27,00000 | 44,81375 | РРМ 310 | 40,12161 | 17,98000 | 47,23158 | 1,5 | 10,00000 | H | 7,00000 |  | 1,19000 | 62,90000
п.41694 от 27.05.25 до 27.05.26 | [13 empty] | Соответствует | [13 empty] | 1,26000
п.41695 от 28.05.25 до 28.11.25 | [7 empty] | 26,00000 | 232,00000 | [7 empty] | 10,00000 |  |  |  | 20,40000
п.41696 от 30.05.25 до 30.11.25 | 93,10000 | 121,00000 | [5 empty] | 12,00000 |  |  |  | 10,00000 | Без дефектов | [7 empty] | 5,00000 | [6 empty] | 0,98000 | 37,90000
п.41697 от 29.05.25 до 29.11.25 | 3,60000 | 121,00000 | 0,41200 | 0,26900 | -0,24200 |  | 0,19700 | 33,00000 | 232,00000 | 6,00000 |  | 120,00000 | Без дефектов |  |  | 1,23862 |  | 50,19205 | РРМ 310 | 35,73362 | 18,00000 | 38,01399 | 1,5 | 10,00000 | H | 7,00000 |  | 1,06000 | 58,65000
п.41698 от 27.05.25 до 27.05.27 | [27 empty] | 0,98000
п.41699 от 27.05.25 до 27.05.26 | [13 empty] | Соответствует | [13 empty] | 1,27000
п.41702 от 28.05.25 до 28.11.25 | 4,00000 | 88,00000 | 0,21100 | 0,12500 | -0,09900 |  | -0,13800 | 33,00000 | 232,00000 | 6,00000 |  | 110,00000 | Без дефектов |  |  | 1,29539 |  | 48,14773 | Полиэфирный 1311Т34 ALBA | 39,41165 | 19,00000 | 42,61883 | 1,5 | 10,00000 | H | 7,00000 |  | 1,08000 | 57,75000
п.41703 от 27.05.25 до 27.11.25 | 38,70000 | 96,00000 | 0,49700 | 0,48800 | 0,09100 |  | 0,02100 | 47,00000 | 232,00000 | 6,00000 |  | 120,00000 | Без дефектов |  |  | 2,04555 | 24,00000 | 43,90000 | РРМ 310 | 45,55809 | 20,00000 | 61,06122 | 1,5 | 4,00000 | H |  |  | 1,36000 | 67,00000
п.41704 от 27.05.25 до 27.05.27 | [27 empty] | 0,97900
п.41705 от 28.05.25 до 28.11.25 | 38,60000 | 85,00000 | 0,34800 | 0,20200 | 0,26400 |  | 0,10400 | 33,00000 | 232,00000 | 6,35000 |  | 120,00000 | Без дефектов |  |  | 1,64849 | 27,00000 | 46,90000 | РРМ 310 | 38,05616 | 17,62000 | 44,96351 | 1,5 | 10,00000 | H | 7,00000 |  | 1,20000 | 64,60000
п.41706 от 26.05.25 до 26.11.25 | 34,80000 | 95,00000 | 0,35659 | 0,15493 | -0,27335 | 0,08800 | -0,16862 | 33,00000 | 232,00000 | 4,90000 |  | 120,00000 | Без дефектов |  |  | 1,63956 | 28,00000 | 45,85500 | РРМ 310 | 38,44728 | 17,63000 | 45,44882 | 1,5 | 10,00000 | H | 7,00000 |  | 1,19000 | 63,60000
п.41707 от 10.06.25 до 10.12.25 | 68,00000 | 114,00000 | 13,26200 | 3,58800 | 7,68400 |  | 10,19600 | 37,00000 | 232,00000 |  |  | 50,00000 | Без дефектов |  |  | 1,52125 | 18,00000 | 48,34318 |  | 26,89107 | 13,00000 | 32,00038 | 1,5 | 4,00000 | F |  |  | 1,19000 | 61,80000
п.41708 от 29.05.25 до 29.11.25 | 38,50000 | 94,00000 | 0,46924 | 0,32200 | -0,34100 |  | 0,01500 | 32,00000 | 232,00000 | 6,00000 | 1,00000 | 110,00000 | Без дефектов |  |  | 1,59764 | 26,00000 | 49,57375 | РРМ 310 | 36,41882 | 18,00000 | 43,50607 | 1,5 | 10,00000 | F | 7,00000 |  | 1,19000 | 66,10000
п.41709 от 28.05.25 до 28.11.25 | 41,46000 | 87,50000 | 0,42000 | 0,35200 | 0,08200 |  | 0,21400 | 33,00000 | 232,00000 | 4,97000 |  | 120,00000 | Без дефектов |  |  | 1,66881 | 26,00000 | 45,25000 | РРМ 310 | 39,59779 | 17,91800 | 47,08948 | 1,5 | 10,00000 | H | 7,00000 |  | 1,20000 | 63,50000
п.41710 от 28.05.25 до 28.11.25 | 33,00000 | 70,50000 | [5 empty] | 32,00000 | 232,00000 | 5,45000 |  | 70,00000 | Без дефектов |  |  | 1,62804 |  | 43,44716 | РРМ 310 | 11,73840 | 5,10000 | 14,14477 | 3 | 4,00000 | H |  |  | 1,20500 | 58,70000
п.41711 от 29.05.25 до 29.11.25 | 2,60000 | 102,00000 | 0,22300 | -0,06200 | -0,06000 |  | -0,20600 | 33,00000 | 232,00000 | 6,00000 |  | 110,00000 | Без дефектов |  |  | 1,29276 |  | 48,45455 | Полиэфирный 1311Т34 ALBA | 39,11294 | 19,00000 | 42,34897 | 1,5 | 10,00000 | H | 7,00000 |  | 1,08000 | 58,00000
п.41713 от 27.05.25 до 27.11.25 | 32,70000 | 90,00000 | 0,24900 | -0,09400 | -0,22400 |  | 0,05100 | 33,00000 | 232,00000 | 6,00000 | 1,00000 | 100,00000 | Без дефектов |  |  | 1,57071 | 23,00000 | 44,15654 | РРМ 310 | 40,76406 | 18,00000 | 46,23961 | 1,5 | 10,00000 | H | 7,00000 |  | 1,14976 | 61,14427
п.41714 от 27.05.25 до 27.11.25 | 36,20000 | 89,00000 | 0,29817 | 0,15948 | -0,02880 |  | -0,25029 | 32,00000 | 232,00000 | 5,00000 |  | 100,00000 | Без дефектов |  |  | 1,62125 | 27,00000 | 39,50919 | РРМ 310 | 50,62113 | 20,00000 | 56,07932 | 1,5 | 10,00000 | H | 7,00000 |  | 1,14729 | 57,82004
п.41715 от 30.05.25 до 30.11.25 | 2,50000 | 122,00000 | 0,20600 | 0,08600 | 0,04700 |  | -0,18100 | 38,00000 | 249,00000 | 15,00000 |  | 110,00000 | Без дефектов |  |  | 1,37438 |  | 44,50000 | PPU 331 | 53,93258 | 24,00000 | 59,32584 | 0,5 | 18,00000 | H | 6,00000 |  | 1,10000 | 55,60000
п.41716 от 26.05.25 до 26.05.27 | [16 empty] | 85,00000 | [10 empty] | 1,72000 | 88,75000
п.41717 от 28.05.25 до 28.11.25 | 42,90000 | 86,00000 | 0,40300 | 0,28300 | -0,27000 |  | 0,09600 | 32,00000 | 232,00000 | 5,45000 |  | 120,00000 | Без дефектов |  |  | 1,60758 | 26,00000 | 44,86375 | РРМ 310 | 40,45582 | 18,15000 | 46,83412 | 1,5 | 10,00000 | H | 7,00000 |  | 1,17000 | 62,30000
п.41718 от 29.05.25 до 29.11.25 | 38,30000 | 98,00000 | 0,07300 | 0,04800 | 0,03300 |  | -0,04400 | 38,00000 | 249,00000 | 6,00000 |  | 100,00000 | Без дефектов |  |  | 1,94849 | 30,00000 | 36,50000 | Полиэфирный 1311Т34 ALBA | 49,31507 | 18,00000 | 62,63014 | 1 | 10,00000 | HB | 6,00000 |  | 1,27000 | 56,00000
п.41719 от 30.05.25 до 30.11.25 | 39,30000 | 91,00000 | 0,32700 | 0,16000 | -0,26900 |  | 0,09400 |  | 232,00000 |  |  | 50,00000 | Без дефектов |  |  | 1,70430 |  |  |  |  | 18,00000 | 50,12658 | 1.5 | 5,00000 |  |  |  | 1,25000 | 61,20000
п.41720 от 30.05.25 до 30.11.25 |  | 69,00000 | [5 empty] | 12,00000 |  |  |  | 30,00000 | Без дефектов | [7 empty] | 4,00000 | [6 empty] | 0,99000 | 34,50000
п.41721 от 27.05.25 до 27.11.25 | [7 empty] | 26,00000 | 232,00000 | [7 empty] | 10,00000 |  |  |  | 20,35000
п.41722 от 26.05.25 до 26.11.25 | [7 empty] | 26,00000 | 232,00000 | [7 empty] | 10,00000 |  |  |  | 20,04000
п.41723 от 09.06.25 до 09.12.25 | 88,50000 | 143,00000 | [5 empty] | 12,00000 |  |  |  | 10,00000 | Без дефектов |  | 3,00000 |  | 7,00000 |  |  |  | 7,00000 |  | 1,5 |  |  |  |  | 1,42000 | 63,95000
п.41724 от 05.06.25 до 05.12.25 | 76,50000 | 86,00000 | [5 empty] | 12,00000 |  |  |  | 75,00000 | Без дефектов |  |  |  | 17,00000 |  |  |  | 9,00000 | [6 empty] | 1,08000 | 53,50000
п.41725 от 28.05.25 до 28.05.26 | [27 empty] | 1,28000
п.41726 от 28.05.25 до 28.05.26 | [13 empty] | Соответствует | [13 empty] | 1,33000
п.41728 от 29.05.25 до 29.05.27 | [16 empty] | 85,00000 | [10 empty] | 1,70000 | 87,10000
п.41729 от 30.05.25 до 30.05.27 |  |  | 1,37500 | 0,81200 | -0,44300 |  | -1,01700 | [9 empty] | 60,00000 | [10 empty] | 1,76600 | 86,40000
п.41730 от 28.05.25 до 28.11.25 | 38,80000 | 82,00000 | 0,34707 | 0,07157 | 0,15498 |  | -0,30219 | 33,00000 | 232,00000 | 5,24000 | 1,00000 | 110,00000 | Без дефектов |  |  | 2,01908 | 26,00000 | 47,56000 | РРМ 310 | 41,94701 | 19,95000 | 57,87441 | 1,5 | 10,00000 | F | 7,00000 |  | 1,38000 | 69,60000
п.41731 от 29.05.25 до 29.11.25 |  | 72,00000 | [5 empty] | 27,00000 | 224,00000 | 6,00000 |  | 30,00000 | Без дефектов |  |  | 1,52724 | 13,00000 | 41,71591 |  |  |  | 16,54045 | [5 empty] | 1,15000 | 55,40000
п.41732 от 29.05.25 до 29.11.25 | 38,20000 | 101,00000 | 0,46363 | 0,30200 | -0,13700 | 0,10800 | 0,32400 | 33,00000 | 232,00000 | 5,36000 |  | 120,00000 | Без дефектов |  |  | 2,03747 | 27,00000 | 47,70125 | РРМ 310 | 38,42667 | 18,33000 | 53,42905 | 1.5 | 10,00000 | H | 7,00000 |  | 1,39000 | 69,90000
п.41733 от 03.06.25 до 03.12.25 | 29,50000 | 65,00000 | [5 empty] | 33,00000 | 232,00000 |  |  | 100,00000 | Без дефектов |  |  | 1,59132 | 28,00000 | 39,36364 |  | 12,83098 | 5,00000 | 14,73441 | 3 | 5,00000 | F |  |  | 1,16000 | 54,00000
п.41734 от 28.05.25 до 28.11.25 | 33,74000 | 91,00000 | 0,49300 | 0,12200 | -0,22300 |  | 0,42300 | 33,00000 | 232,00000 | 5,00000 |  | 100,00000 | Без дефектов |  |  | 1,74157 | 26,00000 | 41,26115 | РРМ 310 | 43,62457 | 18,00000 | 51,31399 | 1,50000 | 10,00000 | H | 7,00000 |  | 1,20772 | 61,09108
п.41735 от 29.05.25 до 29.11.25 | 36,90000 | 95,00000 | 0,15900 | -0,03600 | -0,07400 |  | -0,13600 | 33,00000 | 232,00000 | 6,73000 |  | 120,00000 | Без дефектов |  |  | 1,62556 | 23,00000 | 45,20375 | РРМ 310 | 40,48368 | 18,33000 | 47,40905 | 1,5 | 10,00000 | H | 7,00000 |  | 1,18000 | 62,85000
п.41736 от 27.05.25 до 27.11.25 | [7 empty] | 26,00000 | 232,00000 | [7 empty] | 10,00000 |  |  |  | 20,40000
п.41737 от 03.06.25 до 03.12.25 | 27,10000 | 82,00000 | [5 empty] | 47,00000 | 232,00000 |  |  | 100,00000 | Соответствует |  |  | 1,17640 |  | 50,60682 | PPM 310+TPE 510 | 23,71222 | 12,00000 | 24,42359 | 1,5 | 4,00000 | H |  |  | 1,03000 | 57,80000
п.41738 от 30.05.25 до 30.11.25 | 3,40000 | 90,00000 | 0,24400 | -0,21000 | 0,09600 |  | 0,08100 | 33,00000 | 232,00000 | 6,00000 |  | 120,00000 | Без дефектов |  |  | 1,41106 |  | 48,95909 | РРМ 310 | 38,60362 | 19,00000 | 44,24102 | 1 | 10,00000 | H | 7,00000 |  | 1,14000 | 60,60000
п.41739 от 27.05.25 до 27.11.25 | 85,10000 | 124,00000 | [5 empty] | 12,00000 |  |  |  | 10,00000 | Без дефектов | [7 empty] | 5,80000 | [6 empty] | 0,99000 | 37,90000
п.41740 от 28.05.25 до 28.11.25 | 7,30000 | 90,00000 | [5 empty] | 47,00000 | 232,00000 | 12,00000 |  | 110,00000 |  | Соответствует |  | 1,29673 |  |  | CPE 300 |  | 10,00000 | 21,63015 | 2 |  |  |  |  | 1,09000 | 59,95000
п.41741 от 29.05.25 до 29.11.25 | 38,20000 | 85,00000 | 0,42700 | 0,26900 | 0,31600 |  | 0,10000 | 33,00000 | 232,00000 | 6,00000 | 1,00000 | 100,00000 | Без дефектов |  |  | 1,66381 | 24,00000 | 43,63047 | РРМ 310 | 41,25557 | 18,00000 | 48,26240 | 1,5 | 10,00000 | H | 7,00000 |  | 1,18840 | 62,05350
п.41742 от 28.05.25 до 28.11.25 | 33,80000 | 89,50000 | 0,21100 | -0,07000 | -0,17500 |  | 0,09400 | 33,00000 | 232,00000 | 5,00000 |  | 100,00000 | Без дефектов |  |  | 1,55042 | 29,00000 | 43,13135 | РРМ 310 | 41,73299 | 18,00000 | 46,55710 | 1,5 | 10,00000 | H | 7,00000 |  | 1,13574 | 59,94249
п.41743 от 29.05.25 до 29.11.25 | [7 empty] | 26,00000 | 232,00000 | [7 empty] | 14,00000 |  |  |  | 19,99000
п.41744 от 29.05.25 до 29.11.25 | 36,50000 | 93,00000 | 0,33486 | 0,03234 | 0,02417 |  | 0,33242 | 33,00000 | 232,00000 | 6,00000 |  | 120,00000 | Без дефектов |  |  | 1,97373 | 28,33333 | 44,14000 | РРМ 310 | 40,77934 | 18,00000 | 53,50462 | 1,5 | 10,00000 | H | 7,00000 |  | 1,33000 | 66,40000
п.41745 от 29.05.25 до 29.11.25 | 38,70000 | 86,50000 | 0,53900 | 0,48800 | -0,22900 |  | 0,00500 | 33,00000 | 232,00000 | 6,00000 |  | 120,00000 | Без дефектов |  |  | 2,03312 | 24,00000 | 50,20938 | РРМ 310 | 35,91291 | 18,00000 | 51,00501 | 1,5 | 10,00000 | H | 7,00000 |  | 1,41000 | 71,75000
п.41746 от 30.05.25 до 30.11.25 | 6,58000 | 84,50000 | [5 empty] | 47,00000 | 232,00000 | 6,00000 |  | 110,00000 | Без дефектов |  |  | 1,48481 | 33,00000 | 36,37500 | PPE 100 | 46,73540 | 17,00000 | 56,54983 | 1,5 |  | F |  |  | 1,10000 | 49,10000
п.41748 от 29.05.25 до 29.11.25 | 40,30000 | 90,00000 | 0,24900 | -0,20700 | -0,07500 | 0,48300 | 0,11700 | 30,00000 | 224,00000 | 6,00000 |  | 120,00000 | Без дефектов |  |  | 1,65917 | 27,00000 | 49,52250 | РРМ 310 | 34,32783 | 17,00000 | 42,16120 | 1 | 16,00000 | F | 7,00000 |  | 1,22000 | 66,90000
п.41749 от 28.05.25 до 28.11.25 |  | 69,00000 | [5 empty] | 12,00000 |  |  |  | 30,00000 | Без дефектов | [7 empty] | 4,00000 | [6 empty] | 0,97000 | 34,40000
п.41750 от 02.06.25 до 02.12.25 | 40,60000 | 87,00000 | 0,46000 | 0,34300 | -0,10800 |  | 0,28700 | 33,00000 | 232,00000 | 5,00000 |  | 100,00000 | Без дефектов |  |  | 1,81908 | 30,00000 | 47,62362 | РРМ 310 | 37,79637 | 18,00000 | 48,58086 | 1,50000 | 10,00000 | H | 7,00000 |  | 1,28531 | 67,40000
п.41751 от 30.05.25 до 30.11.25 | 40,20000 | 85,00000 | 0,21300 | 0,09900 | -0,18100 |  | 0,05400 | 33,00000 | 232,00000 | 6,00000 |  | 100,00000 | Без дефектов |  |  | 1,51998 | 26,00000 | 46,11103 | РРМ 310 | 39,03621 | 18,00000 | 44,09369 | 1,5 | 10,00000 | H | 7,00000 |  | 1,13597 | 62,04902
п.41752 от 27.05.25 до 27.05.27 | [13 empty] | Прозрачный
п.41753 от 29.05.25 до 29.11.25 |  | 69,00000 | [5 empty] | 29,00000 | 224,00000 | 6,00000 |  | 30,00000 | Без дефектов |  |  | 1,53338 | 14,33333 | 41,32386 |  | 14,51946 |  | 16,69737 | [5 empty] | 1,15000 | 55,10000
п.41755 от 28.05.25 до 28.11.25 |  | 65,50000 | [5 empty] | 30,00000 | 224,00000 | 6,00000 |  | 15,00000 | Без дефектов |  |  | 1,55033 | 13,00000 | 40,27841 |  | 14,94481 |  | 17,13077 | [5 empty] | 1,15000 | 54,30000
п.41757 от 30.05.25 до 30.11.25 | 37,90000 | 91,00000 | 0,34819 | 0,27500 | 0,15300 |  | -0,14900 | 33,00000 | 232,00000 | 5,21000 |  | 120,00000 | Без дефектов |  |  | 1,64269 | 25,00000 | 43,80250 | РРМ 310 | 40,56846 | 17,77000 | 47,15767 | 1,5 | 10,00000 | H | 7,00000 |  | 1,18000 | 61,90000
п.41758 от 02.06.25 до 02.12.25 | 35,60000 | 91,00000 | 0,51800 | 0,35600 | 0,00100 |  | 0,37600 | 33,00000 | 232,00000 | 6,00000 | 1,00000 | 110,00000 | Без дефектов |  |  | 1,67846 | 27,00000 | 44,50000 | РРМ 310 | 42,84104 | 19,00000 | 50,62018 | 1,5 | 10,00000 | F | 7,00000 |  | 1,20000 | 63,00000
п.41759 от 29.05.25 до 29.11.25 | 38,30000 | 82,00000 | 0,19600 | 0,03900 | -0,05800 |  | -0,18300 | 30,00000 | 232,00000 | 5,93000 |  | 100,00000 | Без дефектов |  |  | 1,75885 | 27,00000 | 51,20000 | РРМ 310 | 36,27760 | 18,40000 | 46,56523 | 1,5 | 10,00000 | H | 7,00000 |  | 1,28000 | 69,50000
п.41760 от 27.05.25 до 27.11.25 | [13 empty] | Соответствует
п.41761 от 28.05.25 до 28.11.25 | 38,90000 | 97,00000 | 0,38000 | -0,26400 | 0,12800 |  | 0,24100 | 33,00000 | 232,00000 | 6,00000 |  | 100,00000 | Без дефектов |  |  | 1,44818 |  | 40,39750 | Полиэфирный 1311Т34 ALBA | 44,04208 | 18,00000 | 46,67374 | 1,5 | 10,00000 | F | 6,00000 |  | 1,08000 | 55,85000
п.41762 от 28.05.25 до 28.11.25 | [7 empty] | 26,00000 | 232,00000 | [7 empty] | 10,00000 |  |  |  | 20,38000
п.41763 от 28.05.25 до 28.11.25 | [7 empty] | 26,00000 | 232,00000 | [7 empty] | 5,00000 |  |  |  | 19,99000
п.41764 от 29.05.25 до 29.11.25 | 34,30000 | 60,00000 | [5 empty] | 33,00000 | 232,00000 | 6,00000 |  | 50,00000 | Без дефектов |  |  | 1,67324 | 28,00000 | 39,08011 | РРМ 310 | 15,32656 | 6,00000 | 18,27016 | 3 | 3,00000 | H |  |  | 1,19000 | 54,95000
п.41765 от 28.05.25 до 28.11.25 | [7 empty] | 26,00000 | 232,00000 | [11 empty] | 19,50000
п.41766 от 29.05.25 до 29.11.25 | [7 empty] | 26,00000 | 232,00000 | [7 empty] | 14,00000 |  |  |  | 20,38000
п.41767 от 28.05.25 до 28.11.25 | [7 empty] | 26,00000 | 232,00000 | [7 empty] | 10,00000 |  |  |  | 19,90000
п.41770 от 30.05.25 до 30.11.25 | 41,90000 | 89,50000 | 0,46400 | 0,44400 | 0,12200 | 0,44300 | -0,05500 | 30,00000 | 224,00000 | 6,00000 |  | 120,00000 | Без дефектов |  |  | 1,79598 | 28,00000 | 52,84000 | РРМ 310 | 34,06510 | 18,00000 | 45,40388 | 1 | 16,00000 | F | 7,00000 |  | 1,31000 | 71,20000
п.41771 от 05.06.25 до 05.12.25 | 3,70000 | 93,00000 | 0,31500 | 0,17100 | -0,25400 |  | -0,07700 | 33,00000 | 232,00000 | 6,00000 |  | 120,00000 | Без дефектов |  |  | 1,28709 |  | 49,12955 | РРМ 310 | 40,70870 | 20,00000 | 43,96540 | 1 | 10,00000 | H | 7,00000 |  | 1,08000 | 58,55000
п.41772 от 02.06.25 до 02.12.25 | 5,50000 | 89,00000 | [5 empty] | 10,00000 |  | 5,00000 |  | 40,00000 | Без дефектов | [5 empty] | D'LAC WET 1020 HV |  | 4,00000 | [6 empty] | 1,04000 | 44,10000
п.41773 от 28.05.25 до 28.11.25 | 35,40000 | 89,00000 | 0,12800 | 0,01300 | 0,10100 |  | 0,07700 | 33,00000 | 232,00000 | 6,00000 |  | 100,00000 | Без дефектов |  |  | 1,52767 | 26,00000 | 45,56565 | РРМ 310 | 39,50344 | 18,00000 | 44,56725 | 1,50000 | 10,00000 | H | 7,00000 |  | 1,13701 | 61,71758
п.41774 от 29.05.25 до 29.11.25 | 32,90000 | 89,00000 | 0,49259 | -0,11300 | -0,37400 |  | -0,30000 | 33,00000 | 232,00000 | 6,00000 | 1,00000 | 100,00000 | Без дефектов |  |  | 1,65029 | 25,00000 | 45,30826 | РРМ 310 | 39,72786 | 18,00000 | 46,93499 | 1,50000 | 10,00000 | H | 7,00000 |  | 1,19187 | 63,29013
п.41775 от 03.06.25 до 03.12.25 | 40,88000 | 92,00000 | 0,29600 | -0,25800 | -0,14000 |  | -0,04200 | 33,00000 | 232,00000 | 5,89000 |  | 120,00000 | Без дефектов |  |  | 1,85163 | 20,00000 | 47,51250 | РРМ 310 | 37,77953 | 17,95000 | 49,09428 | 1,5 | 10,00000 | H | 7,00000 |  | 1,30000 | 67,70000
п.41776 от 29.05.25 до 29.11.25 | 36,24000 | 88,00000 | 0,13300 | -0,12300 | 0,04500 |  | 0,02000 | 33,00000 | 232,00000 | 6,00000 | 1,00000 | 100,00000 | Без дефектов |  |  | 1,55445 | 30,00000 | 48,23584 | РРМ 310 | 37,31665 | 18,00000 | 43,46774 | 1,5 | 10,00000 | H | 7,00000 |  | 1,16225 | 64,36969
п.41777 от 29.05.25 до 29.05.27 |  |  | 0,39100 | 0,00200 | -0,31000 | 0,59300 | 0,23800 | [9 empty] | 18,00000 | [10 empty] | 1,21000
п.41778 от 29.05.25 до 29.05.27 |  |  | 0,32200 | -0,22900 | 0,13200 | 0,53700 | 0,18500 | [9 empty] | 17,00000 | [10 empty] | 1,17000
п.41779 от 28.05.25 до 28.05.27 | [27 empty] | 0,98600
п.41780 от 29.05.25 до 29.05.27 | [27 empty] | 0,97800
п.41781 от 29.05.25 до 29.05.26 | [13 empty] | Соответствует | [13 empty] | 1,34000
п.41782 от 30.05.25 до 30.05.26 | [27 empty] | 1,33000
п.41783 от 29.05.25 до 29.11.25 | 11,66000 | 66,00000 | [5 empty] | 33,00000 | 232,00000 | 24,00000 |  | 100,00000 | Без дефектов |  |  | 1,29048 | 28,00000 | 41,41477 | PPM 310+TPE 510 | 28,97517 | 12,00000 | 30,42393 | 1,5 | 10,00000 | H |  |  | 1,05000 | 50,90000
п.41784 от 29.05.25 до 29.05.27 |  |  | 0,10800 | -0,08400 | -0,01300 | 0,03900 | 0,06700 | [9 empty] | 15,00000 | [10 empty] | 1,16000
п.41785 от 29.05.25 до 29.05.27 |  |  | 4,09000 | 2,65400 | 3,11200 | 0,46300 | 0,07500 | [9 empty] | 15,00000 | [10 empty] | 1,13000
п.41787 от 05.06.25 до 05.12.25 | 3,40000 | 92,50000 | 0,42400 | 0,37400 | 0,15100 |  | -0,13400 | 30,00000 | 232,00000 | 6,00000 |  | 120,00000 | Соответствует |  |  | 1,30087 |  | 49,89716 | РРМ 310 | 38,07832 | 19,00000 | 41,50537 | 1,5 | 10,00000 | H | 7,00000 |  | 1,09000 | 59,55000
п.41788 от 29.05.25 до 29.11.25 | 38,20000 | 101,50000 | 0,12900 | -0,02600 | 0,06000 |  | -0,11100 | 33,00000 | 232,00000 | 6,00000 | 1,00000 | 110,00000 | Без дефектов |  |  | 1,50245 | 22,00000 | 42,07188 | РРМ 310 | 42,57332 | 18,00000 | 46,42775 | 1,5 | 10,00000 | F | 7,00000 |  | 1,11000 | 58,25000
п.41789 от 28.05.25 до 28.05.27 | [27 empty] | 0,87000
п.41790 от 02.06.25 до 02.12.25 | 36,20000 | 83,00000 | 0,34800 | -0,02900 | 0,33400 | 0,34700 | -0,09100 | 28,00000 | 224,00000 | 5,53000 |  | 120,00000 | Без дефектов |  |  | 1,55674 | 27,00000 | 41,38125 | РРМ 310 |  | 17,58000 | 46,78192 | 1 | 16,00000 | F | 7,00000 |  | 1,13000 | 58,50000
п.41791 от 28.05.25 до 28.05.27 | [16 empty] | 80,00000 | [10 empty] | 1,67000 | 85,90000
п.41792 от 28.05.25 до 28.05.27 | [13 empty] | Прозрачный
п.41794 от 30.05.25 до 30.11.25 | 33,10000 | 93,00000 | 0,52500 | 0,22600 | -0,39000 |  | -0,26800 | 33,00000 | 232,00000 | 6,00000 | 1,00000 | 100,00000 | Без дефектов |  |  | 1,61335 | 23,00000 | 43,24330 | РРМ 310 | 41,62495 | 18,00000 | 47,61401 | 1,5 | 10,00000 | H | 7,00000 |  | 1,16397 | 60,99095
п.41795 от 30.05.25 до 30.11.25 | 11,20000 | 69,00000 | [5 empty] | 33,00000 | 232,00000 | 6,00000 |  | 30,00000 | Без дефектов |  |  | 1,53545 | 22,00000 | 41,19318 |  | 70,39998 |  | 16,75034 | [5 empty] | 1,15000 | 55,00000
п.41796 от 30.05.25 до 30.11.25 | 4,20000 | 106,50000 | 0,07200 | 0,06400 | 0,03200 |  | -0,00600 | 33,00000 | 232,00000 | 6,00000 |  | 110,00000 | Без дефектов |  |  | 1,28239 |  | 52,18864 | РРМ 310 | 38,32252 | 20,00000 | 41,77155 | 1,5 | 10,00000 | F | 6,00000 |  | 1,09000 | 61,40000
п.41797 от 02.06.25 до 02.12.25 |  | 71,00000 | [5 empty] | 28,00000 | 224,00000 | 5,00000 |  | 15,00000 | Без дефектов |  |  | 1,54925 | 17,00000 | 40,34375 |  | 12,39349 |  | 14,25252 | [5 empty] | 1,15000 | 54,35000
п.41798 от 02.06.25 до 02.12.25 | 40,00000 | 91,00000 | 0,40100 | -0,17400 | -0,16600 |  | -0,32100 | 32,00000 | 232,00000 | 6,00000 |  | 110,00000 | Без дефектов |  |  | 1,70558 | 27,00000 | 47,41750 | РРМ 310 | 49,38424 | 20,00000 | 51,84134 | 1,5 | 10,00000 | H | 6,00000 |  | 1,23000 | 65,80000
п.41799 от 02.06.25 до 02.06.26 | [13 empty] | Соответствует | [13 empty] | 1,27000
п.41800 от 03.06.25 до 03.06.26 | [27 empty] | 1,29000
п.41801 от 05.06.25 до 05.12.25 |  | 64,00000 | [5 empty] | 12,00000 |  |  |  | 30,00000 | Без дефектов | [7 empty] | 4,00000 | [6 empty] | 0,98000 | 34,00000
п.41802 от 04.06.25 до 04.12.25 |  | 69,00000 | [5 empty] | 12,00000 |  |  |  | 30,00000 | Без дефектов | [7 empty] | 4,00000 | [6 empty] | 0,99000 | 34,50000
п.41803 от 29.05.25 до 29.11.25 | 39,60000 | 95,50000 | 0,30400 | -0,20600 | -0,18000 | 0,18300 | 0,13100 | 30,00000 | 224,00000 | 6,00000 |  | 120,00000 | Без дефектов |  |  | 1,61690 | 28,00000 | 45,94125 | РРМ 310 | 39,18048 | 18,00000 | 45,94177 | 1 | 16,00000 | F | 7,00000 |  | 1,18000 | 63,35000
п.41804 от 03.06.25 до 03.12.25 |  | 71,00000 | [5 empty] | 12,00000 |  |  |  | 30,00000 | Без дефектов | [7 empty] | 4,00000 | [6 empty] | 0,99000 | 34,20000
п.41805 от 04.06.25 до 04.12.25 | 36,60000 | 98,00000 | 0,25100 | -0,21100 | -0,05200 | 0,40400 | -0,12400 | 30,00000 | 224,00000 | 6,00000 |  | 120,00000 | Без дефектов |  |  | 1,64139 | 27,00000 | 47,50000 | РРМ 310 | 33,68421 | 16,00000 | 40,40348 | 1 | 16,00000 | F | 7,00000 |  | 1,20000 | 65,00000
п.41806 от 04.06.25 до 04.12.25 | 38,30000 | 90,00000 | 0,09200 | 0,04800 | 0,06800 |  | 0,03800 | 30,00000 | 232,00000 | 6,37000 |  | 100,00000 | Без дефектов |  |  | 1,49973 | 23,00000 | 46,89000 | РРМ 310 | 37,91853 | 17,78000 | 42,73263 | 1,5 | 10,00000 | H | 7,00000 |  | 1,13000 | 62,40000
п.41807 от 30.05.25 до 30.11.25 | 36,70000 | 86,00000 | 0,36900 | 0,35000 | 0,11200 |  | 0,03000 | 32,00000 | 232,00000 | 5,00000 |  | 100,00000 | Без дефектов |  |  | 1,57564 | 25,00000 | 43,70757 | РРМ 310 | 41,18280 | 18,00000 | 46,62412 | 1,5 | 10,00000 | H | 7,00000 |  | 1,14971 | 60,83017
п.41808 от 04.06.25 до 04.12.25 | 39,10000 | 102,00000 | 0,17300 | 0,05400 | 0,16400 |  | 0,00700 | 37,00000 | 249,00000 | 6,00000 |  | 100,00000 | Без дефектов |  |  | 1,99787 | 30,00000 | 33,99318 | Полиэфирный 1311Т34 ALBA | 52,95180 | 18,00000 | 66,71926 | 1 | 10,00000 | HB | 6,00000 |  | 1,26000 | 53,90000
п.41809 от 29.05.25 до 29.11.25 |  | 160,00000 | [25 empty] | 1,05000
п.41810 от 29.05.25 до 29.11.25 | [7 empty] | 26,00000 | 232,00000 | [7 empty] | 6,00000 |  |  |  | 20,40000
п.41811 от 29.05.25 до 29.11.25 | [7 empty] | 26,00000 | 232,00000 | [11 empty] | 20,50000
п.41812 от 03.06.25 до 03.12.25 | 35,14000 | 79,50000 | [5 empty] | 47,00000 | 232,00000 | 25,00000 |  | 100,00000 | Без дефектов |  |  | 1,22567 | 23,00000 | 46,28636 | PPM 310+TPE 510 | 26,32405 | 12,20000 | 27,41196 | 1,5 | 4,00000 | H |  |  | 1,04000 | 54,55000
п.41814 от 29.05.25 до 29.11.25 | 83,50000 | 90,00000 | [5 empty] | 47,00000 | 232,00000 | 5,00000 |  | 100,00000 | Без дефектов |  |  | 1,20170 | 16,00000 | 46,62727 | PPM 310+TPE 510 | 25,73601 | 12,00000 | 26,50809 | 1,5 | 4,00000 | H |  |  | 1,03000 | 54,40000
п.41815 от 29.05.25 до 29.11.25 | [7 empty] | 26,00000 | 232,00000 | [7 empty] | 5,00000 |  |  |  | 19,61000
п.41817 от 30.05.25 до 30.11.25 | 37,50000 | 87,00000 | 0,34400 | 0,33400 | -0,03000 |  | -0,07500 | 32,00000 | 232,00000 | 5,00000 |  | 100,00000 | Без дефектов |  |  | 1,50376 | 27,00000 | 53,23750 | Полиэфирный 1311Т34 ALBA | 33,85686 | 18,00000 | 39,95224 | 1,5 | 10,00000 | F | 6,00000 |  | 1,16000 | 67,75000
п.41818 от 05.06.25 до 05.12.25 | 88,60000 | 121,00000 | [5 empty] | 12,00000 |  |  |  | 10,00000 | Без дефектов |  |  |  | 7,00000 |  |  |  | 8,00000 |  | 1,5 |  |  |  |  | 1,36000 | 61,10000
п.41819 от 04.06.25 до 04.12.25 | 11,40000 | 71,00000 | [5 empty] | 33,00000 | 232,00000 | 5,69000 |  | 30,00000 | Без дефектов |  |  | 1,59491 | 13,00000 | 39,16591 |  | 14,60166 |  | 16,85241 | [5 empty] | 1,16000 | 53,85000
п.41820 от 05.06.25 до 05.12.25 | 86,60000 | 150,00000 | [5 empty] | 12,00000 |  |  |  | 10,00000 | Без дефектов |  |  |  | 7,00000 |  |  |  | 7,00000 |  | 1 |  |  |  |  | 1,42000 | 63,70000
п.41821 от 29.05.25 до 29.11.25 |  | 159,00000 | [25 empty] | 1,05000
п.41822 от 04.06.25 до 04.06.26 | [13 empty] | Соответствует | [13 empty] | 1,32000
п.41823 от 05.06.25 до 05.06.26 | [13 empty] | Соответствует | [13 empty] | 1,36000
п.41824 от 06.06.25 до 06.12.25 | 40,00000 | 85,00000 | 0,43400 | 0,41900 | -0,05100 |  | -0,10000 | 33,00000 | 232,00000 | 6,00000 |  | 110,00000 | Без дефектов |  |  | 1,82578 | 30,00000 | 52,06750 | РРМ 310 | 38,41168 | 20,00000 | 51,46655 | 1,5 | 10,00000 | H | 6,00000 |  | 1,32000 | 70,95000
п.41825 от 03.06.25 до 03.12.25 | 37,30000 | 116,00000 | 0,20500 | -0,14100 | 0,00600 |  | 0,14800 | 38,00000 | 249,00000 | 15,00000 |  | 110,00000 | Без дефектов |  |  | 1,65849 |  | 48,81250 | РРМ 310 | 51,21639 | 25,00000 | 64,53265 | 0,5 | 10,00000 | H | 6,00000 |  | 1,26000 | 64,25000
п.41826 от 30.05.25 до 30.11.25 | [13 empty] | Соответствует
п.41827 от 03.06.25 до 03.12.25 | 39,60000 | 90,00000 | 0,36500 | 0,19700 | -0,22100 | 0,45000 | -0,21400 | 28,00000 | 224,00000 | 6,00000 |  | 120,00000 | Без дефектов |  |  | 1,86863 | 25,00000 | 50,45750 | РРМ 310 | 31,70985 | 16,00000 | 42,58992 | 1 | 16,00000 | F | 7,00000 |  | 1,33000 | 70,20000
п.41828 от 02.06.25 до 02.12.25 | 38,44000 | 95,00000 | 0,34980 | -0,01200 | -0,34600 |  | -0,05000 | 33,00000 | 232,00000 | 5,00000 | 1,00000 | 110,00000 | Без дефектов |  |  | 1,62847 | 25,00000 | 48,62500 | РРМ 310 | 37,42931 | 18,20000 | 45,07701 | 1,5 | 10,00000 | F | 7,00000 |  | 1,20000 | 65,75000
п.41830 от 17.06.25 до 17.12.25 | 39,74000 | 92,50000 | 0,44500 | -0,17000 | 0,34500 |  | -0,22300 | 33,00000 | 232,00000 | 6,00000 |  | 110,00000 | Без дефектов |  |  | 1,86874 | 28,00000 | 47,76375 | РРМ 310 | 41,87276 | 20,00000 | 54,88217 | 1,5 | 10,00000 | F | 6,00000 |  | 1,31000 | 68,10000
п.41831 от 02.06.25 до 02.12.25 | 36,10000 | 96,00000 | 0,31900 | -0,21100 | 0,15500 |  | 0,18200 | 33,00000 | 232,00000 | 6,00000 |  | 110,00000 | Без дефектов |  |  | 1,64735 | 18,00000 | 43,43375 | РРМ 310 | 41,23239 | 18,00000 | 48,09769 | 1,5 | 10,00000 | H | 7,00000 |  | 1,18000 | 61,65000
п.41832 от 03.06.25 до 03.12.25 | 37,60000 | 115,00000 | 0,45653 | 0,38200 | 0,15000 |  | -0,20000 | 37,00000 | 249,00000 | 24,00000 | 1,00000 | 100,00000 | Без дефектов |  | 2,00000 | 1,58919 |  | 47,94205 | PPU 331 | 54,46841 | 26,00000 | 66,16322 | 1 | 30,00000 | H | 7,00000 |  | 1,22000 | 62,45000
п.41833 от 03.06.25 до 03.12.25 | 34,70000 | 93,50000 | 0,43634 | -0,33000 | 0,11100 |  | -0,26300 | 32,00000 | 232,00000 | 5,00000 | 1,00000 | 100,00000 | Без дефектов |  |  | 1,53227 | 24,00000 | 44,15788 | РРМ 310 | 45,29203 | 20,00000 | 50,60750 | 1,5 | 10,00000 | H | 7,00000 |  | 1,13256 | 60,55512
п.41834 от 03.06.25 до 03.12.25 | 3,90000 | 95,50000 | 0,26200 | -0,22000 | -0,01900 |  | -0,14100 | 28,00000 | 232,00000 | 6,00000 |  | 100,00000 | Без дефектов |  |  | 1,25980 |  | 50,02614 | РРМ 310 | 39,97910 | 20,00000 | 42,77764 | 1,5 | 10,00000 | H | 7,00000 |  | 1,07000 | 58,90000
п.41835 от 30.05.25 до 30.05.27 |  |  | 0,99800 | -0,69600 | -0,01100 | 0,38000 | -0,71500 | [9 empty] | 20,00000 | [10 empty] | 1,11000 | 67,10000
п.41836 от 02.06.25 до 02.12.25 | 38,10000 | 81,00000 | 0,24500 | 0,09400 | -0,15200 |  | 0,16900 | 33,00000 | 232,00000 | 6,00000 |  | 100,00000 | Без дефектов |  |  | 1,47847 |  | 39,77750 | Полиэфирный 1311Т34 ALBA | 45,25171 | 18,00000 | 47,69263 | 1,5 | 10,00000 | F | 6,00000 |  | 1,09000 | 55,80000
п.41837 от 03.06.25 до 03.12.25 | 13,10000 | 95,00000 | 0,07000 | 0,04200 | -0,00300 |  | 0,05600 | 38,00000 | 249,00000 | 25,00000 |  | 110,00000 | Без дефектов |  |  | 1,69173 |  | 48,04545 | PPU 331 | 52,03406 | 25,00000 | 66,08325 | 1,5 | 10,00000 | H |  |  | 1,27000 | 64,00000
п.41838 от 03.06.25 до 03.12.25 | 14,30000 | 123,00000 | 0,12300 | -0,07300 | 0,00400 |  | -0,09900 | 38,00000 | 249,00000 | 25,00000 |  | 110,00000 | Без дефектов |  |  | 1,44727 |  | 47,59659 | PPU 331 | 52,52477 | 25,00000 | 60,40349 | 1,5 | 10,00000 | H |  |  | 1,15000 | 59,90000
п.41839 от 05.06.25 до 05.12.25 | 35,10000 | 107,00000 | 0,48200 | 0,15400 | 0,43700 |  | 0,13200 | 39,00000 | 249,00000 | 6,00000 |  | 100,00000 | Без дефектов |  |  | 1,93144 | 28,00000 | 36,14091 | Полиэфирный 1311Т34 ALBA | 49,80505 | 18,00000 | 62,75437 | 1 | 10,00000 | HB | 6,00000 |  | 1,26000 | 55,40000
п.41840 от 10.06.25 до 10.12.25 | 22,00000 | 99,00000 | 0,30200 | -0,05600 | 0,04400 |  | 0,29400 | 38,00000 | 249,00000 | 14,92000 |  | 110,00000 | [6 empty] | Полиуретановый |  | 19,56000 |  | 0 | 12,00000 | H | 7,00000 |  | 1,28000 | 64,55000
п.41841 от 03.06.25 до 03.12.25 | 89,70000 | 78,00000 | [5 empty] | 47,00000 | 232,00000 |  |  | 100,00000 | Без дефектов |  |  | 1,15656 | 25,00000 | 50,62273 | PPM 310+TPE 510 | 25,68016 | 13,00000 | 26,19377 | 1,5 | 4,00000 | H |  |  | 1,02000 | 57,40000
п.41842 от 03.06.25 до 03.12.25 | 35,56000 | 96,50000 | 0,30400 | 0,30100 | 0,01500 |  | -0,03800 | 33,00000 | 232,00000 | 6,00000 |  | 100,00000 | Без дефектов |  |  | 2,00942 |  | 45,77000 | Полиэфирный 1311Т34 ALBA | 40,77207 | 18,80000 | 55,47298 | 1,5 | 10,00000 | F | 6,00000 |  | 1,36000 | 68,10000
п.41843 от 30.05.25 до 30.11.25 | 82,20000 | 133,00000 | [5 empty] | 12,00000 |  |  |  | 10,00000 | Без дефектов | [7 empty] | 6,00000 | [6 empty] | 0,99000 | 39,10000
п.41846 от 05.06.25 до 05.12.25 | 296,00000 | 120,00000 | [5 empty] | 4,00000 |  |  |  | 50,00000 | Без дефектов |  | 3,00000 | [5 empty] | 4,00000 | [6 empty] | 1,01000 | 41,40000
п.41847 от 03.06.25 до 03.12.25 |  | 71,00000 | [5 empty] | 12,00000 |  |  |  | 30,00000 | Без дефектов | [7 empty] | 4,00000 | [6 empty] | 0,98000 | 34,60000
п.41848 от 04.06.25 до 04.12.25 | 3,60000 | 94,00000 | 0,36300 | 0,32200 | 0,03700 |  | -0,16400 | 33,00000 | 232,00000 | 6,00000 |  | 120,00000 | Соответствует |  |  | 1,38936 |  | 47,11818 | РРМ 310 | 42,61914 | 20,00000 | 47,54003 | 1,5 | 10,00000 | H | 7,00000 |  | 1,12000 | 58,45000
п.41849 от 04.06.25 до 04.12.25 | 39,20000 | 96,00000 | 0,05517 | 0,02800 | -0,01800 |  | -0,04400 | 32,00000 | 232,00000 | 6,00000 |  | 100,00000 | Без дефектов |  |  | 1,59935 |  | 46,53750 | Полиэфирный 1311Т34 ALBA | 38,73962 | 18,00000 | 45,26465 | 1.5 | 10,00000 | F | 6,00000 |  | 1,17500 | 63,60000
п.41850 от 11.06.25 до 11.12.25 |  | 66,00000 | [5 empty] | 12,00000 |  |  |  | 30,00000 | Без дефектов | [7 empty] | 5,00000 | [6 empty] | 0,99000 | 33,60000
п.41851 от 10.06.25 до 10.12.25 |  | 71,00000 | [5 empty] | 12,00000 |  |  |  | 30,00000 | Без дефектов | [7 empty] | 6,00000 | [6 empty] | 0,99000 | 34,20000
п.41852 от 05.06.25 до 05.06.26 | [27 empty] | 1,26000
п.41853 от 02.06.25 до 02.06.27 |  |  | 0,75400 | -0,71400 | 0,23200 | 0,75400 | -0,07300 | [9 empty] | 55,00000 | [10 empty] | 1,15000 | 66,70000
п.41854 от 06.06.25 до 06.12.25 | 40,10000 | 89,00000 | 0,21400 | 0,10100 | 0,02900 |  | -0,18700 | 33,00000 | 232,00000 | 5,35000 |  | 120,00000 | Без дефектов |  |  | 1,67619 | 27,00000 | 49,80063 | РРМ 310 | 36,52564 | 18,19000 | 45,27073 | 1,5 | 10,00000 | H | 7,00000 |  | 1,23000 | 67,35000
п.41855 от 04.06.25 до 04.12.25 | 41,40000 | 89,00000 | 0,17700 | -0,08900 | -0,11600 | 0,33500 | 0,09900 | 30,00000 | 224,00000 | 6,00000 |  | 120,00000 | Без дефектов |  |  | 1,89476 | 23,00000 | 47,44750 | РРМ 310 | 37,93667 | 18,00000 | 50,04500 | 1 | 16,00000 | F | 7,00000 |  | 1,32000 | 68,15000
п.41856 от 03.06.25 до 03.12.25 | 13,90000 | 57,00000 | [5 empty] | 30,00000 | 232,00000 | 6,00000 |  |  | Без дефектов |  |  | 1,52840 | 15,00000 | 38,55625 |  | 15,48433 |  | 17,58470 | [5 empty] | 1,13000 | 52,15000
п.41857 от 04.06.25 до 04.12.25 |  | 55,50000 | [5 empty] | 30,00000 | 232,00000 | 6,00000 |  |  | Без дефектов |  |  | 1,51412 | 11,00000 | 38,63636 |  | 15,52941 |  | 17,47059 | [5 empty] | 1,12500 | 52,00000
п.41858 от 02.06.25 до 02.06.27 | [27 empty] | 0,98700
п.41859 от 02.06.25 до 02.06.27 | [27 empty] | 0,97500
п.41861 от 03.06.25 до 03.06.27 | [27 empty] | 0,97400
п.41862 от 03.06.25 до 03.06.27 | [27 empty] | 0,97900
п.41864 от 05.06.25 до 05.12.25 | 36,10000 | 119,50000 | 0,24000 | -0,07000 | 0,22000 |  | -0,06300 | 38,00000 | 249,00000 | 24,00000 |  | 110,00000 | Без дефектов |  |  | 1,21292 |  | 48,05909 | PPU 331 | 50,12341 | 24,00000 | 51,93606 | 1,5 | 10,00000 | H |  |  | 1,04000 | 56,05000
п.41865 от 03.06.25 до 03.12.25 | 14,80000 | 95,00000 | 0,30253 | -0,00700 | 0,07500 |  | -0,29300 | 33,00000 | 232,00000 | 5,00000 |  | 100,00000 | Без дефектов |  |  | 1,71671 |  | 44,94750 | Полиэфирный 1311Т34 ALBA | 40,04672 | 18,00000 | 48,35816 | 2 | 10,00000 | F |  |  | 1,22000 | 63,90000
п.41866 от 02.06.25 до 02.12.25 | 33,20000 | 89,00000 | 0,50177 | 0,02200 | -0,47800 |  | -0,15100 | 32,00000 | 232,00000 | 5,00000 | 1,00000 | 100,00000 | Без дефектов |  |  | 1,61335 | 23,00000 | 43,24330 | РРМ 310 | 41,62495 | 18,00000 | 47,61401 | 1,5 | 10,00000 | H | 7,00000 |  | 1,16397 | 60,99095
п.41867 от 17.06.25 до 17.12.25 | 40,40000 | 80,00000 | 0,22000 | 0,06600 | 0,01100 |  | -0,21000 | 33,00000 | 232,00000 | 6,88000 |  | 120,00000 | Без дефектов |  |  | 1,66273 | 25,00000 | 49,21750 | РРМ 310 | 35,77443 | 17,58000 | 43,82420 | 1,5 | 10,00000 | H | 7,00000 |  | 1,22000 | 66,70000
п.41868 от 02.06.25 до 02.12.25 | [7 empty] | 26,00000 | 232,00000 | [7 empty] | 12,00000 |  |  |  | 20,00000
п.41869 от 02.06.25 до 02.12.25 | [7 empty] | 26,00000 | 232,00000 | [7 empty] | 14,00000 |  |  |  | 20,00000
п.41870 от 10.06.25 до 10.12.25 |  | 83,00000 | [5 empty] | 12,00000 |  |  |  | 50,00000 | Без дефектов |  | 3,00000 | [5 empty] | 6,00000 | [6 empty] | 0,97000 | 35,65000
п.41873 от 06.06.25 до 06.12.25 | 37,20000 | 101,00000 | 0,43100 | -0,13500 | -0,22500 |  | -0,34200 | 38,00000 | 249,00000 | 6,00000 |  | 100,00000 | Без дефектов |  |  | 2,09681 | 28,00000 | 32,87273 | Полиэфирный 1311Т34 ALBA | 53,68764 | 18,00000 | 70,08850 | 1 | 10,00000 | HB | 6,00000 |  | 1,28000 | 53,85000
п.41874 от 19.06.25 до 19.12.25 | 4,20000 | 111,50000 | 0,11200 | 0,07700 | -0,04300 |  | -0,06900 | 33,00000 | 232,00000 | 6,00000 |  | 120,00000 | Без дефектов |  |  | 1,32166 |  | 49,81250 | РРМ 310 | 40,30227 | 20,00000 | 44,16562 | 1,5 | 10,00000 | H | 7,00000 |  | 1,10000 | 59,85000
п.41875 от 06.06.25 до 06.12.25 | 37,10000 | 96,00000 | 0,41400 | 0,39800 | 0,07700 |  | 0,08600 | 33,00000 | 232,00000 | 6,00000 |  | 110,00000 | Без дефектов |  |  | 1,67360 | 23,00000 | 44,87500 | РРМ 310 | 40,11142 | 18,00000 | 47,62825 | 1,5 | 10,00000 | F | 6,00000 |  | 1,20000 | 63,25000
п.41876 от 02.06.25 до 02.06.27 | 0,90000 |  | 0,30700 | -0,18700 | 0,08900 | 0,00300 | 0,22600 | [9 empty] | 30,00000 | [10 empty] | 1,38000
п.41877 от 09.06.25 до 09.12.25 | 272,00000 | 125,00000 | [5 empty] | 4,00000 |  |  |  | 50,00000 | Без дефектов |  | 3,00000 | [5 empty] | 4,00000 | [6 empty] | 1,01000 | 42,00000
п.41878 от 03.06.25 до 03.12.25 |  | 78,00000 | [5 empty] | 27,00000 | 232,00000 |  |  | 100,00000 | Без дефектов |  | 1,00000 | 1,61161 | 20,00000 | 39,63864 |  | 15,13675 | 6,00000 | 17,70999 | 3 | 5,00000 | F |  |  | 1,17000 | 54,60000
п.41879 от 06.06.25 до 06.12.25 | 38,20000 | 82,00000 | 0,32400 | -0,20200 | 0,04900 | 0,25800 | 0,24800 | 30,00000 | 224,00000 | 6,00000 |  | 120,00000 | Без дефектов |  |  | 1,40492 | 26,00000 | 48,15688 | РРМ 310 | 37,32504 | 18,00000 | 40,82097 | 1 | 16,00000 | F | 7,00000 |  | 1,09000 | 61,95000
п.41881 от 04.06.25 до 04.12.25 |  | 89,00000 | 0,61000 | 0,05300 | -0,00400 |  | 0,60800 | 33,00000 | 232,00000 |  |  | 100,00000 | Без дефектов |  |  | 1,93201 | 16,00000 | 45,60411 |  | 28,50620 | 13,00000 | 38,76159 | 1,5 | 10,00000 | F |  |  | 1,35976 | 64,79645
п.41882 от 04.06.25 до 04.12.25 | 42,10000 | 89,00000 | [5 empty] | 37,00000 | 249,00000 | 14,00000 |  | 110,00000 | Без дефектов |  |  | 1,18244 |  | 44,63636 | PPR 390 | 22,51964 | 14,00000 | 22,73931 | 1 | 10,00000 | H |  |  | 1,01500 | 52,00000
п.41883 от 03.06.25 до 03.06.27 |  |  | 0,50900 | -0,32600 | -0,27500 |  | 0,27800 | [9 empty] | 50,00000 | [10 empty] | 1,15000 | 69,00000
п.41884 от 03.06.25 до 03.12.25 | 38,70000 | 88,00000 | 0,42021 | -0,12600 | -0,37600 |  | -0,13900 | 32,00000 | 232,00000 | 5,00000 |  | 100,00000 | Без дефектов |  |  | 1,81826 | 30,00000 | 47,67938 | РРМ 310 | 39,84951 | 19,00000 | 51,23022 | 1,50000 | 10,00000 | H | 7,00000 |  | 1,28531 | 67,43471
п.41885 от 04.06.25 до 04.12.25 | 36,00000 | 111,00000 | 0,44100 | 0,38900 | -0,15700 |  | 0,13600 | 38,00000 | 249,00000 | 25,00000 |  | 110,00000 | Без дефектов |  |  | 1,29698 |  | 47,96364 | PPU 331 | 50,03790 | 24,00000 | 54,04094 | 1,5 | 10,00000 | H |  |  | 1,08000 | 57,60000
п.41887 от 05.06.25 до 05.12.25 |  | 77,00000 | [5 empty] | 30,00000 | 224,00000 | 5,00000 |  | 15,00000 | Без дефектов |  |  | 1,53029 | 13,00000 | 41,51989 |  | 12,17656 |  | 13,84879 | [5 empty] | 1,15000 | 55,25000
п.41888 от 11.06.25 до 11.12.25 |  | 71,50000 | 0,58900 |  |  |  |  | 30,00000 | 232,00000 |  |  | 100,00000 | Без дефектов |  |  | 1,63263 | 29,00000 | 39,86023 |  | 15,05260 | 6,00000 | 17,76207 | 3 | 5,00000 | F |  |  | 1,18000 | 55,15000
п.41889 от 05.06.25 до 05.12.25 | 34,40000 | 112,00000 | 0,30700 | 0,01400 | 0,01200 |  | -0,30700 | 38,00000 | 249,00000 | 6,00000 |  | 100,00000 | Без дефектов |  |  | 1,95422 | 26,00000 | 37,23636 | Полиэфирный 1311Т34 ALBA | 47,87234 | 18,00000 | 61,87500 | 1 | 10,00000 | HB | 6,00000 |  | 1,28000 | 56,85000
п.41891 от 05.06.25 до 05.12.25 | 35,30000 | 98,00000 | 0,30769 | -0,15600 | -0,24800 |  | 0,09400 | 39,00000 | 249,00000 | 6,00000 | 1,00000 | 110,00000 | Без дефектов |  |  | 2,00874 | 27,00000 | 34,55170 | РРМ 310 | 52,09584 | 18,00000 | 66,16171 | 1 | 30,00000 | HB | 6,00000 |  | 1,27000 | 54,65000
п.41892 от 03.06.25 до 03.12.25 |  | 166,00000 | [25 empty] | 1,05000
п.41893 от 05.06.25 до 05.12.25 | 33,30000 | 79,00000 | [5 empty] | 47,00000 | 232,00000 | 23,00000 |  | 100,00000 | Без дефектов |  |  | 1,22567 | 24,00000 | 46,28636 | PPM 310+TPE 510 | 25,92556 | 12,00000 | 26,96258 | 1,5 | 4,00000 | H |  |  | 1,04000 | 54,55000
п.41894 от 09.06.25 до 09.12.25 | 35,40000 | 97,50000 | 0,26200 | -0,19600 | -0,10900 |  | -0,13600 | 32,00000 | 232,00000 | 6,00000 |  | 110,00000 | Без дефектов |  |  | 1,49281 |  | 45,69091 | PPE 100 | 41,58376 | 19,00000 | 48,23717 | 1,5 | 10,00000 | H | 6,00000 |  | 1,16000 | 58,80000
п.41895 от 09.06.25 до 09.12.25 | 38,00000 | 99,00000 | 0,34500 | -0,30600 | 0,00700 |  | 0,16000 | 33,00000 | 232,00000 | 6,00000 | 1,00000 | 110,00000 | Без дефектов |  |  | 1,69960 | 26,00000 | 42,92500 | РРМ 310 | 41,93361 | 18,00000 | 49,38309 | 1,5 | 10,00000 | F | 7,00000 |  | 1,20000 | 61,95000
п.41896 от 05.06.25 до 05.12.25 | 36,16000 | 85,00000 | 0,22959 | 0,07100 | 0,21500 | 0,16500 | -0,03800 | 30,00000 | 224,00000 | 7,00000 |  | 120,00000 | Без дефектов |  |  | 1,59532 | 29,00000 | 40,15000 | РРМ 310 |  | 18,00000 | 49,50987 | 1 | 16,00000 | F | 7,00000 |  | 1,14000 | 58,00000
п.41897 от 09.06.25 до 09.12.25 | 3,00000 | 95,00000 | 0,41800 | 0,29800 | 0,05800 |  | -0,28700 | 33,00000 | 232,00000 | 6,00000 |  | 110,00000 | Без дефектов |  |  | 1,33893 |  | 47,93750 | Полиэфирный 1311Т34 ALBA | 39,68668 | 19,00000 | 43,59844 | 1,5 | 10,00000 | F | 7,00000 |  | 1,10000 | 58,35000
п.41898 от 10.06.25 до 10.12.25 | 42,80000 | 91,50000 | 0,50200 | 0,47500 | 0,01900 |  | 0,16400 | 32,00000 | 232,00000 | 7,00000 |  | 120,00000 | Без дефектов |  |  | 1,67716 | 21,33333 | 46,30625 | РРМ 310 | 38,87164 | 18,00000 | 46,80440 | 1,5 | 10,00000 | H | 7,00000 |  | 1,21000 | 64,50000
п.41899 от 06.06.25 до 06.12.25 | 39,32000 | 92,00000 | 0,45200 | -0,20500 | 0,23000 |  | -0,33100 | 30,00000 | 232,00000 | 5,84000 |  | 100,00000 | Без дефектов |  |  | 1,58105 | 25,00000 | 43,29063 | РРМ 310 | 41,55664 | 18,02000 | 47,05299 | 1,5 | 10,00000 | H | 7,00000 |  | 1,15000 | 60,55000
п.41900 от 09.06.25 до 09.12.25 | 37,60000 | 118,00000 | 0,35286 | 0,33300 | 0,03900 |  | -0,11000 | 38,00000 | 249,00000 | 24,00000 |  | 110,00000 | Без дефектов |  | 2,00000 | 1,63630 |  | 50,24432 | PPU 331 | 49,75687 | 25,00000 | 62,69366 | 1,5 | 10,00000 | H |  |  | 1,26000 | 65,25000
п.41901 от 06.06.25 до 06.12.25 | 27,90000 | 60,00000 | [5 empty] | 33,00000 | 232,00000 | 5,00000 |  | 30,00000 | Без дефектов | Белый цвет жидкого продукта |  | 1,56139 | 15,00000 | 39,62500 |  | 12,61830 |  | 14,51104 | [5 empty] | 1,15000 | 53,80000
п.41902 от 04.06.25 до 04.06.27 |  |  | 0,08500 | -0,06900 | 0,00100 | 0,08500 | 0,05000 | [9 empty] | 50,00000 | [10 empty] | 1,16000 | 69,20000
п.41903 от 09.06.25 до 09.12.25 | 30,50000 | 66,00000 | [5 empty] | 32,00000 | 232,00000 | 5,00000 |  | 50,00000 | Без дефектов |  |  | 1,70328 | 26,00000 | 39,47614 | РРМ 310 | 15,87085 | 6,20000 | 18,92536 | 3 | 3,00000 | H |  |  | 1,20500 | 55,80000
п.41904 от 05.06.25 до 05.06.27 | 0,60000 |  | 0,92000 | -0,88900 | 0,06400 | 0,70300 | 0,23000 | [9 empty] | 30,00000 | [10 empty] | 1,38000
п.41905 от 05.06.25 до 05.06.26 | [27 empty] | 1,28000
п.41906 от 10.06.25 до 10.12.25 | 96,70000 | 139,00000 | [5 empty] | 12,00000 |  |  |  | 10,00000 | Без дефектов | [7 empty] | 7,00000 | [6 empty] | 0,98000 | 38,60000
п.41907 от 05.06.25 до 05.12.25 |  | 78,50000 | [5 empty] | 12,00000 |  |  |  | 30,00000 | Без дефектов | [7 empty] | 4,00000 | [6 empty] | 0,98000 | 34,20000
п.41908 от 04.06.25 до 04.12.25 | 35,46000 | 90,00000 | 0,22300 | 0,21400 | 0,00500 |  | 0,06400 | 33,00000 | 232,00000 | 5,00000 |  | 110,00000 | Без дефектов |  |  | 1,75151 | 25,00000 | 42,50750 | РРМ 310 | 42,81597 | 18,20000 | 51,16762 | 1,5 | 10,00000 | H | 7,00000 |  | 1,22000 | 62,30000
п.41909 от 03.06.25 до 03.06.27 | [13 empty] | Прозрачный
п.41910 от 06.06.25 до 06.12.25 | 29,00000 | 101,00000 | 0,18300 | 0,14700 | -0,03700 |  | 0,10100 | 33,00000 | 232,00000 | 5,00000 | 1,00000 | 110,00000 | Без дефектов |  |  | 2,09347 | 13,00000 | 41,60500 | РРМ 310 | 45,66759 | 19,00000 | 60,58793 | 1,5 | 10,00000 | F | 7,00000 |  | 1,36000 | 65,65000
п.41911 от 09.06.25 до 09.12.25 | 36,36000 | 93,00000 | 0,49600 | -0,43800 | 0,09500 |  | 0,21200 | 33,00000 | 232,00000 | 5,00000 | 1,00000 | 110,00000 | Без дефектов |  |  | 1,99067 | 23,00000 | 51,52500 | РРМ 310 | 38,94839 | 20,00000 | 55,06705 | 1,5 | 10,00000 | F | 7,00000 |  | 1,40000 | 72,30000
п.41912 от 05.06.25 до 05.12.25 | 35,50000 | 92,00000 | 0,38500 | 0,32100 | -0,17400 |  | -0,12300 | 33,00000 | 232,00000 | 6,00000 |  | 100,00000 | Без дефектов |  |  | 1,64320 | 27,00000 | 44,22233 | РРМ 310 | 40,70342 | 18,00000 | 47,50142 | 1,5 | 10,00000 | H | 7,00000 |  | 1,18257 | 62,26681
п.41913 от 17.06.25 до 17.12.25 | 3,00000 | 115,50000 | 0,21300 | 0,06900 | -0,18400 |  | -0,08400 | 33,00000 | 232,00000 | 6,00000 |  | 120,00000 | Без дефектов |  |  | 1,40511 |  | 47,60909 | РРМ 310 | 41,33978 | 20,00000 | 47,46993 | 1,5 | 10,00000 | H | 7,00000 |  | 1,13000 | 59,20000
п.41914 от 04.06.25 до 04.12.25 | [7 empty] | 26,00000 | 232,00000 | [7 empty] | 13,00000 |  |  |  | 20,10000
п.41915 от 05.06.25 до 05.12.25 | 38,10000 | 117,00000 | 0,31700 | 0,21000 | 0,07600 |  | 0,22500 | 38,00000 | 249,00000 | 15,00000 |  | 110,00000 | Без дефектов |  |  | 1,68527 |  | 49,67273 | РРМ 310 | 50,32943 | 25,00000 | 64,42167 | 0,5 | 10,00000 | H | 6,00000 |  | 1,28000 | 65,40000
п.41916 от 05.06.25 до 05.12.25 |  | 70,00000 | [5 empty] | 25,00000 | 224,00000 | 6,00000 |  | 30,00000 | Без дефектов |  |  |  | 10,00000 | 39,89091 |  | 14,99234 | [7 empty] | 1,14000 | 53,60000
п.41917 от 06.06.25 до 06.12.25 | 40,00000 | 78,00000 | 0,42200 | 0,37400 | -0,00900 | 0,27600 | -0,19500 | 30,00000 | 224,00000 | 6,00000 |  | 120,00000 | Без дефектов |  |  | 1,85615 | 28,00000 | 48,58250 | РРМ 310 | 36,92592 | 18,00000 | 48,70362 | 1 | 16,00000 | F | 7,00000 |  | 1,31000 | 68,60000
п.41918 от 05.06.25 до 05.06.27 | [13 empty] | Прозрачный
п.41919 от 10.06.25 до 10.12.25 | 3,50000 | 86,00000 | 0,32000 | 0,27200 | -0,16900 |  | 0,00500 | 33,00000 | 232,00000 | 6,00000 |  | 120,00000 | Без дефектов |  |  | 1,33419 |  | 48,43750 | РРМ 310 | 39,68668 | 19,00000 | 43,14839 | 1,5 | 10,00000 | H | 7,00000 |  | 1,10000 | 58,75000
п.41920 от 10.06.25 до 10.12.25 | 87,90000 | 156,00000 | [5 empty] | 12,00000 |  |  |  | 10,00000 | Без дефектов |  |  |  | 7,00000 |  |  |  | 8,00000 |  | 1 |  |  |  |  | 1,41000 | 63,60000
п.41921 от 06.06.25 до 06.12.25 | 36,10000 | 84,50000 | 0,33500 | 0,04700 | 0,05400 |  | 0,32700 | 32,00000 | 232,00000 | 6,00000 |  | 100,00000 | Без дефектов |  |  | 1,61206 | 25,00000 | 44,14611 | Полиэфирный 1311Т34 ALBA | 40,77369 | 18,00000 | 46,99066 | 1,5 | 10,00000 | F | 6,00000 |  | 1,16821 | 61,75079
п.41922 от 06.06.25 до 06.06.26 | [13 empty] | Соответствует | [13 empty] | 1,29000
п.41923 от 09.06.25 до 09.06.26 | [27 empty] | 1,29000
п.41924 от 04.06.25 до 04.06.27 | [27 empty] | 0,96000
п.41925 от 11.06.25 до 11.12.25 |  | 79,00000 | [5 empty] | 38,00000 | 249,00000 | 18,00000 |  | 10,00000 | Без дефектов |  |  | 1,52150 | 15,00000 | 43,64773 |  | 41,67983 |  | 47,83754 | [5 empty] | 1,16000 | 57,25000
п.41926 от 04.06.25 до 04.12.25 | [7 empty] | 26,00000 | 232,00000 | [7 empty] | 7,00000 |  |  |  | 19,93000
п.41927 от 09.06.25 до 09.12.25 | 39,70000 | 85,00000 | 0,49390 | 0,46100 | -0,09600 |  | -0,14900 | 33,00000 | 232,00000 | 5,00000 |  | 100,00000 | Без дефектов |  |  | 1,75301 |  | 47,03125 | Полиэфирный 1311Т34 ALBA | 38,27243 | 18,00000 | 47,73699 | 1.5 | 10,00000 | F | 6,00000 |  | 1,25000 | 66,10000
п.41928 от 09.06.25 до 09.12.25 | 38,00000 | 91,00000 | 0,21800 | 0,13500 | 0,16600 | 0,44100 | 0,03800 | 31,00000 | 224,00000 | 6,00000 |  | 120,00000 | Без дефектов |  |  | 1,65232 | 24,00000 | 44,81375 | РРМ 310 | 35,70333 | 16,00000 | 42,03033 | 1 | 16,00000 | F | 7,00000 |  | 1,19000 | 62,90000
п.41929 от 19.06.25 до 19.12.25 | 34,10000 | 94,00000 | 0,08700 | -0,07500 | -0,03300 |  | 0,03000 | 33,00000 | 232,00000 | 5,00000 |  | 120,00000 | Без дефектов |  |  | 1,71636 | 27,00000 | 43,35688 | РРМ 310 | 41,51590 | 18,00000 | 49,39157 | 1,5 | 10,00000 | H | 7,00000 |  | 1,21000 | 62,55000
п.41930 от 11.06.25 до 11.12.25 | 3,50000 | 104,00000 | 0,07900 | 0,07500 | 0,01500 |  | -0,02000 | 33,00000 | 232,00000 | 6,00000 |  | 120,00000 | Без дефектов |  |  | 1,34422 |  | 49,54545 | РРМ 310 | 38,39750 | 19,00000 | 42,56697 | 1,5 | 10,00000 | H | 7,00000 |  | 1,11000 | 60,00000
п.41931 от 17.06.25 до 17.12.25 | 82,00000 | 90,00000 | 0,29189 | -0,20900 | 0,20000 |  | -0,03900 | 29,00000 | 224,00000 | 5,00000 |  | 120,00000 | Без дефектов |  |  | 1,60929 | 17,00000 | 44,71750 | РРМ 310 | 40,22773 | 17,93000 | 46,39010 | 1 | 16,00000 | F | 7,00000 |  | 1,17000 | 62,20000
п.41932 от 17.06.25 до 17.12.25 | 40,10000 | 86,50000 | 0,28300 | -0,03700 | -0,16000 |  | 0,23000 | 33,00000 | 232,00000 | 7,25000 |  | 120,00000 | Без дефектов |  |  | 1,98685 | 24,00000 | 50,56813 | РРМ 310 | 34,94296 | 17,67000 | 49,06735 | 1,5 | 10,00000 | H | 7,00000 |  | 1,39000 | 71,55000
п.41933 от 06.06.25 до 06.12.25 | 36,40000 | 92,50000 | 0,36227 | -0,25500 | -0,02600 |  | -0,25600 | 32,00000 | 232,00000 | 6,00000 | 1,00000 | 100,00000 | Без дефектов |  |  | 1,67765 | 23,00000 | 51,58209 | РРМ 310 | 34,37500 | 18,00000 | 44,65109 | 1,5 | 10,00000 | H | 7,00000 |  | 1,31000 | 67,00762
п.41934 от 05.06.25 до 05.12.25 | 33,70000 | 88,00000 | 0,12318 | -0,04800 | 0,09500 |  | -0,06200 | 32,00000 | 232,00000 | 5,00000 | 1,00000 | 100,00000 | Без дефектов |  |  | 1,53227 | 24,00000 | 44,15788 | РРМ 310 | 40,76283 | 18,00000 | 45,54675 | 1,5 | 10,00000 | H | 7,00000 |  | 1,13256 | 60,55512
п.41935 от 09.06.25 до 09.12.25 | 39,70000 | 85,00000 | 0,36795 | 0,12200 | -0,09100 |  | -0,33500 | 33,00000 | 232,00000 | 6,00000 |  | 100,00000 | Без дефектов |  |  | 1,80231 | 24,00000 | 45,11125 | Полиэфирный 1311Т34 ALBA | 39,83182 | 18,00000 | 49,79528 | 1,5 | 10,00000 | F | 6,00000 |  | 1,26000 | 65,15000
п.41936 от 18.06.25 до 18.12.25 |  | 65,00000 | [5 empty] | 12,00000 |  |  |  | 30,00000 | Без дефектов | [7 empty] | 4,00000 | [6 empty] | 0,98000 | 34,20000
п.41937 от 09.06.25 до 09.12.25 |  | 63,00000 | [5 empty] | 12,00000 |  |  |  | 30,00000 | Без дефектов | [7 empty] | 5,00000 | [6 empty] | 0,99000 | 34,10000
п.41938 от 06.06.25 до 06.12.25 | 20,00000 | 73,00000 | [5 empty] | 32,00000 | 232,00000 | 6,00000 |  | 30,00000 | Без дефектов |  |  | 1,57960 | 5,00000 | 40,02273 |  | 14,99148 |  | 17,39012 | [5 empty] | 1,16000 | 54,50000
п.41939 от 06.06.25 до 06.12.25 | 36,60000 | 85,00000 | 0,18000 | 0,15800 | 0,08300 | 0,18100 | 0,01900 | 30,00000 | 224,00000 | 6,00000 |  | 120,00000 | Без дефектов |  |  | 1,83105 | 26,00000 | 46,08000 | РРМ 310 | 38,52740 | 18,00000 | 49,71184 | 1 | 16,00000 | F | 7,00000 |  | 1,28000 | 66,30000
п.41940 от 06.06.25 до 06.12.25 |  | 69,50000 | [5 empty] | 30,00000 | 224,00000 | 5,00000 |  | 15,00000 | Без дефектов |  |  | 1,52757 | 17,00000 | 40,15000 |  | 12,45330 |  | 14,19676 | [5 empty] | 1,14000 | 53,80000
п.41941 от 05.06.25 до 05.12.25 | [13 empty] | Соответствует
п.41942 от 11.06.25 до 11.12.25 | 37,20000 | 94,00000 | 0,44000 | 0,22400 | 0,32200 |  | 0,19900 | 33,00000 | 232,00000 | 5,82000 |  | 120,00000 | Без дефектов |  |  | 1,68239 | 26,00000 | 44,20000 | РРМ 310 | 41,04072 | 18,14000 | 48,59646 | 1,5 | 10,00000 | H | 7,00000 |  | 1,20000 | 62,80000
п.41944 от 10.06.25 до 10.12.25 | 36,00000 | 84,00000 | 0,34800 | -0,02900 | 0,33400 | 0,26800 | -0,09100 | 30,00000 | 224,00000 | 6,00000 |  | 120,00000 | Без дефектов |  |  | 1,60712 | 26,00000 | 39,22375 | РРМ 310 |  | 18,00000 | 50,44150 | 1 | 16,00000 | F | 7,00000 |  | 1,14000 | 57,35000
п.41945 от 09.06.25 до 09.12.25 | 4,20000 | 91,00000 | 0,11300 | 0,07900 | 0,07900 |  | -0,01500 | 28,00000 | 232,00000 | 6,00000 |  | 100,00000 | Без дефектов |  |  | 1,27911 |  | 50,11136 | РРМ 310 | 40,05827 | 20,00000 | 43,10400 | 1,5 | 10,00000 | H | 7,00000 |  | 1,08000 | 59,35000
п.41946 от 17.06.25 до 17.12.25 | 100,00000 | 76,00000 | [5 empty] | 12,00000 |  | 7,00000 |  | 40,00000 | Без дефектов |  | 3,00000 |  |  |  | D'LAC WEF 3020 |  | 3,00000 | [6 empty] | 1,03000 | 42,00000
п.41947 от 18.06.25 до 18.12.25 | 83,48000 | 81,00000 | [5 empty] | 8,00000 |  |  |  | 15,00000 | Оспины |  | 3,00000 |  | 7,00000 |  |  |  | 6,00000 |  | 1,5 |  |  |  |  | 1,49000 | 71,30000
п.41949 от 10.06.25 до 10.06.26 | [13 empty] | Соответствует | [13 empty] | 1,33000
п.41950 от 10.06.25 до 10.06.26 | [27 empty] | 1,31000
п.41951 от 06.06.25 до 06.06.27 | [27 empty] | 0,96000
п.41952 от 10.06.25 до 10.06.27 | [27 empty] | 1,40000
п.41954 от 11.06.25 до 11.12.25 | 39,50000 | 82,00000 | 0,29700 | 0,02900 | 0,28600 |  | 0,07300 | 33,00000 | 232,00000 | 4,83000 |  | 120,00000 | Без дефектов |  |  | 1,49285 | 26,00000 | 45,33000 | РРМ 310 | 39,02765 | 17,50000 | 42,86282 | 1,5 | 10,00000 | H | 7,00000 |  | 1,12000 | 60,95000
п.41955 от 10.06.25 до 10.12.25 | 7,00000 | 77,00000 | [5 empty] | 47,00000 | 232,00000 | 6,00000 |  | 100,00000 | Без дефектов |  | 2,00000 | 1,29286 | 26,00000 | 41,17614 | PPM 310+TPE 510 | 29,18538 | 12,00000 | 30,60025 | 1.5 | 4,00000 | H |  |  | 1,05000 | 50,70000
п.41956 от 11.06.25 до 11.12.25 | 1,70000 | 119,00000 | 0,42600 | -0,29300 | 0,28900 |  | -0,10800 | 31,00000 | 249,00000 | 26,00000 |  | 110,00000 | Без дефектов |  |  | 1,47563 |  | 47,00909 | PPU 331 | 51,05396 | 24,00000 | 59,22259 | 0,5 | 10,00000 | H | 6,00000 |  | 1,16000 | 59,80000
п.41957 от 06.06.25 до 06.12.25 | [7 empty] | 26,00000 | 232,00000 | [7 empty] | 8,00000 |  |  |  | 20,40000
п.41958 от 06.06.25 до 06.12.25 |  | 158,00000 | [25 empty] | 1,05000
п.41959 от 10.06.25 до 10.12.25 | 39,50000 | 120,00000 | 0,42437 | 0,33000 | 0,26300 |  | 0,04500 | 38,00000 | 249,00000 | 24,00000 |  | 110,00000 | Без дефектов |  |  | 1,29402 |  | 45,89205 | PPU 331 | 54,47567 | 25,00000 | 58,28897 | 1,5 | 10,00000 | H |  |  | 1,07000 | 55,50000
п.41960 от 06.06.25 до 06.12.25 | 34,26000 | 87,00000 | 0,23300 | -0,21100 | 0,09400 |  | 0,02900 | 33,00000 | 232,00000 | 5,00000 | 1,00000 | 100,00000 | Без дефектов |  |  | 1,55445 | 30,00000 | 48,23584 | РРМ 310 | 37,31665 | 18,00000 | 43,46774 | 1,5 | 10,00000 | H | 7,00000 |  | 1,16225 | 64,36969
п.41961 от 10.06.25 до 10.12.25 | 40,00000 | 85,00000 | 0,53073 | 0,33600 | -0,29000 |  | 0,29100 | 32,00000 | 232,00000 | 5,00000 | 1,00000 | 100,00000 | Без дефектов |  |  | 1,62883 | 26,00000 | 45,82453 | РРМ 310 | 39,28027 | 18,00000 | 46,22822 | 1,5 | 10,00000 | H | 7,00000 |  | 1,18488 | 63,42214
п.41962 от 18.06.25 до 18.12.25 | 43,30000 | 84,00000 | 0,10900 | 0,03000 | -0,04200 |  | 0,09600 | 33,00000 | 232,00000 | 5,85000 |  | 120,00000 | Без дефектов |  |  | 1,71030 | 26,00000 | 50,31250 | РРМ 310 | 35,65432 | 18,05000 | 45,26528 | 1,5 | 10,00000 | H | 7,00000 |  | 1,25000 | 68,20000
п.41964 от 10.06.25 до 10.12.25 | 37,52000 | 117,50000 | 0,40600 | -0,00900 | -0,11000 |  | 0,39000 | 38,00000 | 249,00000 | 26,00000 |  | 110,00000 | Без дефектов |  | 2,00000 | 1,42055 |  | 49,94886 | PPU 331 | 50,05119 | 25,00000 | 57,55887 | 1,5 | 10,00000 | H |  |  | 1,15000 | 61,70000
п.41965 от 16.06.25 до 16.12.25 | 39,16000 | 118,00000 | 0,33400 | 0,09900 | -0,29900 |  | -0,11100 | 38,00000 | 249,00000 | 24,00000 |  | 110,00000 | Без дефектов |  | 2,00000 | 1,34900 |  | 49,04091 | PPU 331 | 48,93873 | 24,00000 | 54,32199 | 1,5 | 10,00000 | H |  |  | 1,11000 | 59,60000
п.41966 от 17.06.25 до 17.12.25 | 39,00000 | 87,00000 | 0,26400 | 0,18500 | 0,18700 |  | 0,02300 | 33,00000 | 232,00000 | 5,76000 |  | 120,00000 | Без дефектов |  |  | 1,61361 | 27,00000 | 44,35188 | РРМ 310 | 39,50478 | 17,55000 | 45,71238 | 1,5 | 10,00000 | H | 7,00000 |  | 1,17000 | 61,95000
п.41967 от 19.06.25 до 19.12.25 | 39,30000 | 84,00000 | 0,27600 | 0,05700 | -0,20900 |  | -0,17200 | 33,00000 | 232,00000 | 6,00000 |  | 120,00000 | Без дефектов |  |  | 1,84228 | 24,00000 | 45,36000 | РРМ 310 | 39,61268 | 18,00000 | 50,35838 | 1,5 | 10,00000 | H | 7,00000 |  | 1,28000 | 65,85000
п.41968 от 11.06.25 до 11.12.25 | 38,90000 | 94,00000 | 0,46300 | -0,02900 | 0,11600 |  | -0,44700 | 30,00000 | 232,00000 | 6,00000 |  | 100,00000 | Без дефектов |  |  | 1,58023 | 25,00000 | 43,36250 | РРМ 310 | 41,51052 | 18,00000 | 46,93746 | 1,5 | 10,00000 | H | 7,00000 |  | 1,15000 | 60,60000
п.41969 от 10.06.25 до 10.12.25 | 12,70000 | 55,00000 | [5 empty] | 30,00000 | 232,00000 | 6,00000 |  |  | Без дефектов |  |  | 1,51883 | 13,00000 | 39,13409 |  | 15,23194 |  | 17,32505 | [5 empty] | 1,13000 | 52,60000
п.41970 от 06.06.25 до 06.06.27 |  |  | 0,85900 | 0,42000 | 0,41400 | 0,34800 | 0,62400 | [9 empty] | 60,00000 | [5 empty] | 32 |  |  | 1,60000 | 48,20000 | 1,78100 | 86,30000
п.41971 от 10.06.25 до 10.12.25 | 38,10000 | 120,00000 | 0,42093 | -0,41300 | -0,05600 |  | -0,05900 | 70,00000 | 249,00000 | 24,00000 |  | 110,00000 | Без дефектов |  |  | 1,22827 |  | 48,81250 | PPU 331 | 49,16773 | 24,00000 | 51,62612 | 1.5 | 10,00000 | H |  |  | 1,05000 | 57,10000
п.41972 от 10.06.25 до 10.12.25 | 38,40000 | 94,00000 | 0,30300 | -0,08100 | -0,23000 |  | 0,17900 | 30,00000 | 232,00000 | 5,56000 |  | 100,00000 | Без дефектов |  |  | 1,59459 | 27,00000 | 47,93250 | РРМ 310 | 38,26955 | 18,40000 | 45,34850 | 1,5 | 10,00000 | H | 7,00000 |  | 1,18000 | 64,70000
п.41973 от 18.06.25 до 18.12.25 | 85,90000 | 159,00000 | [5 empty] | 12,00000 |  |  |  | 10,00000 | Без дефектов |  |  |  | 7,00000 |  |  |  | 8,00000 |  | 1,5 |  |  |  |  | 1,42000 | 63,80000
п.41974 от 19.06.25 до 19.12.25 | 42,90000 | 108,00000 | 0,24000 | 0,01300 | 0,14400 |  | 0,19100 | 38,00000 | 249,00000 | 9,96000 |  | 110,00000 | Без дефектов |  |  | 1,42041 |  | 46,26080 | РРМ 310 | 54,46275 | 25,09000 | 61,28667 | 0.5 | 18,00000 | H | 6,00000 |  | 1,13000 | 58,15000
п.41975 от 11.06.25 до 11.12.25 |  | 69,00000 | [5 empty] | 12,00000 |  |  |  | 30,00000 | Без дефектов | [7 empty] | 5,00000 | [6 empty] | 0,99000 | 34,00000
п.41977 от 11.06.25 до 11.12.25 |  | 60,00000 | [5 empty] | 30,00000 | 224,00000 | 5,00000 |  | 15,00000 | Без дефектов |  |  | 1,50650 | 17,00000 | 39,90455 |  | 12,41010 |  | 14,15879 | [5 empty] | 1,13000 | 53,20000
п.41979 от 10.06.25 до 10.12.25 | 38,20000 | 90,00000 | 0,37200 | 0,23600 | -0,07800 | 0,49600 | 0,27700 | 30,00000 | 224,00000 | 6,00000 |  | 120,00000 | Без дефектов |  |  | 1,96337 | 24,00000 | 43,48750 | РРМ 310 | 37,71199 | 16,40000 | 48,97234 | 1 | 16,00000 | F | 7,00000 |  | 1,32000 | 65,75000
п.41980 от 11.06.25 до 11.12.25 | 38,30000 | 88,00000 | 0,19700 | 0,19600 | 0,01600 |  | 0,01400 | 30,00000 | 232,00000 | 6,28000 |  | 100,00000 | Без дефектов |  |  | 2,01540 | 26,00000 | 48,91750 | РРМ 310 | 37,45081 | 18,32000 | 52,29755 | 1,5 | 10,00000 | H | 7,00000 |  | 1,39000 | 70,60000
п.41982 от 16.06.25 до 16.12.25 | 39,20000 | 80,50000 | 0,24900 | 0,12300 | -0,07800 |  | -0,20100 | 33,00000 | 232,00000 | 5,70000 |  | 120,00000 | Без дефектов |  |  | 2,00319 | 28,00000 | 49,61250 | РРМ 310 | 36,84555 | 18,28000 | 51,57498 | 1,5 | 10,00000 | H | 7,00000 |  | 1,39000 | 71,00000
п.41983 от 06.06.25 до 06.12.25 | [7 empty] | 26,00000 | 232,00000 | [7 empty] | 10,00000 |  |  |  | 20,40000
п.41984 от 09.06.25 до 09.12.25 | [7 empty] | 26,00000 | 232,00000 | [7 empty] | 10,00000 |  |  |  | 20,24000
п.41985 от 11.06.25 до 11.12.25 | 39,80000 | 87,00000 | 0,29600 | 0,13900 | -0,25200 |  | -0,07100 | 32,00000 | 232,00000 | 5,00000 |  | 100,00000 | Без дефектов |  |  | 2,01101 | 26,00000 | 45,68500 | Полиэфирный 1311Т34 ALBA | 39,03709 | 18,00000 | 53,19350 | 1,5 | 10,00000 | F | 6,00000 |  | 1,36000 | 68,05000
п.41986 от 16.06.25 до 16.12.25 | 6,84000 | 93,00000 | 2,23000 | 2,21800 | 0,19900 |  | 0,10800 | 32,00000 | 232,00000 | 5,20000 |  | 110,00000 | Без дефектов |  |  | 1,38144 |  | 49,85625 | Полиэфирный | 38,10956 | 19,00000 | 43,06381 | 1,5 | 10,00000 | H | 7,00000 |  | 1,13000 | 60,95000
п.41987 от 06.06.25 до 06.08.25 | [13 empty] | Соответствует
п.41989 от 19.06.25 до 19.12.25 | 92,18000 | 80,00000 | [5 empty] | 47,00000 | 232,00000 | 5,00000 |  | 50,00000 | Соответствует |  |  | 1,49136 |  | 33,92750 | РРМ 310 | 53,05431 | 18,00000 | 53,05242 | 1,5 |  | F | 4,00000 |  | 1,07000 | 50,60000
п.41990 от 11.06.25 до 11.12.25 | 42,10000 | 115,00000 | 0,41016 | 0,04400 | 0,15300 |  | 0,37800 | 38,00000 | 249,00000 | 24,00000 |  | 110,00000 | Без дефектов |  |  | 1,52486 |  | 52,72500 | PPU 331 | 45,51920 | 24,00000 | 55,53343 | 1,5 | 10,00000 | H |  |  | 1,22000 | 65,90000
п.41991 от 10.06.25 до 10.06.27 | [27 empty] | 0,96000
п.41992 от 06.06.25 до 06.12.25 | [13 empty] | Соответствует
п.41993 от 16.06.25 до 16.12.25 | 14,60000 | 88,00000 | 0,24600 | -0,14600 | -0,10500 |  | -0,16700 | 47,00000 | 232,00000 | 6,00000 |  | 110,00000 | Без дефектов |  |  | 1,70830 | 28,00000 | 35,76500 | РРМ 310 | 50,32853 | 18,00000 | 55,20551 | 1,5 | 4,00000 | 3H |  |  | 1,16000 | 55,70000
п.41994 от 10.06.25 до 10.12.25 | 33,80000 | 93,50000 | 0,47900 | -0,16100 | -0,43600 |  | 0,11500 | 33,00000 | 232,00000 | 5,00000 | 1,00000 | 100,00000 | Без дефектов |  |  | 1,61335 | 23,00000 | 43,24330 | РРМ 310 | 41,61228 | 18,00000 | 47,61401 | 1,5 | 10,00000 | H | 7,00000 |  | 1,16397 | 60,99095
п.41995 от 11.06.25 до 11.12.25 | 36,30000 | 91,00000 | 0,19800 | -0,15100 | 0,09500 |  | -0,08400 | 33,00000 | 232,00000 | 5,00000 |  | 100,00000 | Без дефектов |  |  | 1,83911 | 30,00000 | 46,09993 | РРМ 310 | 39,04561 | 18,00000 | 49,84482 | 1,50000 | 10,00000 | H | 7,00000 |  | 1,28388 | 66,41426
п.41996 от 16.06.25 до 16.12.25 |  | 71,00000 | [6 empty] | 224,00000 | 5,00000 | [5 empty] | 2,50406 | 20,00000 |  | PPE 100 |  | 13,00000 | 89,92481 | [5 empty] | 1,15000 | 36,20000
п.41997 от 09.06.25 до 09.12.25 | 36,50000 | 87,00000 | 0,34472 | -0,30400 | 0,15700 |  | -0,04200 | 32,00000 | 232,00000 | 6,00000 | 1,00000 | 100,00000 | Без дефектов |  |  | 1,77740 | 21,00000 | 45,31250 | РРМ 310 | 39,72414 | 18,00000 | 49,22034 | 1,5 | 10,00000 | H | 6,00000 |  | 1,25000 | 65,00000
п.41998 от 09.06.25 до 09.12.25 | [7 empty] | 26,00000 | 232,00000 | [7 empty] | 6,00000 |  |  |  | 20,22000
п.41999 от 18.06.25 до 18.12.25 | 2,30000 | 108,00000 | 0,33200 | 0,22000 | 0,63000 |  | 0,24000 | 41,00000 | 249,00000 | 25,00000 |  | 110,00000 | Без дефектов |  |  | 1,30918 |  |  | Полиуретановый |  | 25,00000 | 63,18413 | 1 | 15,00000 | H | 6,00000 |  | 1,06000 | 51,80000
п.42001 от 10.06.25 до 10.12.25 | [7 empty] | 26,00000 | 232,00000 | [7 empty] | 6,00000 |  |  |  | 20,10000
п.42002 от 09.06.25 до 09.12.25 | [13 empty] | Белый, однородный, без включений
п.42003 от 10.06.25 до 10.12.25 | 15,80000 | 66,00000 | [5 empty] | 33,00000 | 232,00000 | 6,00000 |  | 30,00000 | Без дефектов |  |  | 1,57985 | 15,00000 | 38,57955 |  | 15,55228 |  | 17,88513 | [5 empty] | 1,15000 | 53,00000
п.42004 от 19.06.25 до 19.12.25 | 92,70000 | 131,00000 | [5 empty] | 12,00000 |  |  |  | 10,00000 | Без дефектов | [7 empty] | 5,00000 | [6 empty] | 0,99000 | 38,25000
п.42005 от 11.06.25 до 11.12.25 | 18,10000 | 73,00000 | [5 empty] | 30,00000 | 224,00000 | 5,00000 |  | 30,00000 | Без дефектов |  |  |  | 14,00000 | 40,27955 |  | 12,41325 | [7 empty] | 1,14000 | 53,90000
п.42006 от 16.06.25 до 16.12.25 | 36,70000 | 92,50000 | 0,28200 | -0,19800 | 0,20000 | 0,29100 | 0,02100 | 29,00000 | 224,00000 | 5,80000 |  | 120,00000 | Без дефектов |  |  | 1,69650 | 21,00000 | 46,47250 | РРМ 310 | 38,79624 | 18,00000 | 47,05228 | 1 | 16,00000 | F | 7,00000 |  | 1,22000 | 64,90000
п.42007 от 11.06.25 до 11.06.26 | [27 empty] | 1,31000
п.42008 от 11.06.25 до 11.06.26 | [13 empty] | Соответствует | [13 empty] | 1,33000
п.42009 от 20.06.25 до 20.12.25 | 93,40000 | 119,00000 | [5 empty] | 12,00000 |  |  |  | 5,00000 | Без дефектов |  |  |  | 10,00000 |  |  |  | 8,00000 | [6 empty] | 1,05000 | 46,00000
п.42012 от 17.06.25 до 17.06.27 |  |  | 0,75200 | 0,62400 | -0,06100 | 0,72200 | -0,41500 | [9 empty] | 18,00000 | [10 empty] | 1,21000
п.42013 от 10.06.25 до 10.12.25 |  | 167,00000 | [25 empty] | 1,07000
п.42014 от 17.06.25 до 17.12.25 | 2,20000 | 97,00000 | 0,16600 | 0,16300 | 0,01300 |  | 0,02700 | 33,00000 | 232,00000 | 6,00000 |  | 120,00000 | Без дефектов |  |  | 1,27960 |  | 50,05000 | РРМ 310 | 35,87606 | 18,00000 | 38,84116 | 1,5 | 10,00000 | H | 7,00000 |  | 1,08000 | 59,30000
п.42015 от 16.06.25 до 16.12.25 | 44,00000 | 120,00000 | 0,25900 | 0,03600 | -0,07500 |  | 0,24500 | 38,00000 | 249,00000 | 24,00000 |  | 110,00000 | Без дефектов |  |  | 1,50042 |  | 49,96591 | PPU 331 | 47,64591 | 24,00000 | 57,15897 | 1,5 | 10,00000 | H |  |  | 1,19000 | 63,00000
п.42016 от 17.06.25 до 17.12.25 | 38,50000 | 87,00000 | 0,57700 | -0,08100 | 0,25900 |  | 0,50900 | 33,00000 | 232,00000 | 6,00000 |  | 100,00000 | Без дефектов |  |  | 2,02731 |  | 45,97063 | Полиэфирный 1311Т34 ALBA | 39,22851 | 18,00000 | 53,31118 | 1,5 | 10,00000 | F | 6,00000 |  | 1,37000 | 68,45000
п.42017 от 17.06.25 до 17.12.25 | 4,60000 | 114,50000 | 0,10100 | 0,09900 | 0,00200 |  | -0,01700 | 33,00000 | 232,00000 | 6,00000 |  | 110,00000 | Без дефектов |  |  | 1,32841 |  | 49,06250 | Полиэфирный 1311Т34 ALBA | 38,57868 | 19,00000 | 42,59873 | 1,5 | 10,00000 | F | 7,00000 |  | 1,10000 | 59,25000
п.42018 от 11.06.25 до 11.12.25 | 40,00000 | 96,00000 | 0,20800 | 0,05800 | 0,19700 |  | -0,03500 | 33,00000 | 232,00000 | 6,00000 |  | 110,00000 | Без дефектов |  |  | 1,76780 | 30,00000 | 52,02813 | РРМ 310 | 38,74092 | 20,00000 | 50,32878 | 1,5 | 10,00000 | H | 6,00000 |  | 1,29000 | 70,25000
п.42019 от 16.06.25 до 16.12.25 | 42,30000 | 83,00000 | 0,25700 | 0,12500 | -0,22100 |  | 0,04200 | 33,00000 | 232,00000 | 5,19000 |  | 120,00000 | Без дефектов |  |  | 1,78890 | 25,00000 | 48,96000 | РРМ 310 | 32,51634 | 15,92000 | 41,81970 | 1,5 | 10,00000 | H | 7,00000 |  | 1,28000 | 68,10000
п.42020 от 20.06.25 до 20.12.25 | 2,30000 | 97,50000 | 0,55800 | -0,00200 | -0,04900 |  | -0,55500 | 33,00000 | 232,00000 | 6,00000 |  | 120,00000 | Без дефектов |  |  | 1,38998 |  | 49,02159 | РРМ 310 | 32,63868 | 16,00000 | 36,88171 | 1,5 | 10,00000 | H | 7,00000 |  | 1,13000 | 60,30000
п.42021 от 17.06.25 до 17.12.25 | 41,50000 | 83,00000 | 0,29300 | 0,08100 | 0,12300 |  | -0,25400 | 32,00000 | 232,00000 | 6,00000 |  | 120,00000 | Без дефектов |  |  | 1,56464 | 25,00000 | 46,78500 | РРМ 310 | 38,47387 | 18,00000 | 44,49203 | 1,5 | 10,00000 | H | 7,00000 |  | 1,16000 | 63,30000
п.42022 от 17.06.25 до 17.12.25 | 36,50000 | 88,00000 | 0,43199 | 0,16700 | -0,01800 | 0,15100 | 0,39800 | 29,00000 | 224,00000 | 6,00000 |  | 120,00000 | Без дефектов |  |  | 1,81810 | 28,00000 | 44,08750 | РРМ 310 | 38,55968 | 17,00000 | 47,91902 | 1 | 16,00000 | F | 7,00000 |  | 1,26000 | 64,50000
п.42023 от 16.06.25 до 16.12.25 | 38,90000 | 85,00000 | 0,38000 | -0,24000 | -0,16700 |  | -0,24300 | 33,00000 | 232,00000 | 6,00000 | 1,00000 | 110,00000 | Без дефектов |  |  | 2,28994 | 23,00000 | 46,75000 | РРМ 310 | 38,50267 | 18,00000 | 57,56828 | 1,5 | 10,00000 | F | 7,00000 |  | 1,50000 | 71,60000
п.42024 от 17.06.25 до 17.12.25 | 13,08000 | 60,00000 | [5 empty] | 30,00000 | 224,00000 | 5,00000 |  | 15,00000 | Без дефектов | Белый цвет жидкого продукта |  | 1,59437 | 17,00000 | 37,79545 |  | 13,22911 |  | 15,21347 | [5 empty] | 1,15000 | 52,40000
п.42025 от 16.06.25 до 16.12.25 |  | 67,00000 | [5 empty] | 29,00000 | 224,00000 | 6,00000 |  | 30,00000 | Без дефектов |  |  |  | 18,00000 | 39,03409 |  | 15,37118 | [7 empty] | 1,16000 | 53,75000
п.42026 от 10.06.25 до 10.12.25 | [16 empty] | 6,00000
п.42027 от 10.06.25 до 10.12.25 | [13 empty] | Соответствует
п.42028 от 10.06.25 до 10.12.25 | [13 empty] | Соответствует |  |  | 10,00000
п.42029 от 10.06.25 до 10.06.27 |  |  | 0,63400 | -0,21100 | 0,44800 | 0,67200 | -0,39600 | [9 empty] | 50,00000 | [8 empty] | 1,90000 | 66,00000 | 1,76500 | 86,50000
п.42030 от 19.06.25 до 19.12.25 | 3,10000 | 109,50000 | 0,24200 | 0,07100 | -0,22800 |  | -0,03900 | 41,00000 | 249,00000 | 25,00000 |  | 110,00000 | Без дефектов |  |  | 1,34921 |  |  | Полиуретановый |  | 25,00000 | 63,34311 | 1 | 15,00000 | H | 6,00000 |  | 1,08000 | 53,25000
п.42031 от 16.06.25 до 16.12.25 | 21,70000 | 110,00000 | 0,31000 | -0,13400 | 0,16100 |  | 0,22800 | 38,00000 | 249,00000 | 24,00000 |  | 110,00000 | Без дефектов |  | 2,00000 | 1,38057 |  | 47,94545 | PPU 331 | 50,05689 | 24,00000 | 56,06371 | 0,5 | 10,00000 | H | 6,00000 |  | 1,12000 | 59,10000
п.42034 от 11.06.25 до 11.06.26
п.42035 от 18.06.25 до 18.12.25 | 100,00000 | 72,00000 | [5 empty] | 12,00000 |  | 9,00000 |  | 40,00000 | Без дефектов |  | 3,00000 |  |  |  | D'LAC WEF 3020 |  | 4,00000 | [6 empty] | 1,02000 | 43,10000
п.42036 от 11.06.25 до 11.12.25 | [13 empty] | Прозрачная, без посторонних включений | [14 empty] | 78,30000
п.42037 от 11.06.25 до 11.12.25 | [13 empty] | Прозрачная, без посторонних включений | [14 empty] | 78,70000
п.42039 от 11.06.25 до 11.07.25
п.42040 от 11.06.25 до 11.09.25
п.42042 от 20.06.25 до 20.12.25 | 39,00000 | 95,00000 | 0,52400 | 0,26100 | -0,11500 | 0,14100 | 0,43900 | 30,00000 | 224,00000 | 6,00000 |  | 120,00000 | Без дефектов |  |  | 1,90407 | 30,00000 | 42,99813 | РРМ 310 | 41,86229 | 18,00000 | 53,01357 | 1 | 16,00000 | F | 7,00000 |  | 1,29000 | 64,65000
п.42043 от 16.06.25 до 16.12.25 | 33,80000 | 97,00000 | 0,25900 | -0,14600 | 0,19900 |  | -0,07900 | 33,00000 | 232,00000 | 6,00000 |  | 110,00000 | Без дефектов |  |  | 1,62821 | 26,00000 | 44,98250 | РРМ 310 | 45,50626 | 20,00000 | 51,93653 | 1.5 | 10,00000 | H | 6,00000 |  | 1,18000 | 62,70000
п.42044 от 16.06.25 до 16.06.26 | [13 empty] | Соответствует | [13 empty] | 1,35000
п.42045 от 17.06.25 до 17.06.26 | [27 empty] | 1,31000
п.42046 от 19.06.25 до 19.12.25 | 37,90000 | 101,00000 | 0,48800 | -0,02400 | -0,08900 |  | -0,47900 | 38,00000 | 249,00000 | 6,00000 |  | 100,00000 | Без дефектов |  |  | 2,24732 | 30,00000 | 31,44830 | Полиэфирный 1311Т34 ALBA | 56,83327 | 18,00000 | 74,98022 | 1 | 10,00000 | HB | 6,00000 |  | 1,31000 | 53,95000
п.42047 от 19.06.25 до 19.12.25 | 40,70000 | 84,00000 | 0,50205 | 0,49800 | -0,04500 |  | -0,04500 | 33,00000 | 232,00000 | 6,12000 |  | 120,00000 | Без дефектов |  |  | 1,77235 | 26,00000 | 42,65125 | РРМ 310 | 42,20275 | 18,00000 | 50,88084 | 1,5 | 10,00000 | H | 7,00000 |  | 1,23000 | 62,70000
п.42049 от 16.06.25 до 16.12.25 | 34,70000 | 87,00000 | 0,22600 | -0,17200 | 0,09000 |  | -0,11500 | 33,00000 | 232,00000 | 5,00000 | 1,00000 | 100,00000 | Без дефектов |  |  | 1,53946 | 25,00000 | 42,93500 | РРМ 310 | 41,92384 | 18,00000 | 46,49362 | 1,5 | 10,00000 | H | 7,00000 |  | 1,13000 | 59,60000
п.42050 от 17.06.25 до 17.06.27 | 67,00000 |  | 0,45800 | 0,04600 | -0,39500 |  | -0,22700 | [9 empty] | 38,00000 | [10 empty] | 1,54000
п.42051 от 20.06.25 до 20.12.25 |  | 160,00000 | [25 empty] | 1,04000
п.42052 от 11.06.25 до 11.06.27 | [27 empty] | 1,07000
п.42053 от 19.06.25 до 19.12.25 | 42,40000 | 89,00000 | 0,49000 | 0,25300 | -0,40900 |  | 0,09300 | 27,00000 | 232,00000 | 5,50000 |  | 120,00000 | Без дефектов |  |  | 1,45627 | 27,00000 | 46,99750 | РРМ 310 | 33,02303 | 15,52000 | 36,57163 | 1,5 | 10,00000 | H | 7,00000 |  | 1,11000 | 61,80000
п.42054 от 11.06.25 до 11.06.27 | [27 empty] | 1,41000 | 71,40000
п.42055 от 17.06.25 до 17.12.25 | 38,80000 | 80,00000 | 0,34300 | -0,16600 | -0,26700 |  | -0,13800 | 33,00000 | 232,00000 | 5,00000 |  | 100,00000 | Без дефектов |  |  | 1,98828 |  | 48,11125 | Полиэфирный 1311Т34 ALBA | 37,41329 | 18,00000 | 51,34737 | 1,5 | 10,00000 | F | 6,00000 |  | 1,37000 | 69,70000
п.42056 от 18.06.25 до 18.12.25 | 36,40000 | 114,00000 | 0,03400 | 0,02000 | 0,00800 |  | -0,02600 | 38,00000 | 249,00000 | 24,00000 |  | 110,00000 | Без дефектов |  |  | 1,38257 |  | 47,75455 | PPU 331 | 50,25699 | 24,00000 | 56,28784 | 1,5 | 10,00000 | H |  |  | 1,12000 | 58,95000
п.42057 от 18.06.25 до 18.12.25 | 35,60000 | 90,50000 | 0,29000 | -0,22000 | 0,07000 |  | 0,17600 | 33,00000 | 232,00000 | 5,15000 |  | 120,00000 | Без дефектов |  |  | 1,59423 | 30,00000 | 46,03375 | РРМ 310 | 38,90624 | 17,91000 | 45,24985 | 1,5 | 10,00000 | H | 7,00000 |  | 1,17000 | 63,10000
п.42058 от 16.06.25 до 16.12.25 |  | 69,50000 | [5 empty] | 29,00000 | 224,00000 | 6,00000 |  | 15,00000 | Без дефектов |  |  | 1,60590 | 14,00000 | 38,57273 |  | 15,14109 |  | 18,04384 | [5 empty] | 1,16000 | 53,40000
п.42059 от 24.06.25 до 24.12.25 | 45,20000 | 86,00000 | 0,22400 | -0,08800 | 0,20500 |  | -0,02400 | 36,00000 | 232,00000 |  |  | 50,00000 | Без дефектов |  |  | 1,58755 | 20,00000 | 43,81307 |  | 29,62579 | 13,00000 | 35,30910 | 1 | 4,00000 | F |  |  | 1,19000 | 58,45000
п.42060 от 18.06.25 до 18.12.25 | 36,70000 | 86,00000 | 0,40600 | -0,38900 | 0,03000 |  | -0,11500 | 33,00000 | 232,00000 | 5,01000 |  | 120,00000 | Без дефектов |  |  | 1,87110 | 26,00000 | 44,93313 | РРМ 310 | 39,56991 | 17,78000 | 50,52107 | 1,5 | 10,00000 | H | 7,00000 |  | 1,29000 | 65,85000
п.42061 от 11.06.25 до 11.12.25 | [7 empty] | 62,00000 | 232,00000 | [7 empty] | 6,00000 |  |  |  | 19,99000
п.42062 от 17.06.25 до 17.12.25 | 39,74000 | 92,00000 | 0,36300 | 0,24200 | -0,21400 |  | 0,16700 | 33,00000 | 232,00000 | 5,00000 |  | 100,00000 | Без дефектов |  |  | 2,13027 |  | 49,34063 | Полиэфирный 1311Т34 ALBA | 36,48109 | 18,00000 | 53,21986 | 1,5 | 10,00000 | F | 6,00000 |  | 1,45000 | 72,05000
п.42063 от 16.06.25 до 16.12.25 | [13 empty] | Соответствует
п.42064 от 19.06.25 до 19.12.25 |  | 69,00000 | [5 empty] | 12,00000 |  |  |  | 30,00000 | Без дефектов |  | 3,00000 | [5 empty] | 4,00000 | [6 empty] | 1,00000 | 33,50000
п.42065 от 19.06.25 до 19.12.25 | 30,40000 | 86,00000 | 0,28100 | 0,26800 | 0,05000 |  | -0,06700 | 55,00000 | 232,00000 | 6,00000 |  | 50,00000 | Без дефектов |  |  | 1,57082 |  | 40,18063 | РРМ 310 | 44,71911 | 18,00000 | 49,04562 | 1,5 | 10,00000 | H | 7,00000 |  | 1,13000 | 57,65000
п.42066 от 17.06.25 до 17.12.25 | 37,10000 | 86,00000 | 0,47100 | -0,12800 | 0,40900 |  | -0,19400 | 30,00000 | 232,00000 | 5,78000 |  | 100,00000 | Без дефектов |  |  | 1,63157 | 23,00000 | 41,05750 | РРМ 310 | 44,32288 | 18,23000 | 50,11532 | 1,5 | 10,00000 | H | 7,00000 |  | 1,16000 | 59,35000
п.42067 от 17.06.25 до 17.06.26 | [13 empty] | Не соответствует | [14 empty] | 71,03000
п.42068 от 17.06.25 до 17.12.25 | 36,00000 | 91,00000 | 0,48500 | -0,38100 | -0,13400 |  | -0,26800 | 33,00000 | 232,00000 | 6,00000 |  | 100,00000 | Без дефектов |  |  | 1,80272 | 20,00000 | 42,18500 | РРМ 310 | 42,66920 | 18,00000 | 51,75280 | 1,5 | 10,00000 | H | 6,00000 |  | 1,24000 | 62,70000
п.42069 от 11.06.25 до 11.12.25 | [7 empty] | 26,00000 | 232,00000 | [7 empty] | 9,00000 |  |  |  | 20,12000
п.42070 от 18.06.25 до 18.12.25 | 36,30000 | 93,00000 | 0,32410 | 0,20100 | -0,10400 |  | 0,23200 | 105,00000 | 232,00000 | 6,00000 |  | 100,00000 | Без дефектов |  |  | 1,62883 | 26,00000 | 45,82453 | РРМ 310 | 39,28027 | 18,00000 | 46,22822 | 1,5 | 10,00000 | H | 7,00000 |  | 1,18488 | 63,42214
п.42071 от 19.06.25 до 19.12.25 | 34,42000 | 91,50000 | 0,46100 | -0,05900 | -0,44400 |  | 0,11000 | 105,00000 | 232,00000 | 5,07000 | 1,00000 | 100,00000 | Без дефектов |  |  | 1,61947 | 24,00000 | 45,72000 | РРМ 310 | 38,27647 | 17,50000 | 44,84296 | 1,5 | 10,00000 | H | 6,00000 |  | 1,18000 | 63,20000
п.42072 от 16.06.25 до 16.12.25 | [7 empty] | 26,00000 | 232,00000 | [11 empty] | 19,50000
п.42074 от 19.06.25 до 19.12.25 | 38,00000 | 81,00000 | 0,42793 | 0,08100 | -0,20100 |  | -0,36900 | 105,00000 | 232,00000 | 6,00000 |  | 100,00000 | Без дефектов |  |  | 1,59171 | 26,00000 | 44,32000 | РРМ 310 | 40,61372 | 18,00000 | 46,51105 | 1,5 | 10,00000 | H | 7,00000 |  | 1,16000 | 61,60000
п.42075 от 26.06.25 до 26.12.25 | 75,00000 | 81,00000 | [5 empty] | 8,00000 |  |  |  | 20,00000 | Без дефектов |  | 3,00000 |  | 7,00000 |  |  |  | 15,00000 |  | 1,5 |  |  |  |  | 1,48000 | 71,60000
п.42076 от 17.06.25 до 17.06.26 | [13 empty] | Соответствует | [13 empty] | 1,32000
п.42077 от 18.06.25 до 18.06.26 | [13 empty] | Соответствует | [13 empty] | 1,31000
п.42078 от 19.06.25 до 19.12.25 | 10,50000 | 57,00000 | [5 empty] | 30,00000 | 232,00000 | 6,00000 |  |  | Без дефектов |  |  | 1,52199 | 15,00000 | 38,94148 |  | 15,43318 |  | 17,41074 | [5 empty] | 1,13000 | 52,45000
п.42079 от 18.06.25 до 18.06.27 | 79,84000 | [15 empty] | 33,00000 | [10 empty] | 1,47000
п.42080 от 17.06.25 до 17.12.25 | 38,10000 | 83,00000 | 0,31574 | 0,06200 | 0,30600 |  | -0,04700 | 33,00000 | 232,00000 | 4,66000 | 1,00000 | 110,00000 | Без дефектов |  |  | 2,08254 | 29,00000 | 44,28250 | РРМ 310 | 45,43556 | 20,12000 | 61,89173 | 1,5 | 10,00000 | F | 7,00000 |  | 1,38000 | 67,70000
п.42081 от 18.06.25 до 18.06.27 | 74,00000 | [15 empty] | 28,00000 | [10 empty] | 1,44000
п.42083 от 18.06.25 до 18.06.27 | 70,70000 | [15 empty] | 36,00000 | [10 empty] | 1,53000
п.42085 от 19.06.25 до 19.06.27 | [27 empty] | 0,95000
п.42086 от 20.06.25 до 20.06.27 | [16 empty] | 80,00000 | [10 empty] | 1,34000
п.42087 от 20.06.25 до 20.12.25 | 30,80000 | 95,00000 | 0,61443 | 0,19400 | -0,58300 |  | 0,00200 | 33,00000 | 232,00000 | 6,00000 |  | 100,00000 | Без дефектов |  |  | 1,93050 | 24,00000 | 42,80000 | Полиэфирный 1311Т34 ALBA | 42,13606 | 18,00000 | 53,62500 | 1,5 | 10,00000 | F | 6,00000 |  | 1,30000 | 64,80000
п.42088 от 18.06.25 до 18.12.25 | 22,88000 | 68,50000 | [5 empty] | 30,00000 | 224,00000 | 6,00000 |  | 15,00000 | Без дефектов |  |  | 1,55803 | 17,00000 | 39,82102 |  | 15,04274 |  | 17,32753 | [5 empty] | 1,15000 | 53,95000
п.42089 от 20.06.25 до 20.12.25 | 40,00000 | 81,50000 | 0,39800 | 0,03400 | -0,27700 |  | 0,28400 | 33,00000 | 232,00000 | 5,00000 |  | 100,00000 | Без дефектов |  |  | 1,62152 |  | 43,69375 | Полиэфирный 1311Т34 ALBA | 41,19582 | 18,00000 | 47,45915 | 1,5 | 10,00000 | F | 6,00000 |  | 1,17000 | 61,50000
п.42090 от 20.06.25 до 20.12.25 | 40,46000 | 84,00000 | 0,31200 | 0,09600 | -0,16300 |  | 0,24800 | 33,00000 | 232,00000 | 5,55000 |  | 120,00000 | Без дефектов |  |  | 1,82102 | 24,00000 | 48,15813 | РРМ 310 | 38,24032 | 18,20000 | 48,84679 | 1,5 | 10,00000 | H | 7,00000 |  | 1,29000 | 67,85000
п.42091 от 20.06.25 до 20.12.25 | 41,30000 | 89,00000 | 0,34002 | 0,14000 | 0,19600 |  | -0,24000 | 33,00000 | 232,00000 | 5,00000 |  | 110,00000 | Без дефектов |  |  | 1,84754 | 26,00000 | 49,15563 | РРМ 310 | 36,55750 | 18,00000 | 48,23176 | 1,5 | 10,00000 | F | 6,00000 |  | 1,31000 | 68,95000
п.42092 от 17.06.25 до 17.12.25 | 38,00000 | 91,00000 | 0,51400 | -0,04200 | 0,51100 |  | -0,03500 | 33,00000 | 232,00000 | 6,00000 |  | 100,00000 | Без дефектов |  |  | 1,58522 |  | 42,93125 | Полиэфирный 1311Т34 ALBA | 44,10911 | 19,00000 | 49,94875 | 1,5 | 10,00000 | F | 6,00000 |  | 1,15000 | 60,30000
п.42093 от 19.06.25 до 19.12.25 | 37,90000 | 88,00000 | 0,29500 | -0,12500 | -0,05000 |  | 0,26200 | 30,00000 | 232,00000 | 6,21000 |  | 100,00000 | Без дефектов |  |  | 1,80936 | 29,00000 | 48,96438 | РРМ 310 | 37,43538 | 18,33000 | 48,52302 | 1,5 | 10,00000 | H | 7,00000 |  | 1,29000 | 68,35000
п.42094 от 20.06.25 до 20.12.25 | 86,10000 | 77,00000 | 0,36600 | 0,18500 | 0,06400 |  | 0,30900 |  | 232,00000 |  |  | 110,00000 | Без дефектов |  |  | 1,53637 |  |  |  |  | 14,00000 | 38,06926 | 1,5 |  |  |  |  | 1,16000 | 56,50000
п.42095 от 18.06.25 до 18.12.25 | 40,20000 | 84,50000 | 0,09600 | -0,07600 | 0,04000 |  | 0,04300 | 32,00000 | 232,00000 | 5,49000 |  | 120,00000 | Без дефектов |  | 2,00000 | 1,82733 | 26,00000 | 50,54750 | РРМ 310 | 36,46046 | 18,40000 | 48,17018 | 1,5 | 10,00000 | H | 7,00000 |  | 1,31000 | 69,80000
п.42096 от 19.06.25 до 19.12.25 | [16 empty] | 4,00000
п.42098 от 19.06.25 до 19.12.25 | 38,10000 | 115,00000 | [5 empty] | 38,00000 | 232,00000 | 24,00000 |  | 50,00000 | Без дефектов | Белый цвет жидкого продукта |  | 1,74557 |  | 38,12500 |  | 62,95082 |  | 76,17049 | [5 empty] | 1,21000 | 55,00000
п.42099 от 18.06.25 до 18.12.25 | 36,70000 | 93,00000 | 0,09000 | -0,03200 | -0,05800 |  | -0,06100 | 105,00000 | 232,00000 | 5,00000 |  | 100,00000 | Без дефектов |  |  | 1,60015 | 25,00000 | 43,59500 | РРМ 310 | 41,28914 | 18,00000 | 47,14022 | 1,5 | 10,00000 | H | 7,00000 |  | 1,16000 | 61,10000
п.42101 от 16.06.25 до 16.12.25 | 40,80000 | 80,00000 | 0,32200 | -0,10300 | 0,14600 | 0,33100 | 0,26800 | 30,00000 | 224,00000 | 6,00000 |  | 120,00000 | Без дефектов |  |  | 1,65501 | 29,00000 | 48,12125 | РРМ 310 | 35,32743 | 17,00000 | 42,82375 | 1 | 16,00000 | F | 7,00000 |  | 1,21000 | 65,70000
п.42103 от 17.06.25 до 17.12.25 | 37,00000 | 84,00000 | 0,18600 | -0,04100 | -0,14100 |  | 0,11400 | 33,00000 | 232,00000 | 6,00000 | 1,00000 | 100,00000 | Без дефектов |  |  | 1,61274 | 24,00000 | 44,42500 | РРМ 310 | 40,51773 | 18,00000 | 46,82150 | 1,5 | 10,00000 | H | 6,00000 |  | 1,17000 | 62,00000
п.42104 от 18.06.25 до 18.12.25 | 39,80000 | 118,00000 | 0,23900 | 0,08700 | 0,04600 |  | -0,21800 | 38,00000 | 249,00000 | 25,00000 |  | 110,00000 | Без дефектов |  |  | 1,68447 |  | 50,96534 | PPU 331 | 49,69618 | 25,00000 | 63,27830 | 1,5 | 10,00000 | H |  |  | 1,29000 | 66,55000
п.42105 от 18.06.25 до 18.12.25 | 42,00000 | 88,00000 | 0,10000 | 0,01200 | 0,01300 |  | -0,09800 | 33,00000 | 232,00000 | 5,41000 |  | 120,00000 | Без дефектов |  |  | 1,74839 | 27,00000 | 50,47000 | РРМ 310 | 34,63451 | 17,59000 | 44,70077 | 1,5 | 10,00000 | H | 7,00000 |  | 1,27000 | 68,80000
п.42106 от 18.06.25 до 18.12.25 | 2,20000 | 88,00000 | 0,51400 | 0,51100 | 0,04400 |  | 0,02900 | 33,00000 | 232,00000 | 6,00000 |  | 110,00000 | Без дефектов |  |  | 1,36574 |  | 49,40909 | Полиэфирный 1311Т34 ALBA | 38,60362 | 19,00000 | 43,06900 | 1,5 | 10,00000 | H | 7,00000 |  | 1,12000 | 60,25000
п.42107 от 01.07.25 до 01.01.26 | 81,90000 | 193,00000 | [5 empty] | 480,00000 |  |  |  | 20,00000 | Без дефектов |  |  |  | 7,00000 |  |  |  | 5,00000 |  | 1,5 |  |  |  |  | 1,38000 | 64,40000
п.42108 от 20.06.25 до 20.12.25 | 99,98000 | 74,00000 | [5 empty] | 12,00000 |  | 9,00000 |  | 40,00000 | Без дефектов |  | 3,00000 |  |  |  | D'LAC WEF 3020 |  | 4,00000 | [6 empty] | 1,02000 | 44,95000
п.42109 от 24.06.25 до 24.12.25 |  | 78,00000 | 0,46800 | -0,08300 | 0,42000 |  | 0,18900 | 47,00000 | 232,00000 |  |  | 100,00000 | Без дефектов |  |  | 1,77595 | 15,00000 | 45,76136 |  | 30,59350 | 14,00000 | 39,46561 | 1,5 | 4,00000 | F |  |  | 1,29000 | 63,00000
п.42111 от 20.06.25 до 20.12.25 | 39,60000 | 89,00000 | 0,29100 | -0,05000 | 0,09800 | 0,07200 | 0,26900 | 30,00000 | 224,00000 | 6,00000 |  | 120,00000 | Без дефектов |  |  | 1,63337 | 25,00000 | 50,01188 | РРМ 310 | 35,82892 | 18,00000 | 43,91431 | 1 | 16,00000 | F | 7,00000 |  | 1,21000 | 66,95000
п.42112 от 23.06.25 до 23.12.25 | 3,70000 | 100,00000 | 0,20300 | 0,16400 | 0,09300 |  | 0,07600 | 28,00000 | 232,00000 | 6,00000 |  | 100,00000 | Без дефектов |  |  | 1,33013 |  | 48,87500 | РРМ 310 | 41,02564 | 20,00000 | 45,01279 | 1,5 | 10,00000 | H | 7,00000 |  | 1,10000 | 59,10000
п.42113 от 18.06.25 до 18.12.25 | 37,00000 | 89,00000 | 0,41100 | 0,01200 | -0,34500 |  | 0,22400 | 30,00000 | 232,00000 | 5,55000 |  | 100,00000 | Без дефектов |  |  | 1,63956 | 27,00000 | 45,85500 | РРМ 310 | 39,95202 | 18,32000 | 47,22759 | 1,5 | 10,00000 | H | 7,00000 |  | 1,19000 | 63,60000
п.42114 от 19.06.25 до 19.12.25 | 37,40000 | 93,00000 | 0,11000 | 0,01000 | -0,03000 |  | -0,10500 | 32,00000 | 232,00000 | 6,00000 |  | 110,00000 | Без дефектов |  |  | 1,70624 | 29,00000 | 49,00500 | РРМ 310 | 40,87681 | 20,00000 | 50,85671 | 1,5 | 10,00000 | H | 6,00000 |  | 1,24000 | 67,10000
п.42115 от 19.06.25 до 19.12.25 | 53,00000 | 81,00000 | 0,48000 | -0,24900 | 0,31000 |  | 0,26700 | 47,00000 | 224,00000 |  |  | 100,00000 | Без дефектов |  |  | 1,80103 | 15,33333 | 44,51534 |  | 31,44983 | 14,00000 | 40,57028 | 1,5 | 4,00000 | F |  |  | 1,29000 | 62,15000
п.42116 от 19.06.25 до 19.12.25 | 34,00000 | 98,00000 | 0,20800 | 0,04100 | -0,08100 |  | 0,18700 | 38,00000 | 249,00000 | 6,00000 |  | 110,00000 | Без дефектов |  |  | 2,12455 | 30,00000 | 38,56818 | PPE 100 | 46,67060 | 18,00000 | 63,47201 | 1,5 | 10,00000 | F | 6,00000 |  | 1,36000 | 60,25000
п.42117 от 18.06.25 до 18.12.25 | 7,50000 | 58,00000 | [5 empty] | 30,00000 | 232,00000 | 6,00000 |  |  | Без дефектов |  |  | 1,55140 | 15,00000 | 38,72500 |  | 15,39089 |  | 17,66301 | [5 empty] | 1,14000 | 52,70000
п.42118 от 19.06.25 до 19.12.25 | 2,80000 | 98,50000 | 0,28000 | 0,21900 | -0,02700 |  | -0,17200 | 33,00000 | 232,00000 | 6,00000 |  | 110,00000 | Без дефектов |  |  | 1,31048 |  | 48,78239 | Полиэфирный | 41,05052 | 20,00000 | 44,68826 | 1,5 | 10,00000 | H | 7,00000 |  | 1,09000 | 58,65000
п.42119 от 23.06.25 до 23.12.25 |  | 96,00000 | [5 empty] | 78,00000 | 245,00000 | 13,20000 |  | 50,00000 | Без дефектов | Белый цвет жидкого продукта | 1,00000 | 1,67462 |  | 39,01250 |  | 33,83531 |  | 40,26402 | [5 empty] | 1,19000 | 54,90000
п.42122 от 18.06.25 до 18.06.26 | [13 empty] | Прозрачный | [14 empty] | 70,30000
п.42123 от 19.06.25 до 19.06.26 | [13 empty] | Не соответствует | [14 empty] | 69,88000
п.42125 от 19.06.25 до 19.12.25 | 101,00000 | 138,50000 | [5 empty] | 12,00000 |  |  |  | 10,00000 | Без дефектов | [7 empty] | 8,00000 | [6 empty] | 1,00000 | 38,75000
п.42126 от 02.07.25 до 02.01.26 |  | 21,00000 | [5 empty] | 4,00000 | [6 empty] | 2,00000 |  | 13,00000 | [11 empty] | 19,10000
п.42127 от 18.06.25 до 18.12.25 | 7,10000 | 90,00000 | [5 empty] | 12,00000 |  |  |  |  | Без дефектов | [14 empty] | 1,06000 | 44,05000
п.42128 от 18.06.25 до 18.12.25 | [13 empty] | Соответствует |  |  | 25,00000
п.42129 от 17.06.25 до 17.12.25 | [16 empty] | 6,00000
п.42130 от 17.06.25 до 17.12.25 | [13 empty] | Соответствует |  |  | 5,00000
п.42131 от 22.07.25 до 22.07.26
п.42132 от 23.07.25 до 23.07.26
п.42134 от 23.06.25 до 23.12.25 |  | 69,00000 | [5 empty] | 12,00000 |  |  |  | 30,00000 | Без дефектов | [7 empty] | 5,00000 | [6 empty] | 0,99000 | 34,90000
п.42135 от 19.06.25 до 19.12.25 | 34,80000 | 109,50000 | 0,25500 | 0,24200 | 0,07500 |  | -0,02400 | 38,00000 | 249,00000 | 6,00000 |  | 100,00000 | Без дефектов |  |  | 2,01460 | 29,00000 | 33,49205 | Полиэфирный 1311Т34 ALBA | 59,71566 | 20,00000 | 75,24175 | 1 | 10,00000 | HB | 6,00000 |  | 1,26000 | 53,55000
п.42136 от 18.06.25 до 18.12.25 | 40,40000 | 78,00000 | 0,33800 | 0,23400 | 0,14700 |  | -0,19500 | 33,00000 | 232,00000 | 5,91000 |  | 120,00000 | Без дефектов |  |  | 1,95130 | 26,00000 | 51,52750 | РРМ 310 | 36,19375 | 18,40000 | 49,93591 | 1,5 | 10,00000 | H | 7,00000 |  | 1,38000 | 71,90000
п.42137 от 20.06.25 до 20.12.25 | 41,30000 | 89,00000 | 0,34000 | -0,15000 | 0,11900 |  | 0,28100 | 29,00000 | 232,00000 | 4,56000 |  | 120,00000 | Без дефектов |  |  | 1,60445 | 26,00000 | 43,23250 | РРМ 310 | 41,49795 | 17,73000 | 46,74931 | 1,5 | 10,00000 | H | 7,00000 |  | 1,16000 | 60,85000
п.42138 от 19.06.25 до 19.12.25 | 39,50000 | 90,00000 | 0,17600 | 0,04100 | 0,09400 |  | -0,14300 | 33,00000 | 232,00000 | 6,30000 |  | 120,00000 | Без дефектов |  |  | 1,61180 | 27,00000 | 46,38375 | РРМ 310 | 39,35618 | 18,40000 | 46,59413 | 1,5 | 10,00000 | H | 7,00000 |  | 1,18000 | 63,65000
п.42139 от 19.06.25 до 19.12.25 | 6,50000 | 79,00000 | [5 empty] | 47,00000 | 232,00000 | 6,00000 |  | 100,00000 | Без дефектов |  |  | 1,30490 | 27,00000 | 42,36250 | РРМ 310 | 33,00118 | 14,00000 | 35,03098 | 1,5 | 4,00000 | H |  |  | 1,06000 | 52,15000
п.42140 от 19.06.25 до 19.06.26 | [13 empty] | Соответствует | [13 empty] | 1,28000
п.42141 от 20.06.25 до 20.06.26 | [13 empty] | Соответствует | [13 empty] | 1,34000
п.42142 от 23.06.25 до 23.12.25 | 37,40000 | 83,00000 | 0,24171 | -0,01600 | 0,11500 |  | -0,21200 | 30,00000 | 232,00000 | 6,00000 |  | 100,00000 | Без дефектов |  |  | 1,85893 | 25,00000 | 49,75750 | РРМ 310 | 36,17545 | 18,00000 | 48,11045 | 1,5 | 10,00000 | H | 7,00000 |  | 1,32000 | 69,55000
п.42143 от 18.06.25 до 18.12.25 | [13 empty] | Соответствует |  |  | 24,00000
п.42144 от 23.06.25 до 23.12.25 | 37,42000 | 86,00000 | 0,12300 | -0,09200 | -0,04700 |  | 0,06700 | 33,00000 | 232,00000 | 5,00000 |  | 110,00000 | Без дефектов |  |  | 1,57314 | 26,00000 | 45,98750 | РРМ 310 | 43,25978 | 19,80000 | 49,63837 | 1,5 | 10,00000 | H | 6,00000 |  | 1,16000 | 62,75000
п.42145 от 19.06.25 до 19.06.27 | 75,00000 |  | 0,61700 | -0,60100 | -0,01700 |  | -0,14000 | [9 empty] | 50,00000 | [10 empty] | 1,55000
п.42146 от 27.06.25 до 27.12.25 | 89,72000 | 135,00000 | [5 empty] | 12,00000 |  |  |  | 10,00000 | Без дефектов | [7 empty] | 8,00000 | [6 empty] | 0,99000 | 37,75000
п.42147 от 19.06.25 до 19.06.27 | 79,20000 | [15 empty] | 50,00000 | [10 empty] | 1,54000
п.42148 от 01.07.25 до 01.01.26 | 52,20000 | 148,00000 | [5 empty] | 12,00000 |  |  |  | 1,00000 | Без дефектов | [7 empty] | 4,00000 | [6 empty] | 1,00000 | 36,60000
п.42149 от 18.06.25 до 18.12.25 | [16 empty] | 14,00000
п.42150 от 20.06.25 до 20.12.25 |  | 69,00000 | [5 empty] | 29,00000 | 224,00000 | 6,00000 |  | 15,00000 | Без дефектов |  |  | 1,55392 | 8,66667 | 40,80625 |  | 14,72731 |  | 16,98269 | [5 empty] | 1,15500 | 54,90000
п.42151 от 19.06.25 до 19.12.25 |  | 80,00000 | [5 empty] | 28,00000 | 224,00000 | 5,00000 |  | 30,00000 | Без дефектов |  |  | 1,56494 | 14,00000 | 40,87955 |  | 12,21137 |  | 14,18802 | [5 empty] | 1,16000 | 55,15000
п.42153 от 20.06.25 до 20.12.25 | 277,00000 | 132,00000 | [5 empty] | 4,00000 |  |  |  | 50,00000 | Без дефектов |  | 3,00000 | [5 empty] | 6,00000 | [6 empty] | 1,02000 | 42,10000
п.42154 от 18.06.25 до 18.06.27 | [13 empty] | Прозрачный
п.42155 от 20.06.25 до 20.12.25 | 36,60000 | 94,00000 | 0,45900 | -0,02200 | -0,29500 |  | 0,35100 | 33,00000 | 232,00000 | 5,40000 |  | 120,00000 | Без дефектов |  |  | 1,61775 | 29,00000 | 45,86750 | РРМ 310 | 39,91442 | 18,19000 | 46,48800 | 1,5 | 10,00000 | H | 7,00000 |  | 1,18000 | 63,30000
п.42157 от 24.06.25 до 24.12.25 |  | 168,00000 | [25 empty] | 1,08000
п.42159 от 24.06.25 до 24.12.25 | 99,20000 | 138,00000 | [5 empty] | 12,00000 |  |  |  | 10,00000 | Без дефектов | [7 empty] | 8,00000 | [6 empty] | 1,00000 | 38,00000
п.42160 от 23.06.25 до 23.06.26 | [13 empty] | Соответствует | [13 empty] | 1,33000
п.42162 от 20.06.25 до 20.12.25 | 40,50000 | 80,00000 | 0,41300 | 0,32000 | -0,25800 |  | -0,04100 | 33,00000 | 232,00000 | 6,00000 |  | 100,00000 | Без дефектов |  |  | 2,03712 |  | 45,45688 | Полиэфирный 1311Т34 ALBA | 43,55776 | 19,80000 | 59,18556 | 1,5 | 10,00000 | F | 6,00000 |  | 1,37000 | 68,15000
п.42163 от 23.06.25 до 23.12.25 | 38,70000 | 104,00000 | 0,22500 | -0,01700 | -0,18700 |  | 0,12300 | 39,00000 | 249,00000 | 24,00000 |  | 110,00000 | Без дефектов |  | 2,00000 | 1,47411 |  | 48,81250 | PPU 331 | 49,16773 | 24,00000 | 57,52625 | 1,5 | 10,00000 | H |  |  | 1,17000 | 61,50000
п.42164 от 20.06.25 до 20.12.25 | 32,00000 | 97,50000 | 0,33100 | 0,00700 | -0,17300 |  | -0,28200 | 33,00000 | 232,00000 | 6,00000 |  | 100,00000 | Без дефектов |  |  | 1,65011 | 25,00000 | 45,32296 | РРМ 310 | 39,71497 | 18,00000 | 46,92252 | 1,50000 | 10,00000 | H | 7,00000 |  | 1,19187 | 63,30000
п.42165 от 24.07.25 до 24.07.26
п.42166 от 23.06.25 до 23.12.25 | 37,90000 | 88,00000 | 0,18139 | -0,17400 | 0,04900 |  | -0,01500 | 30,00000 | 232,00000 | 4,74000 |  | 100,00000 | Без дефектов |  |  | 1,58350 | 23,00000 | 45,04500 | РРМ 310 | 39,64924 | 17,86000 | 45,54146 | 1,5 | 10,00000 | H | 7,00000 |  | 1,16000 | 62,10000
п.42167 от 28.07.25 до 28.07.26
п.42168 от 19.06.25 до 19.12.25 | 31,32000 | 86,50000 | 0,37700 | -0,30200 | -0,21700 |  | 0,06200 | 32,00000 | 232,00000 | 6,00000 |  | 110,00000 | Без дефектов |  |  | 1,96680 | 24,00000 | 48,15000 | РРМ 310 | 39,74064 | 19,00000 | 53,76853 | 1,5 | 10,00000 | H | 7,00000 |  | 1,36000 | 69,50000
п.42169 от 19.06.25 до 19.12.25 | 4,40000 | 105,50000 | 0,03200 | 0,00600 | 0,01100 |  | -0,02900 | 33,00000 | 232,00000 | 6,00000 |  | 110,00000 | Без дефектов |  |  | 1,28506 |  | 49,37500 | РРМ 310 | 40,55673 | 20,00000 | 43,74684 | 1,5 | 10,00000 | F | 6,00000 |  | 1,08000 | 58,75000
п.42170 от 24.06.25 до 24.12.25 | 38,70000 | 113,00000 | 0,18900 | 0,17300 | 0,06300 |  | -0,04200 | 36,00000 | 249,00000 | 5,00000 |  | 100,00000 | Без дефектов |  |  | 2,11118 | 30,00000 | 34,11364 | Полиэфирный 1311Т34 ALBA | 55,45606 | 19,00000 | 72,40506 | 1 | 10,00000 | HB | 6,00000 |  | 1,30000 | 55,40000
п.42171 от 23.06.25 до 23.12.25 | 39,50000 | 104,00000 | 0,25100 | 0,08400 | -0,21600 |  | 0,09600 | 38,00000 | 249,00000 | 25,00000 |  | 110,00000 | Без дефектов |  |  | 1,36017 |  | 49,98182 | PPU 331 | 50,01819 | 25,00000 | 56,02037 | 1,5 | 10,00000 | H |  |  | 1,12000 | 60,70000
п.42172 от 20.06.25 до 20.12.25 | 43,16000 | 96,00000 | 2,79700 | -2,79000 | -0,17900 |  | -0,09900 | 33,00000 | 232,00000 | 6,00000 |  | 55,00000 | Без дефектов |  |  | 1,41144 |  | 39,11625 | РРМ 310 | 46,72897 | 18,00000 | 47,00440 | 1.5 | 10,00000 | H | 7,00000 |  | 1,06000 | 54,05000
п.42173 от 23.06.25 до 23.12.25 | 4,70000 | 95,50000 | 0,28300 | 0,26200 | 0,09300 |  | 0,05600 | 28,00000 | 232,00000 | 6,00000 |  | 100,00000 | Без дефектов |  |  | 1,31546 |  | 48,22500 | РРМ 310 | 41,47227 | 20,00000 | 45,20477 | 1,5 | 10,00000 | H | 7,00000 |  | 1,09000 | 58,20000
п.42174 от 23.06.25 до 23.12.25 | 37,12000 | 87,00000 | 0,31728 | -0,18900 | 0,25200 |  | 0,03800 | 29,00000 | 224,00000 | 6,00000 |  | 120,00000 | Без дефектов |  |  | 1,66557 | 23,00000 | 43,77250 | РРМ 310 | 38,90327 | 17,00000 | 45,52197 | 1 | 16,00000 | F | 7,00000 |  | 1,19000 | 62,20000
п.42175 от 24.06.25 до 24.12.25 | 17,20000 | 99,00000 | 0,30000 | 0,10000 | -0,27000 |  | 0,11000 | 33,00000 | 232,00000 | 6,00000 |  | 110,00000 | Без дефектов |  |  | 1,94974 | 26,00000 | 44,23000 | PPU 331 | 45,08252 | 19,94000 | 58,72795 | 0,5 | 10,00000 | H | 6,00000 |  | 1,32000 | 66,20000
п.42177 от 23.06.25 до 23.12.25 | 32,70000 | 68,00000 | [5 empty] | 28,00000 | 224,00000 | 5,00000 |  | 100,00000 | Без дефектов |  |  | 1,54473 | 21,00000 | 39,11364 | РРМ 310 | 15,36537 | 6,00000 | 17,48751 | 3 | 5,00000 | H |  |  | 1,14000 | 53,00000
п.42178 от 19.06.25 до 19.12.25 | [7 empty] | 26,00000 | 232,00000 | [7 empty] | 12,00000 |  |  |  | 19,82000
п.42179 от 20.06.25 до 20.12.25 | [13 empty] | Соответствует
п.42180 от 26.06.25 до 26.12.25 | 2,10000 | 90,50000 | 0,14700 | -0,05400 | -0,06700 |  | -0,11800 | 30,00000 | 232,00000 | 6,00000 |  | 110,00000 | Без дефектов |  |  | 1,31941 |  | 47,79148 | Полиэфирный | 41,84846 | 20,00000 | 45,61483 | 1,5 | 10,00000 | H | 7,00000 |  | 1,09000 | 57,85000
п.42182 от 25.06.25 до 25.12.25 | 38,60000 | 96,00000 | 0,07100 | -0,05000 | -0,00400 |  | -0,05100 | 36,00000 | 249,00000 | 5,00000 | 1,00000 | 110,00000 | Без дефектов |  |  | 1,52794 | 29,00000 | 44,75739 | РРМ 310 | 40,03842 | 18,00000 | 47,05369 | 1 | 10,00000 | HB | 6,00000 |  | 1,17000 | 58,45000
п.42184 от 23.06.25 до 23.12.25 | 99,98000 | 77,00000 | [5 empty] | 12,00000 |  | 8,00000 |  | 40,00000 | Без дефектов |  | 3,00000 |  |  |  | D'LAC WEF 3020 |  | 4,00000 | [6 empty] | 1,02000 | 43,70000
п.42186 от 25.06.25 до 25.12.25 | 36,20000 | 106,00000 | 0,40500 | -0,14500 | -0,18900 |  | -0,32800 | 35,00000 | 249,00000 | 5,00000 |  | 100,00000 | Без дефектов |  |  | 2,05283 | 30,00000 | 33,25284 | Полиэфирный 1311Т34 ALBA | 54,24844 | 18,00000 | 68,74601 | 1 | 10,00000 | HB | 6,00000 |  | 1,27000 | 53,75000
п.42187 от 23.06.25 до 23.12.25 | 37,00000 | 89,00000 | 0,72951 | -0,03900 | 0,72100 |  | 0,10400 | 33,00000 | 232,00000 | 6,00000 |  | 100,00000 | Без дефектов |  |  | 1,54680 |  | 44,35375 | Полиэфирный 1311Т34 ALBA | 40,64811 | 18,00000 | 45,68075 | 1,5 | 10,00000 | F | 6,00000 |  | 1,14000 | 60,95000
п.42188 от 23.06.25 до 23.12.25 | 38,50000 | 92,00000 | 0,33500 | 0,18400 | 0,25100 |  | 0,12400 | 33,00000 | 232,00000 | 6,68000 |  | 120,00000 | Без дефектов |  |  | 1,60970 | 25,00000 | 42,79750 | РРМ 310 | 41,63927 | 17,73000 | 47,13448 | 1,5 | 10,00000 | H | 7,00000 |  | 1,16000 | 60,55000
п.42190 от 23.06.25 до 23.12.25 |  | 65,00000 | [5 empty] | 25,00000 | 224,00000 | 6,00000 |  | 30,00000 | Без дефектов |  |  |  | 11,00000 | 39,88636 |  | 15,04274 | [6 empty] | 20,10000 | 1,15000 | 54,00000
п.42191 от 23.06.25 до 23.12.25 | 36,90000 | 122,00000 | 0,22621 | -0,15000 | -0,11100 |  | 0,12700 | 49,00000 | 249,00000 | 25,00000 |  | 110,00000 | Без дефектов |  |  | 1,47231 |  | 47,27273 | PPU 331 | 52,88461 | 25,00000 | 61,34615 | 1,5 | 10,00000 | H |  |  | 1,16000 | 60,00000
п.42192 от 27.06.25 до 27.12.25 | 24,00000 | 100,00000 | 0,29600 | -0,17800 | -0,04200 |  | 0,23300 | 35,00000 | 249,00000 | 14,63000 |  | 110,00000 | [6 empty] | Полиуретановый |  | 18,86000 |  | 0 | 12,00000 | H | 7,00000 |  | 1,26000 | 62,55000
п.42193 от 25.06.25 до 25.12.25 | 38,20000 | 96,00000 | 0,50200 | -0,49800 | 0,03500 |  | -0,05500 | 100,00000 | 232,00000 | 5,32000 | 1,00000 | 100,00000 | Без дефектов |  |  | 2,22681 | 28,00000 | 46,71250 | РРМ 310 | 41,40219 | 19,34000 | 60,65692 | 1 | 20,00000 | H | 7,00000 |  | 1,47000 | 71,00000
п.42194 от 19.06.25 до 19.12.25 | [7 empty] | 26,00000 | 232,00000 | [7 empty] | 9,00000
п.42195 от 23.06.25 до 23.12.25 | [7 empty] | 26,00000 | 232,00000 | [7 empty] | 13,00000 |  |  |  | 20,37000
п.42196 от 20.06.25 до 20.12.25 | 18,74000 | 63,00000 | [5 empty] | 28,00000 | 224,00000 | 4,00000 |  | 15,00000 | Без дефектов | Белый цвет жидкого продукта |  | 1,58223 | 6,33333 | 38,44886 |  | 10,40343 |  | 11,96394 | [5 empty] | 1,15000 | 52,90000
п.42197 от 26.06.25 до 26.06.26 | [13 empty] | Не соответствует | [14 empty] | 70,17000
п.42198 от 25.06.25 до 25.12.25 | 38,12000 | 88,50000 | 0,14600 | -0,13300 | 0,01100 |  | -0,05900 | 30,00000 | 232,00000 | 6,05000 |  | 100,00000 | Без дефектов |  |  | 1,55493 | 27,00000 | 45,66250 | РРМ 310 | 40,20805 | 18,36000 | 45,89794 | 1,5 | 10,00000 | H | 7,00000 |  | 1,15000 | 62,20000
п.42200 от 25.06.25 до 25.12.25 | 100,00000 | 82,00000 | [5 empty] | 12,00000 |  | 10,00000 |  | 40,00000 | Без дефектов |  | 3,00000 |  |  |  | D'LAC WEF 3020 |  | 4,00000 | [6 empty] | 1,03000 | 42,50000
п.42201 от 23.06.25 до 23.12.25 | 38,80000 | 86,00000 | 0,25100 | 0,07100 | 0,01500 |  | -0,24000 | 33,00000 | 232,00000 | 6,40000 |  | 120,00000 | Без дефектов |  |  | 1,67179 | 23,00000 | 48,45500 | РРМ 310 | 38,82881 | 18,40000 | 46,46665 | 1,5 | 10,00000 | H | 7,00000 |  | 1,22000 | 66,20000
п.42202 от 30.06.25 до 30.12.25 | 21,50000 | 99,00000 | 0,06300 | 0,01900 | 0,05900 |  | -0,00800 | 35,00000 | 249,00000 | 14,62000 |  | 110,00000 | [6 empty] | Полиуретановый |  | 19,82000 |  | 0 | 12,00000 | H | 7,00000 |  | 1,13000 | 58,35000
п.42203 от 25.06.25 до 25.12.25 | 279,00000 | 132,00000 | [5 empty] | 4,00000 |  |  |  | 50,00000 | Без дефектов |  | 3,00000 | [5 empty] | 5,00000 | [6 empty] | 1,01000 | 41,60000
п.42204 от 01.07.25 до 01.01.26 | 91,40000 | 137,00000 | [5 empty] | 12,00000 |  |  |  | 5,00000 | Без дефектов |  |  |  | 11,00000 |  |  |  | 8,00000 | [6 empty] | 1,05000 | 46,75000
п.42205 от 25.06.25 до 25.12.25 | 39,40000 | 91,00000 | 0,13100 | -0,12300 | 0,01900 |  | 0,03900 | 47,00000 | 232,00000 | 5,00000 |  | 110,00000 | Без дефектов |  |  | 1,47151 |  | 42,86875 | РРМ 310 | 41,78758 | 18,00000 | 45,31599 | 1,5 |  | F | 4,00000 |  | 1,10000 | 58,45000
п.42207 от 24.06.25 до 24.12.25 | 36,58000 | 106,00000 | 0,36600 | -0,25700 | 0,07300 |  | -0,25100 | 33,00000 | 232,00000 | 5,00000 | 1,00000 | 110,00000 | Без дефектов |  |  | 1,68557 | 16,00000 | 37,21500 | РРМ 310 | 55,99253 | 21,00000 | 62,42847 | 1,5 | 10,00000 | F | 7,00000 |  | 1,16000 | 56,70000
п.42208 от 24.06.25 до 24.06.26 | [13 empty] | Соответствует | [13 empty] | 1,26000
п.42209 от 26.06.25 до 26.06.27 |  |  | 1,62600 | -0,73500 | -0,88100 |  | 1,15200 | [9 empty] | 80,00000 | [10 empty] | 1,63000
п.42210 от 20.06.25 до 20.12.25 | [13 empty] | Прозрачная, без посторонних включений | [13 empty] | 0,81000
п.42211 от 25.06.25 до 25.12.25 | 1,30000 | 113,50000 | 0,29687 | -0,21700 | -0,09100 |  | 0,18100 | 30,00000 | 232,00000 | 6,00000 |  | 110,00000 | Без дефектов |  |  | 1,36263 |  | 49,72727 | РРМ 310 | 40,11670 | 20,00000 | 45,04570 | 1,5 | 10,00000 | F | 6,00000 |  | 1,12000 | 60,50000
п.42212 от 20.06.25 до 20.12.25 | [13 empty] | Прозрачная, без посторонних включений | [13 empty] | 0,85000
п.42213 от 24.06.25 до 24.12.25 |  | 78,00000 | [5 empty] | 35,00000 | 245,00000 | 19,00000 |  | 10,00000 | Без дефектов |  |  | 1,53545 | 12,00000 | 41,19318 |  | 46,12414 |  | 53,04276 | [5 empty] | 1,15000 | 55,00000
п.42214 от 24.06.25 до 24.12.25 |  | 186,00000 | [25 empty] | 1,05000
п.42215 от 26.06.25 до 26.06.26 | [16 empty] | 50,00000 | [10 empty] | 1,80000 | 68,40000
п.42216 от 24.06.25 до 24.12.25 | 38,70000 | 92,00000 | 0,34400 | 0,27500 | -0,20000 | 0,36500 | 0,05500 | 28,00000 | 224,00000 | 6,00000 |  | 120,00000 | Без дефектов |  |  | 1,94339 | 24,00000 | 43,34250 | РРМ 310 | 39,22247 | 17,00000 | 50,51638 | 1 | 16,00000 | F | 7,00000 |  | 1,31000 | 65,40000
п.42217 от 24.06.25 до 24.12.25 | 3,70000 | 94,00000 | 0,36800 | -0,23500 | 0,07200 |  | -0,27400 | 30,00000 | 232,00000 | 5,00000 |  | 110,00000 | Без дефектов |  |  | 1,28356 |  | 49,55909 | Полиэфирный | 38,33807 | 19,00000 | 41,40512 | 1,5 | 10,00000 | H | 7,00000 |  | 1,08000 | 58,90000
п.42218 от 02.07.25 до 02.01.26 | 3,30000 | 90,00000 | 0,36300 | -0,19900 | 0,30300 |  | -0,02800 | 30,00000 | 232,00000 | 6,00000 |  | 110,00000 | Без дефектов |  |  | 1,36587 |  | 47,33807 | Полиэфирный 1311Т34 ALBA | 42,76204 | 20,00000 | 46,89672 | 1,5 | 10,00000 | H | 7,00000 |  | 1,11000 | 58,25000
п.42219 от 24.06.25 до 24.06.27 |  |  | 1,19900 | 1,18900 | -0,14200 | 1,73200 | 0,06300 | [9 empty] | 15,00000 | [10 empty] | 1,17000 | 69,15000
п.42220 от 25.06.25 до 25.12.25 | 36,50000 | 93,00000 | 0,20600 | -0,13300 | 0,04400 |  | -0,15100 | 28,00000 | 232,00000 | 5,50000 |  | 120,00000 | Без дефектов |  |  | 1,62063 | 30,00000 | 43,76688 | РРМ 310 | 41,42402 | 18,13000 | 47,73690 | 1,5 | 10,00000 | H | 7,00000 |  | 1,17000 | 61,55000
п.42221 от 26.06.25 до 26.12.25 | 37,70000 | 104,00000 | 0,33400 | 0,15200 | -0,27800 |  | -0,10500 | 35,00000 | 249,00000 | 6,00000 |  | 100,00000 | Без дефектов |  |  | 1,84163 | 25,00000 | 37,43636 | Полиэфирный 1311Т34 ALBA | 48,08160 | 18,00000 | 59,62118 | 1 | 10,00000 | HB | 6,00000 |  | 1,24000 | 55,60000
п.42222 от 23.06.25 до 23.12.25 | [13 empty] | Соответствует
п.42223 от 27.06.25 до 27.12.25 | 38,10000 | 81,00000 | 0,27167 | 0,26500 | 0,01000 |  | -0,05900 | 30,00000 | 232,00000 | 6,03000 |  | 100,00000 | Без дефектов |  |  | 1,75877 | 25,00000 | 49,67625 | РРМ 310 | 36,11384 | 17,94000 | 46,19660 | 1,5 | 10,00000 | H | 7,00000 |  | 1,27000 | 68,30000
п.42224 от 20.06.25 до 20.12.25 | [7 empty] | 26,00000 | 232,00000 | [7 empty] | 7,00000 |  |  |  | 19,75000
п.42225 от 25.06.25 до 25.12.25 | 39,00000 | 84,00000 | 0,26400 | 0,15500 | -0,10000 |  | -0,18900 | 30,00000 | 232,00000 | 6,30000 |  | 120,00000 | Без дефектов |  |  | 1,94214 | 30,00000 | 53,34813 | РРМ 310 | 34,54669 | 18,40000 | 48,85221 | 1,5 | 10,00000 | H | 7,00000 |  | 1,39000 | 73,15000
п.42226 от 25.06.25 до 25.12.25 |  | 70,00000 | [5 empty] | 12,00000 |  |  |  | 30,00000 | Без дефектов | [7 empty] | 5,00000 | [6 empty] | 0,99000 | 34,80000
п.42227 от 26.06.25 до 26.12.25 | 89,10000 | 126,00000 | [5 empty] | 12,00000 |  |  |  | 10,00000 | Без дефектов | [7 empty] | 6,00000 | [6 empty] | 0,99000 | 38,30000
п.42228 от 26.06.25 до 26.12.25 | 89,80000 | 140,00000 | [5 empty] | 12,00000 |  |  |  | 10,00000 | Без дефектов | [7 empty] | 8,00000 | [6 empty] | 0,98000 | 37,90000
п.42229 от 24.06.25 до 24.12.25 | 39,90000 | 85,00000 | 0,35700 | 0,11800 | -0,26200 |  | -0,21300 | 30,00000 | 232,00000 | 6,00000 |  | 100,00000 | Без дефектов |  |  | 2,09327 | 27,00000 | 43,76500 | Полиэфирный 1311Т34 ALBA | 41,12876 | 18,00000 | 55,90328 | 1,5 | 10,00000 | F | 6,00000 |  | 1,38000 | 67,40000
п.42230 от 26.06.25 до 26.12.25 | [16 empty] | 15,00000
п.42231 от 23.06.25 до 23.12.25 | [13 empty] | Соответствует |  |  | 15,00000
п.42232 от 23.06.25 до 23.06.27 | [27 empty] | 0,86300
п.42233 от 23.06.25 до 23.12.25 | [13 empty] | Соответствует
п.42234 от 23.06.25 до 23.12.25 | [7 empty] | 26,00000 | 232,00000 | [7 empty] | 12,00000 |  |  |  | 19,71000
п.42235 от 24.06.25 до 24.12.25 | 16,90000 | 69,00000 | [5 empty] | 32,00000 | 232,00000 | 6,00000 |  | 30,00000 | Без дефектов |  |  | 1,58191 | 12,00000 | 39,89091 |  | 15,04102 |  | 17,44758 | [5 empty] | 1,16000 | 54,40000
п.42236 от 24.06.25 до 24.12.25 | 19,90000 | 71,50000 | [5 empty] | 28,00000 | 224,00000 | 5,00000 |  | 15,00000 | Без дефектов |  |  | 1,55582 | 15,00000 | 39,95170 |  | 12,49467 |  | 14,39238 | [5 empty] | 1,15000 | 54,05000
п.42237 от 27.06.25 до 27.12.25 | 34,20000 | 96,00000 | 0,40800 | 0,02600 | 0,29100 |  | -0,28500 | 29,00000 | 232,00000 | 6,34000 |  | 110,00000 | Без дефектов |  |  | 1,44096 | 23,00000 | 38,60875 | РРМ 310 | 46,82876 | 18,08000 | 48,15630 | 1,5 | 10,00000 | H | 6,00000 |  | 1,07000 | 54,10000
п.42238 от 23.06.25 до 23.06.27 | 67,80000 |  | 0,36100 | -0,34900 | 0,09000 | 0,44500 | 0,00900 | [9 empty] | 35,00000 | [10 empty] | 1,53000
п.42239 от 24.06.25 до 24.12.25 | [13 empty] | Соответствует
п.42240 от 23.06.25 до 23.08.25 | [13 empty] | Без дефектов
п.42241 от 01.07.25 до 01.01.26 | 22,50000 | 84,00000 | 0,24900 | 0,04600 | -0,00100 |  | 0,24500 | 35,00000 | 249,00000 | 14,72000 |  | 110,00000 | [6 empty] | Полиуретановый |  | 18,38000 |  | 0 | 12,00000 | H | 7,00000 |  | 1,14000 | 59,50000
п.42242 от 27.06.25 до 27.12.25 |  | 68,50000 | [5 empty] | 30,00000 | 232,00000 | 15,00000 |  | 30,00000 | Без дефектов |  |  | 1,76597 | 29,00000 | 38,37614 |  | 39,15752 |  | 47,68588 | [5 empty] | 1,22000 | 55,55000
п.42244 от 25.06.25 до 25.12.25 | 96,50000 | 90,00000 | 0,39000 | 0,11900 | 0,14400 |  | -0,34200 | 30,00000 | 232,00000 | 5,28000 |  | 120,00000 | Без дефектов |  |  | 1,87112 | 14,00000 | 50,29125 | РРМ 310 | 35,03592 | 17,62000 | 47,03148 | 1,5 | 10,00000 | H | 7,00000 |  | 1,33000 | 70,10000
п.42245 от 25.06.25 до 25.12.25 | 36,68000 | 98,00000 | 0,30300 | 0,04600 | 0,25900 |  | -0,15000 | 30,00000 | 232,00000 | 6,00000 |  | 110,00000 | Без дефектов |  |  | 1,66663 | 25,00000 | 41,95875 | РРМ 310 | 42,89928 | 18,00000 | 49,46308 | 1,5 | 10,00000 | F | 6,00000 |  | 1,18000 | 60,65000
п.42246 от 03.07.25 до 03.01.26 | 82,30000 | 197,00000 | [5 empty] | 480,00000 |  |  |  | 20,00000 | Без дефектов |  |  |  | 6,00000 |  |  |  | 7,00000 |  | 1 |  |  |  |  | 1,39000 | 65,10000
п.42247 от 26.06.25 до 26.12.25 | 100,00000 | 74,00000 | [5 empty] | 12,00000 |  | 13,70000 |  | 40,00000 | Без дефектов | [5 empty] | D'LAC WEF 3020 |  | 8,00000 | [6 empty] | 1,02000 | 43,80000
п.42248 от 25.06.25 до 25.12.25 | 36,10000 | 95,00000 | 0,10000 | -0,08800 | 0,03000 |  | -0,03800 | 30,00000 | 232,00000 | 6,00000 | 1,00000 | 100,00000 | Без дефектов |  |  | 1,59902 | 26,00000 | 51,78377 | РРМ 310 | 34,75993 | 18,00000 | 45,00599 | 1,5 | 10,00000 | H | 7,00000 |  | 1,17706 | 63,95230
п.42249 от 25.06.25 до 25.12.25 |  | 75,00000 | [5 empty] | 12,00000 |  |  |  | 30,00000 | Без дефектов |  | 3,00000 | [5 empty] | 4,00000 | [6 empty] | 0,96000 | 32,70000
п.42251 от 23.06.25 до 23.06.27 |  |  | 2,04200 | -1,57500 | -0,65100 | 0,49400 | -1,12600 | [9 empty] | 70,00000 | [10 empty] | 1,64000
п.42252 от 26.06.25 до 26.12.25 | 40,90000 | 93,00000 | 0,23600 | -0,14700 | 0,18200 |  | -0,03100 | 30,00000 | 232,00000 | 6,00000 |  | 110,00000 | Без дефектов |  |  | 1,65850 | 23,00000 | 46,07500 | РРМ 310 | 43,40749 | 20,00000 | 51,78778 | 1,5 | 10,00000 | F | 6,00000 |  | 1,20000 | 64,05000
п.42253 от 25.06.25 до 25.12.25 | 9,20000 | 63,00000 | [5 empty] | 30,00000 | 232,00000 | 6,00000 |  |  | Без дефектов |  |  | 1,61080 | 20,00000 | 36,94602 |  | 16,23991 |  | 18,67589 | [5 empty] | 1,15000 | 51,75000
п.42254 от 26.06.25 до 26.12.25 | 31,10000 | 62,50000 | [5 empty] | 28,00000 | 224,00000 | 6,00000 |  | 100,00000 | Без дефектов |  |  | 1,55402 | 23,66667 | 37,83295 | РРМ 310 | 18,50239 | 7,00000 | 21,00021 | 3 | 5,00000 | H |  |  | 1,13500 | 51,80000
п.42255 от 25.06.25 до 25.06.27 |  |  | 0,40500 | -0,17000 | -0,23400 | 0,19300 | 0,28400 | [9 empty] | 18,00000 | [10 empty] | 1,21000
п.42256 от 25.06.25 до 25.12.25 | 36,70000 | 89,00000 | 0,49779 | -0,20500 | 0,38800 |  | 0,23500 | 30,00000 | 232,00000 | 6,00000 |  | 100,00000 | Без дефектов |  |  | 1,53210 | 22,00000 | 41,48000 | Полиэфирный 1311Т34 ALBA | 48,29751 | 20,00000 | 52,64957 | 1,5 | 10,00000 | F | 6,00000 |  | 1,12000 | 58,20000
п.42257 от 25.06.25 до 25.12.25 | 4,00000 | 90,00000 | 0,26300 | 0,12700 | -0,23000 |  | -0,01500 | 30,00000 | 232,00000 | 6,00000 |  | 120,00000 | Без дефектов |  |  | 1,28356 |  | 49,55909 | РРМ 310 | 40,15697 | 20,00000 | 43,58433 | 1 | 10,00000 | H | 7,00000 |  | 1,08000 | 58,90000
п.42259 от 24.06.25 до 24.12.25 | [7 empty] | 26,00000 | 232,00000 | [7 empty] | 8,00000 |  |  |  | 20,40000
п.42260 от 27.06.25 до 27.12.25 | 38,00000 | 87,00000 | 0,14100 | 0,12100 | 0,04800 |  | -0,05500 | 30,00000 | 232,00000 | 6,17000 |  | 100,00000 | Без дефектов |  |  | 2,01385 | 26,00000 | 49,00438 | РРМ 310 | 36,11922 | 17,70000 | 50,45326 | 1,5 | 10,00000 | H | 7,00000 |  | 1,39000 | 70,65000
п.42261 от 24.06.25 до 24.12.25 | [7 empty] | 26,00000 | 232,00000 | [7 empty] | 5,00000 |  |  |  | 20,23000
п.42262 от 26.06.25 до 26.12.25 | 38,60000 | 84,00000 | 0,46800 | 0,43000 | -0,10400 |  | -0,15200 | 30,00000 | 232,00000 | 6,00000 |  | 100,00000 | Без дефектов |  |  | 2,01742 |  | 45,34500 | Полиэфирный 1311Т34 ALBA | 40,07124 | 18,00000 | 53,52028 | 1,5 | 10,00000 | F | 6,00000 |  | 1,36000 | 67,85000
п.42263 от 27.06.25 до 27.12.25 | 2,30000 | 109,50000 | 0,37700 | -0,02000 | -0,02900 |  | 0,37500 | 30,00000 | 232,00000 | 6,00000 |  | 110,00000 | Без дефектов |  |  | 1,27960 |  | 50,05000 | Полиэфирный 1311Т34 ALBA | 39,16084 | 19,60000 | 42,29371 | 1,5 | 10,00000 | F | 7,00000 |  | 1,08000 | 59,30000
п.42264 от 27.06.25 до 27.12.25 | 38,40000 | 120,00000 | 0,20300 | 0,10300 | 0,12500 |  | -0,12300 | 36,00000 | 249,00000 | 25,00000 |  | 110,00000 | Без дефектов |  |  | 1,42108 |  | 48,05227 | PPU 331 | 52,02668 | 25,00000 | 59,31041 | 1,5 | 10,00000 | H |  |  | 1,14000 | 59,90000
п.42265 от 27.06.25 до 27.12.25 | 37,60000 | 96,00000 | 0,08900 | 0,00600 | -0,05600 |  | -0,06900 | 30,00000 | 232,00000 | 6,00000 | 1,00000 | 110,00000 | Без дефектов |  |  | 1,72386 | 27,00000 | 42,82750 | РРМ 310 | 44,67960 | 19,00000 | 52,65799 | 1,5 | 10,00000 | F | 7,00000 |  | 1,21000 | 62,20000
п.42266 от 01.07.25 до 01.01.26 | 40,40000 | 124,00000 | 0,39800 | -0,29500 | 0,10100 |  | -0,24700 | 35,00000 | 249,00000 | 24,00000 |  | 100,00000 | Без дефектов |  | 2,00000 | 1,30878 |  | 44,31136 | PPU 100 | 56,41894 | 25,00000 | 60,36826 | 0,5 | 18,00000 | H | 6,00000 |  | 1,07000 | 54,20000
п.42267 от 30.06.25 до 30.12.25 | 35,80000 | 93,00000 | 0,45000 | 0,19400 | 0,38100 |  | 0,14200 | 30,00000 | 232,00000 | 5,33000 |  | 120,00000 | Без дефектов |  |  | 1,70180 | 27,00000 | 44,41563 | РРМ 310 | 38,46323 | 17,52000 | 47,13909 | 1,5 | 10,00000 | H | 7,00000 |  | 1,21000 | 63,25000
п.42268 от 27.06.25 до 27.12.25 |  | 183,00000 | [25 empty] | 1,07000
п.42269 от 27.06.25 до 27.12.25 | 37,20000 | 112,00000 | 0,20500 | -0,18400 | 0,03700 |  | -0,08300 | 35,00000 | 249,00000 | 14,00000 |  | 110,00000 | Без дефектов |  | 2,00000 | 1,67362 |  | 47,88182 | PPU 331 | 50,84520 | 24,20000 | 63,68179 | 0,5 | 18,00000 | H | 6,00000 |  | 1,26000 | 63,60000
п.42270 от 26.06.25 до 26.12.25 | 40,70000 | 91,00000 | 0,21400 | 0,21100 | 0,02900 | 0,24000 | 0,02000 | 26,00000 | 224,00000 | 6,00000 |  | 120,00000 | Без дефектов |  |  | 1,89760 | 27,00000 | 44,66875 | РРМ 310 | 38,05793 | 17,00000 | 48,91460 | 1 | 16,00000 | F | 7,00000 |  | 1,30000 | 65,95000
п.42271 от 01.07.25 до 01.01.26 |  | 53,00000 | [5 empty] | 1,00000 |  |  |  |  | Без дефектов |  | 2,00000 |  | 13,00000 | [10 empty] | 1,05200 | 38,50000
п.42272 от 24.06.25 до 24.12.25 | [27 empty] | 1,18000
п.42274 от 30.06.25 до 30.12.25 | 3,60000 | 92,00000 | 0,21900 | 0,03200 | -0,18700 |  | 0,10800 | 28,00000 | 232,00000 | 6,00000 |  | 120,00000 | Без дефектов |  |  | 1,31213 |  | 48,59659 | РРМ 310 | 41,15515 | 20,00000 | 44,85911 | 1 | 10,00000 | H | 7,00000 |  | 1,09000 | 58,50000
п.42275 от 24.06.25 до 24.12.25 | [7 empty] | 26,00000 | 232,00000 | [7 empty] | 12,00000 |  |  |  | 20,14000
п.42276 от 26.06.25 до 26.12.25 | 38,80000 | 95,00000 | 0,09400 | -0,07300 | 0,05100 |  | 0,02900 | 30,00000 | 232,00000 | 6,00000 |  | 110,00000 | Без дефектов |  |  | 1,71806 | 32,00000 | 48,07500 | РРМ 310 | 41,60166 | 20,00000 | 51,67111 | 1,5 | 10,00000 | H | 6,00000 |  | 1,24000 | 66,50000
п.42277 от 26.06.25 до 26.12.25 |  | 73,00000 | [5 empty] | 28,00000 | 224,00000 | 5,00000 |  | 15,00000 | Без дефектов |  |  | 1,61905 | 17,00000 | 39,23977 |  | 12,74217 |  | 14,90834 | [5 empty] | 1,17000 | 54,30000
п.42278 от 02.07.25 до 02.01.26 | 85,04000 | 130,00000 | [5 empty] | 12,00000 |  |  |  | 10,00000 | Без дефектов | [7 empty] | 5,00000 | [6 empty] | 0,99000 | 37,80000
п.42279 от 25.06.25 до 25.12.25 | 100,00000 | 82,00000 | [5 empty] | 12,00000 |  | 10,00000 |  | 40,00000 | Без дефектов |  | 3,00000 |  |  |  | D'LAC WEF 3020 |  | 4,00000 | [6 empty] | 1,03000 | 43,50000
п.42280 от 26.06.25 до 26.06.27 |  |  | 0,65000 | -0,47000 | 0,14700 | 1,48000 | -0,42400 | [9 empty] | 15,00000 | [10 empty] | 1,22000
п.42281 от 26.06.25 до 26.06.26 | [27 empty] | 1,33000
п.42282 от 27.06.25 до 27.06.26 | [27 empty] | 1,32000
п.42283 от 01.07.25 до 01.01.26 | 40,80000 | 90,50000 | 0,28300 | 0,04100 | 0,26900 |  | -0,07800 | 30,00000 | 232,00000 | 6,00000 |  | 100,00000 | Без дефектов |  |  | 1,50508 | 27,00000 | 44,07000 | РРМ 310 | 41,17109 | 18,00000 | 45,11485 | 1,5 | 10,00000 | H | 7,00000 |  | 1,12000 | 60,05000
п.42284 от 27.06.25 до 27.12.25 | 4,00000 | 112,00000 | 0,45700 | 0,34400 | -0,10000 |  | -0,28300 | 28,00000 | 232,00000 | 5,00000 |  | 110,00000 | Без дефектов |  |  | 1,31323 |  | 48,47273 | Полиэфирный 1311Т34 ALBA | 41,26031 | 20,00000 | 44,97374 | 1,5 | 10,00000 | F | 7,00000 |  | 1,09000 | 58,40000
п.42285 от 27.06.25 до 27.12.25 | 39,80000 | 91,50000 | 0,18700 | -0,05500 | -0,13900 |  | 0,11200 | 30,00000 | 232,00000 | 5,30000 |  | 120,00000 | Без дефектов |  |  | 1,85162 | 23,00000 | 51,62125 | РРМ 310 | 35,45052 | 18,30000 | 47,79226 | 1,5 | 10,00000 | H | 7,00000 |  | 1,33000 | 70,90000
п.42286 от 26.06.25 до 26.12.25 |  | 74,50000 | [5 empty] | 35,00000 | 249,00000 | 20,00000 |  | 10,00000 | Без дефектов |  |  | 1,55514 | 11,00000 | 41,47273 |  | 47,93289 |  | 55,94038 | [5 empty] | 1,16000 | 55,60000
п.42287 от 27.06.25 до 27.12.25 | 37,20000 | 86,50000 | 0,26574 | 0,14200 | -0,09400 |  | -0,20400 | 33,00000 | 232,00000 | 5,84000 |  | 120,00000 | Без дефектов |  |  | 1,88169 | 24,00000 | 46,94500 | РРМ 310 | 38,82662 | 18,10000 | 50,38249 | 1,5 | 10,00000 | H | 7,00000 |  | 1,31000 | 67,60000
п.42288 от 25.06.25 до 25.12.25 | [13 empty] | Соответствует
п.42289 от 25.06.25 до 25.12.25 | [7 empty] | 26,00000 | 232,00000 | [7 empty] | 6,00000 |  |  |  | 19,50000
п.42290 от 25.06.25 до 25.12.25 | 39,30000 | 99,00000 | 0,48500 | 0,32700 | -0,13000 | 0,02800 | 0,35500 | 30,00000 | 232,00000 | 5,17000 |  | 120,00000 | Без дефектов |  |  | 2,04887 | 26,00000 | 47,09313 | РРМ 310 | 37,64880 | 17,73000 | 52,23061 | 1,5 | 10,00000 | H | 7,00000 |  | 1,39000 | 69,55000
п.42291 от 30.06.25 до 30.12.25 | 37,20000 | 104,00000 | 0,11404 | -0,05000 | 0,03000 |  | -0,09800 | 55,00000 | 232,00000 | 6,00000 | 1,00000 | 110,00000 | Без дефектов |  |  | 1,55443 |  | 39,52000 | РРМ 310 | 45,54656 | 18,00000 | 49,26010 | 1,5 | 10,00000 | F | 7,00000 |  | 1,12000 | 56,80000
п.42292 от 30.06.25 до 30.12.25 | 37,60000 | 108,00000 | 0,45200 | -0,07800 | -0,41800 | 0,48500 | -0,01200 | 30,00000 | 232,00000 | 6,21000 |  | 120,00000 | Без дефектов |  |  | 1,63088 | 18,00000 | 44,76125 | РРМ 310 | 41,08464 | 18,39000 | 47,94858 | 1,5 | 10,00000 | H | 7,00000 |  | 1,18000 | 62,55000
п.42293 от 27.06.25 до 27.12.25 | 28,60000 | 76,00000 | [5 empty] | 47,00000 | 232,00000 | 5,00000 |  | 100,00000 | Без дефектов |  | 2,00000 | 1,21918 |  | 47,17273 | PPM 310+TPE 510 | 29,67816 | 14,00000 | 30,86529 | 1,5 | 4,00000 | H |  |  | 1,04000 | 55,30000
п.42294 от 25.06.25 до 25.12.25 | [13 empty] | Белый, однородный, без включений
п.42295 от 03.07.25 до 03.01.26 | 44,10000 | 95,00000 | 0,53262 | -0,30700 | 0,05300 |  | -0,43200 | 47,00000 | 232,00000 | 5,00000 |  | 120,00000 | Без дефектов |  |  | 1,99998 | 23,00000 | 46,28000 | РРМ 310 | 43,21521 | 20,00000 | 58,47903 | 1,5 | 4,00000 | H |  |  | 1,36000 | 68,40000
п.42296 от 27.06.25 до 27.12.25 |  | 66,00000 | [5 empty] | 28,00000 | 224,00000 | 6,00000 |  | 30,00000 | Без дефектов |  |  |  | 8,00000 | 38,70625 |  | 15,60722 | [7 empty] | 1,15500 | 53,30000
п.42297 от 30.06.25 до 30.12.25 | 37,30000 | 95,00000 | 0,22700 | -0,17500 | -0,14400 |  | -0,00200 | 35,00000 | 249,00000 | 6,00000 |  | 110,00000 | Без дефектов |  |  | 2,14745 | 28,00000 | 32,34830 | PPE 100 | 55,64435 | 18,00000 | 71,78122 | 1,5 | 10,00000 | F | 6,00000 |  | 1,29000 | 53,85000
п.42298 от 26.06.25 до 26.12.25 | 38,40000 | 115,00000 | 0,17620 | -0,07900 | 0,10200 |  | -0,12000 | 36,00000 | 249,00000 | 25,00000 |  | 110,00000 | Без дефектов |  |  | 1,66773 |  | 48,23977 | PPU 331 | 51,90148 | 25,00000 | 65,29882 | 1,5 | 10,00000 | H |  |  | 1,26000 | 63,85000
п.42299 от 02.07.25 до 02.01.26 | 39,58000 | 77,00000 | 0,24407 | 0,17500 | -0,08900 | 0,29800 | 0,14500 | 27,00000 | 224,00000 | 5,63000 |  | 120,00000 | Без дефектов |  |  | 1,91294 | 27,00000 | 45,06188 | РРМ 310 | 36,90481 | 16,63000 | 47,87380 | 1 | 16,00000 | F | 7,00000 |  | 1,31000 | 66,45000
п.42300 от 30.06.25 до 30.12.25 |  | 75,00000 | [5 empty] | 25,00000 | 224,00000 | 6,00000 |  | 15,00000 | Без дефектов |  |  | 1,49958 | 20,00000 | 41,96364 |  | 14,25409 |  | 16,29983 | [5 empty] | 1,14000 | 55,20000
п.42301 от 01.07.25 до 01.01.26 | 38,90000 | 97,00000 | 0,29100 | 0,22400 | 0,01700 |  | 0,18400 | 30,00000 | 232,00000 | 5,14000 |  | 100,00000 | Без дефектов |  |  | 1,53909 | 29,00000 | 40,85000 | РРМ 310 | 44,96579 | 18,40000 | 49,03772 | 1,5 | 10,00000 | H | 7,00000 |  | 1,12000 | 57,75000
п.42304 от 27.06.25 до 27.12.25 | 141,00000 | 132,00000 | [5 empty] | 4,00000 |  |  |  | 50,00000 | Без дефектов |  | 3,00000 | [5 empty] | 5,00000 | [6 empty] | 1,02000 | 41,80000
п.42305 от 02.07.25 до 02.01.26 | 85,02000 | 138,00000 | [5 empty] | 12,00000 |  |  |  | 10,00000 | Без дефектов | [7 empty] | 5,00000 | [6 empty] | 0,98000 | 37,80000
п.42306 от 04.07.25 до 04.01.26 | 94,20000 | 134,00000 | [5 empty] | 12,00000 |  |  |  | 10,00000 | Без дефектов | [7 empty] | 5,00000 | [6 empty] | 0,98000 | 38,00000
п.42307 от 30.06.25 до 30.12.25 |  | 71,00000 | [5 empty] | 12,00000 |  |  |  | 30,00000 | Без дефектов | [7 empty] | 5,00000 | [6 empty] | 0,99000 | 35,15000
п.42308 от 25.06.25 до 25.06.27 |  |  | 1,37500 | 0,81200 | -0,44300 |  | -1,01700 | [9 empty] | 60,00000 | [10 empty] | 1,76600 | 86,40000
п.42309 от 27.06.25 до 27.12.25 | 3,00000 | 99,00000 | 0,43300 | 0,35300 | -0,24900 |  | -0,02800 | 30,00000 | 232,00000 | 6,00000 |  | 110,00000 | Без дефектов |  |  | 1,28913 |  | 48,88409 | Полиэфирный 1311Т34 ALBA | 40,86182 | 20,00000 | 44,18615 | 1,5 | 10,00000 | F | 7,00000 |  | 1,08000 | 58,35000
п.42310 от 02.07.25 до 02.01.26 | 38,70000 | 87,00000 | 0,27500 | -0,05200 | -0,24000 |  | 0,12400 | 30,00000 | 232,00000 | 5,79000 |  | 100,00000 | Без дефектов |  |  | 1,64897 | 25,00000 | 39,75250 | РРМ 310 | 46,28640 | 18,40000 | 51,90943 | 1,5 | 10,00000 | H | 7,00000 |  | 1,16000 | 58,45000
п.42311 от 26.06.25 до 26.12.25 | 32,10000 | 85,00000 | 0,27500 | 0,06800 | -0,26600 |  | 0,00700 | 30,00000 | 232,00000 | 6,00000 |  | 110,00000 | Без дефектов |  |  | 1,64307 | 14,00000 | 40,18750 | РРМ 310 | 44,70939 | 18,00000 | 50,34082 | 1,5 | 10,00000 | H | 7,00000 |  | 1,16000 | 58,75000
п.42312 от 02.07.25 до 02.01.26 | 35,20000 | 85,00000 | 0,25900 | -0,00300 | 0,16500 |  | 0,20000 | 30,00000 | 232,00000 | 5,71000 |  | 120,00000 | Без дефектов |  |  | 1,65302 | 25,00000 | 42,99125 | РРМ 310 | 41,14391 | 17,84000 | 48,06822 | 1,5 | 10,00000 | H | 7,00000 |  | 1,18000 | 61,35000
п.42314 от 03.07.25 до 03.01.26 | [16 empty] | 13,00000
п.42315 от 25.06.25 до 25.12.25 | [7 empty] | 26,00000 | 232,00000 | [7 empty] | 14,00000 |  |  |  | 20,13000
п.42316 от 25.06.25 до 25.12.25 | [7 empty] | 26,00000 | 232,00000 | [7 empty] | 8,00000 |  |  |  | 20,16000
п.42317 от 25.06.25 до 25.12.25 | [7 empty] | 26,00000 | 232,00000 | [7 empty] | 10,00000 |  |  |  | 20,37000
п.42318 от 26.06.25 до 26.06.26 | [16 empty] | 13,00000 | [10 empty] | 1,60000 | 76,10000
п.42319 от 25.06.25 до 25.12.25 | [7 empty] | 26,00000 | 232,00000 | [7 empty] | 13,00000 |  |  |  | 19,62000
п.42320 от 30.06.25 до 30.06.26 | [13 empty] | Соответствует | [13 empty] | 1,30000
п.42321 от 30.06.25 до 30.06.26 | [13 empty] | Соответствует | [13 empty] | 1,30000
п.42325 от 25.06.25 до 25.06.27 | [27 empty] | 1,01000
п.42326 от 03.07.25 до 03.01.26 | 36,80000 | 98,00000 | 0,39169 | -0,16600 | -0,05800 |  | -0,35000 | 35,00000 | 249,00000 | 6,00000 | 1,00000 | 110,00000 | Без дефектов |  |  | 1,93904 | 27,00000 | 33,04886 | РРМ 310 | 60,51646 | 20,00000 | 74,43524 | 1 | 30,00000 | HB | 6,00000 |  | 1,23000 | 52,10000
п.42327 от 30.06.25 до 30.12.25 | 3,80000 | 93,50000 | 0,10700 | -0,01400 | 0,08800 |  | 0,05900 | 30,00000 | 232,00000 | 6,00000 |  | 120,00000 | Без дефектов |  |  | 1,43137 |  | 48,96875 | РРМ 310 | 41,00652 | 20,00000 | 46,96873 | 1 | 10,00000 | H | 7,00000 |  | 1,15000 | 60,95000
п.42328 от 30.06.25 до 30.12.25 | 37,30000 | 88,00000 | 0,23700 | -0,01700 | 0,22700 |  | -0,06500 | 30,00000 | 232,00000 | 5,00000 |  | 100,00000 | Без дефектов |  |  | 1,87296 | 28,00000 | 46,37110 | РРМ 310 | 38,81728 | 18,00000 | 50,28968 | 1,50000 | 10,00000 | H | 7,00000 |  | 1,30160 | 67,03817
п.42329 от 27.06.25 до 27.12.25 | 6,60000 | 98,50000 | [5 empty] | 47,00000 | 232,00000 | 6,00000 |  | 110,00000 | Без дефектов |  |  | 1,56217 | 32,00000 | 32,25000 | PPE 100 | 49,61240 | 16,00000 | 60,03101 | 1,5 |  | F |  |  | 1,10000 | 45,80000
п.42331 от 30.06.25 до 30.12.25 | 37,30000 | 95,00000 | 0,14700 | 0,00500 | 0,11400 |  | 0,09300 | 30,00000 | 232,00000 | 7,40000 |  | 100,00000 | Без дефектов |  |  | 1,57550 | 26,00000 | 45,77000 | РРМ 310 | 38,30754 | 17,70000 | 44,54675 | 1,5 | 10,00000 | H | 7,00000 |  | 1,16000 | 62,60000
п.42332 от 30.06.25 до 30.12.25 | 43,00000 | 97,00000 | 0,21900 | 0,16400 | 0,06700 | 0,32700 | 0,13000 | 30,00000 | 232,00000 | 5,38000 |  | 120,00000 | Без дефектов |  |  | 2,05400 | 23,00000 | 47,93750 | РРМ 310 | 37,11637 | 18,02000 | 52,68760 | 1,5 | 10,00000 | H | 7,00000 |  | 1,40000 | 70,25000
п.42333 от 26.06.25 до 26.06.27 | [13 empty] | Прозрачный
п.42334 от 27.06.25 до 27.12.25 | [7 empty] | 26,00000 | 232,00000 | [7 empty] | 10,00000 |  |  |  | 19,67000
п.42335 от 26.06.25 до 26.12.25 | [13 empty] | Соответствует
п.42336 от 30.06.25 до 30.12.25 | 39,00000 | 81,00000 | 0,31100 | 0,11800 | -0,01500 |  | 0,28700 | 30,00000 | 232,00000 | 5,55000 |  | 120,00000 | Без дефектов |  |  | 2,00244 | 26,00000 | 50,82500 | РРМ 310 | 36,20266 | 18,40000 | 51,24472 | 1,5 | 10,00000 | H | 7,00000 |  | 1,40000 | 71,90000
п.42337 от 01.07.25 до 01.01.26 |  | 64,00000 | [5 empty] | 12,00000 |  |  |  | 30,00000 | Без дефектов |  | 3,00000 | [5 empty] | 3,00000 | [6 empty] | 1,00000 | 33,20000
п.42338 от 26.06.25 до 26.12.25 | [13 empty] | Соответствует
п.42339 от 02.07.25 до 02.01.26 | 38,60000 | 115,50000 | 0,33500 | 0,18200 | -0,13600 |  | 0,24600 | 35,00000 | 249,00000 | 26,00000 |  | 110,00000 | Без дефектов |  |  | 1,65451 |  | 50,35455 | PPU 331 | 48,99400 | 24,60000 | 62,04405 | 1,5 | 10,00000 | H |  |  | 1,27000 | 65,60000
п.42340 от 03.07.25 до 03.01.26 | 22,70000 | 94,00000 | 0,30200 | 0,19200 | -0,00100 |  | 0,23300 | 35,00000 | 249,00000 | 13,85000 |  | 110,00000 | [6 empty] | Полиуретановый |  | 19,58000 |  | 0 | 12,00000 | H | 7,00000 |  | 1,13000 | 58,60000
п.42341 от 27.06.25 до 27.06.27 | [13 empty] | Прозрачный
п.42342 от 01.07.25 до 01.01.26 | 6,70000 | 82,00000 | [5 empty] | 12,00000 |  |  |  |  | Без дефектов | [14 empty] | 1,06000 | 44,40000
п.42343 от 30.06.25 до 30.12.25 | 32,46000 | 93,50000 | 0,52000 | 0,27200 | -0,40600 |  | 0,17900 | 30,00000 | 232,00000 | 5,00000 |  | 100,00000 | Без дефектов |  |  | 1,95239 |  | 47,77188 | Полиэфирный 1311Т34 ALBA | 41,64498 | 20,00000 | 56,55001 | 1,5 | 10,00000 | F | 6,00000 |  | 1,35000 | 69,05000
п.42344 от 30.06.25 до 30.12.25 | 148,20000 | 56,00000 | [5 empty] | 12,00000 |  |  |  | 5,00000 | Без дефектов | [7 empty] | 4,00000 | [6 empty] | 1,02000 | 42,95000
п.42346 от 27.06.25 до 27.12.25 | 37,10000 | 86,00000 | 0,14000 | 0,02000 | 0,08900 |  | -0,10600 | 30,00000 | 232,00000 | 6,00000 |  | 110,00000 | Без дефектов |  |  | 1,67621 | 18,00000 | 46,38188 | РРМ 310 | 38,61936 | 18,00000 | 46,74162 | 1,5 | 10,00000 | F | 6,00000 |  | 1,21000 | 64,55000
п.42347 от 02.07.25 до 02.01.26 | 37,60000 | 80,00000 | 0,44800 | 0,43200 | -0,12000 |  |  | 30,00000 | 232,00000 | 6,00000 |  | 100,00000 | Без дефектов |  |  | 1,99379 |  | 46,62000 | Полиэфирный 1311Т34 ALBA | 39,03709 | 18,00000 | 52,31508 | 1,5 | 10,00000 | F | 6,00000 |  | 1,36000 | 68,60000
п.42348 от 01.07.25 до 01.01.26 | 38,30000 | 83,00000 | 0,17400 | -0,16900 | 0,00600 |  | 0,04000 | 30,00000 | 232,00000 | 6,00000 | 1,00000 | 100,00000 | Без дефектов |  |  | 1,60293 | 24,00000 | 43,49207 | РРМ 310 | 42,30656 | 18,40000 | 48,30922 | 1,5 | 10,00000 | H | 6,00000 |  | 1,16069 | 61,05218
п.42349 от 27.06.25 до 27.06.26 |  |  | 0,44600 | -0,41700 | -0,11400 |  | -0,10700 | [9 empty] | 18,00000 | [10 empty] | 1,14000
п.42350 от 03.07.25 до 03.01.26 | 41,40000 | 116,00000 | 0,20100 | 0,13300 | -0,07800 |  | -0,13000 | 35,00000 | 249,00000 | 26,00000 |  | 110,00000 | Без дефектов |  |  | 1,29456 |  | 45,83125 | PPU 331 | 54,62039 | 25,00000 | 58,36629 | 1.5 | 10,00000 | H |  |  | 1,07000 | 55,45000
п.42351 от 02.07.25 до 02.01.26 | 39,80000 | 90,00000 | 0,48300 | -0,04600 | -0,46700 |  | 0,11700 | 30,00000 | 232,00000 | 6,00000 |  | 110,00000 | Без дефектов |  |  | 1,49087 | 28,00000 | 45,54000 | РРМ 310 | 39,16449 | 18,00000 | 43,92078 | 1,5 | 10,00000 | H | 7,00000 |  | 1,12000 | 61,10000
п.42352 от 09.07.25 до 09.01.26 | 31,10000 | 89,50000 | 0,38700 | 0,21900 | -0,04900 |  | 0,31500 | 30,00000 | 232,00000 | 6,00000 | 1,00000 | 110,00000 | Без дефектов |  |  | 1,64338 | 28,00000 | 43,20975 | РРМ 310 | 41,37551 | 18,00000 | 48,17737 | 1,5 | 10,00000 | F | 7,00000 |  | 1,17700 | 61,40000
п.42353 от 07.07.25 до 07.01.26 | 36,80000 | 85,00000 | 0,42700 | -0,23900 | -0,30100 |  | -0,18700 | 30,00000 | 232,00000 | 7,00000 |  | 120,00000 | Без дефектов |  |  | 2,01509 | 26,00000 | 44,31250 | РРМ 310 | 40,62059 | 18,00000 | 54,13671 | 1,5 | 10,00000 | H | 7,00000 |  | 1,35000 | 67,00000
п.42354 от 30.06.25 до 30.12.25 | 8,80000 | 75,00000 | [5 empty] | 30,00000 | 232,00000 | 6,00000 |  | 30,00000 | Без дефектов |  |  | 1,58704 | 20,00000 | 38,18750 |  | 15,71195 |  | 18,06874 | [5 empty] | 1,15000 | 52,70000
п.42355 от 30.06.25 до 30.12.25 | 1,00000 | 78,00000 | [5 empty] | 28,00000 | 224,00000 | 5,00000 |  | 15,00000 | Без дефектов | Белый цвет жидкого продукта |  | 1,58894 | 9,00000 | 39,49545 |  | 12,65969 |  | 14,68523 | [5 empty] | 1,16000 | 54,10000
п.42356 от 01.07.25 до 01.01.26 | 39,20000 | 95,50000 | 0,41500 | 0,35300 | -0,03100 | 0,23000 | 0,21600 | 33,00000 | 232,00000 | 5,98000 |  | 120,00000 | Без дефектов |  |  | 2,08807 | 21,00000 | 45,09500 | РРМ 310 | 40,29272 | 18,17000 | 55,46805 | 1,5 | 10,00000 | H | 7,00000 |  | 1,39000 | 68,40000
п.42357 от 27.06.25 до 27.12.25 | [7 empty] | 26,00000 | 232,00000 | [7 empty] | 5,00000 |  |  |  | 20,09000
п.42358 от 30.06.25 до 30.12.25 | 32,60000 | 86,00000 | 0,20700 | 0,19200 | 0,02300 |  | 0,07400 | 30,00000 | 232,00000 | 6,00000 |  | 100,00000 | Без дефектов |  |  | 1,87529 | 26,00000 | 39,13806 | РРМ 310 | 45,99104 | 18,00000 | 55,33641 | 1,50000 | 10,00000 | H | 7,00000 |  | 1,24845 | 61,00000
п.42359 от 30.06.25 до 30.06.27 | 71,80000 | [15 empty] | 30,00000 | [10 empty] | 1,44000
п.42360 от 30.06.25 до 30.06.27 | 67,50000 | [15 empty] | 35,00000 | [10 empty] | 1,53000
п.42361 от 01.07.25 до 01.01.26 | 5,30000 | 58,00000 | [5 empty] | 25,00000 | 232,00000 | 6,00000 |  |  | Без дефектов |  |  | 1,55706 | 15,00000 | 38,40114 |  | 15,59823 |  | 17,81197 | [5 empty] | 1,14000 | 52,45000
п.42362 от 02.07.25 до 02.01.26 |  | 76,00000 | [5 empty] | 36,00000 | 249,00000 | 19,00000 |  | 10,00000 | Без дефектов |  |  | 1,56562 | 19,00000 | 42,29773 |  | 45,20385 |  | 52,55602 | [5 empty] | 1,17000 | 56,60000
п.42363 от 03.07.25 до 03.01.26 | 2,10000 | 97,00000 | 0,16400 | 0,11300 | -0,09300 |  | -0,07400 | 30,00000 | 232,00000 | 6,00000 |  | 110,00000 | Без дефектов |  |  | 1,33302 |  | 48,56250 | Полиэфирный | 37,06564 | 18,00000 | 40,77220 | 1,5 | 10,00000 | H | 7,00000 |  | 1,10000 | 58,85000
п.42364 от 01.07.25 до 01.01.26 | 37,90000 | 90,00000 | 0,27200 | -0,22100 | 0,03400 |  | -0,15400 | 30,00000 | 232,00000 | 6,01000 |  | 100,00000 | Без дефектов |  |  | 1,99597 | 27,00000 | 48,85375 | РРМ 310 | 37,66343 | 18,40000 | 52,20452 | 1,5 | 10,00000 | H | 7,00000 |  | 1,38000 | 70,35000
п.42366 от 07.07.25 до 07.01.26 | 38,60000 | 89,00000 | 0,14056 | -0,00600 | -0,01100 |  | -0,14000 | 30,00000 | 232,00000 | 6,25000 |  | 100,00000 | Без дефектов |  |  | 2,02116 | 27,00000 | 49,16969 | РРМ 310 | 36,66893 | 18,03000 | 51,43468 | 1,5 | 10,00000 | H | 7,00000 |  | 1,39500 | 70,85000
п.42367 от 01.07.25 до 01.01.26 | 3,90000 | 100,00000 | 0,32000 | -0,31800 | 0,01700 |  | 0,02400 | 28,00000 | 232,00000 | 6,00000 |  | 110,00000 | Без дефектов |  |  | 1,27269 |  | 48,38466 | Полиэфирный | 41,33541 | 20,00000 | 44,22889 | 1,5 | 10,00000 | H | 7,00000 |  | 1,07000 | 57,55000
п.42368 от 04.07.25 до 04.01.26 | 38,34000 | 95,00000 | 0,21000 | -0,19900 | -0,03600 |  | -0,05800 | 30,00000 | 232,00000 | 6,66000 |  | 100,00000 | Без дефектов |  |  | 1,57079 | 26,00000 | 46,20500 | РРМ 310 | 38,61054 | 17,84000 | 44,55160 | 1,5 | 10,00000 | H | 7,00000 |  | 1,16000 | 62,90000
п.42369 от 04.07.25 до 04.01.26 | 3,50000 | 89,00000 | 0,23300 | 0,02100 | -0,00600 |  | -0,23200 | 30,00000 | 232,00000 | 6,00000 |  | 110,00000 | Без дефектов |  |  | 1,27921 |  | 47,59432 | Полиэфирный | 39,92073 | 19,00000 | 42,71518 | 1,5 | 10,00000 | H | 7,00000 |  | 1,07000 | 56,90000
п.42370 от 01.07.25 до 01.07.26 | [27 empty] | 1,29000
п.42371 от 03.07.25 до 03.07.26 | [13 empty] | Соответствует | [13 empty] | 1,34000
п.42372 от 30.06.25 до 30.06.26 |  |  | 0,53800 | 0,19400 | 0,04300 |  | 0,50000 | [9 empty] | 7,00000 | [10 empty] | 2,01400
п.42373 от 15.07.25 до 15.01.26 | 79,60000 | 84,00000 | [5 empty] | 8,00000 |  |  |  | 20,00000 | Без дефектов |  | 3,00000 |  | 9,00000 |  |  |  | 13,00000 |  | 1 |  |  |  |  | 1,47000 | 71,10000
п.42374 от 08.07.25 до 08.01.26 | 95,62000 | 81,00000 | [5 empty] | 12,00000 |  | 6,00000 |  | 40,00000 | Без дефектов |  | 3,00000 |  |  |  | D'LAC WEF 3020 |  | 2,00000 | [6 empty] | 1,06000 | 48,80000
п.42375 от 04.07.25 до 04.01.26 | 37,00000 | 106,00000 | 0,39586 | -0,31800 | -0,03600 |  | -0,23300 | 55,00000 | 232,00000 | 6,00000 | 1,00000 | 110,00000 | Без дефектов |  |  | 1,52470 |  | 39,99063 | РРМ 310 | 45,01054 | 18,00000 | 48,36067 | 1,5 | 10,00000 | F | 7,00000 |  | 1,11000 | 56,75000
п.42376 от 11.07.25 до 11.01.26 | 33,20000 | 100,00000 | 0,30868 | -0,00400 | 0,08400 |  | 0,29700 | 30,00000 | 232,00000 | 6,00000 | 1,00000 | 110,00000 | Без дефектов |  |  | 2,09689 | 27,00000 | 43,59250 | РРМ 310 | 41,12876 | 18,00000 | 56,08322 | 1,5 | 10,00000 | F | 7,00000 |  | 1,38000 | 67,30000
п.42377 от 03.07.25 до 03.01.26 | 31,80000 | 107,00000 | 0,38900 | -0,20100 | -0,05800 |  | 0,32800 | 70,00000 | 249,00000 | 6,00000 |  | 100,00000 | Без дефектов |  |  | 1,96808 | 24,00000 | 34,92386 | Полиэфирный PPM 310 MW | 52,68604 | 18,40000 | 66,38441 | 1 | 4,00000 | HB | 4,00000 |  | 1,26000 | 54,55000
п.42378 от 01.07.25 до 01.01.26 | 40,00000 | 90,00000 | 0,23300 | -0,14100 | -0,11200 |  | -0,14800 | 30,00000 | 232,00000 | 6,00000 | 1,00000 | 100,00000 | Без дефектов |  |  | 1,56014 | 28,00000 | 44,99052 | РРМ 310 | 40,00843 | 18,00000 | 45,51260 | 1,5 | 10,00000 | H | 7,00000 |  | 1,14911 | 61,70290
п.42380 от 04.07.25 до 04.01.26 | 3,90000 | 90,00000 | 0,40600 | 0,39100 | 0,08700 |  | -0,06700 | 30,00000 | 232,00000 | 6,00000 |  | 120,00000 | Соответствует |  |  | 1,28576 |  | 51,75511 | РРМ 310 | 38,41369 | 20,00000 | 42,12144 | 1,5 | 10,00000 | H | 7,00000 |  | 1,09000 | 61,05000
п.42381 от 04.07.25 до 04.01.26 | 3,30000 | 85,00000 | 0,32500 | -0,31600 | -0,07400 |  | -0,02100 | 30,00000 | 232,00000 | 6,00000 |  | 120,00000 | Без дефектов |  |  | 1,45516 |  | 46,94318 | РРМ 310 | 42,60470 | 20,00000 | 48,99540 | 1 | 10,00000 | H | 7,00000 |  | 1,15000 | 59,40000
п.42382 от 02.07.25 до 02.01.26 | 2,30000 | 93,00000 | 0,53700 | 0,49500 | -0,12000 |  | -0,16900 | 30,00000 | 232,00000 | 6,00000 |  | 110,00000 | Без дефектов |  |  | 1,30994 |  | 48,84432 | Полиэфирный | 36,85178 | 18,00000 | 40,16844 | 1,5 | 10,00000 | H | 7,00000 |  | 1,09000 | 58,70000
п.42383 от 01.07.25 до 01.01.26 | 39,30000 | 93,00000 | 0,17700 | -0,03700 | 0,16600 |  | 0,04700 | 30,00000 | 232,00000 | 5,71000 |  | 120,00000 | Без дефектов |  |  | 1,68827 | 26,00000 | 50,47750 | РРМ 310 | 36,05159 | 18,17000 | 45,07836 | 1,5 | 10,00000 | H | 7,00000 |  | 1,24000 | 68,05000
п.42384 от 30.06.25 до 30.06.27 | [27 empty] | 1,07000
п.42385 от 02.07.25 до 02.01.26 | 31,90000 | 69,00000 | [5 empty] | 28,00000 | 224,00000 | 6,00000 |  | 100,00000 | Без дефектов |  |  | 1,51883 | 16,00000 | 39,13409 | РРМ 310 | 15,33190 | 6,00000 | 17,32505 | 3 | 5,00000 | H |  |  | 1,13000 | 52,60000
п.42386 от 04.07.25 до 04.01.26 | 40,30000 | 91,00000 | 0,36597 | 0,34900 | 0,03000 |  | -0,10600 | 30,00000 | 232,00000 | 6,21000 |  | 120,00000 | Без дефектов |  |  | 1,59590 | 25,00000 | 43,95750 | РРМ 310 | 40,94864 | 18,00000 | 46,82352 | 1,5 | 10,00000 | H | 7,00000 |  | 1,16000 | 61,35000
п.42388 от 01.07.25 до 01.01.26 | 16,80000 | 75,00000 | [5 empty] | 27,00000 | 224,00000 | 5,00000 |  | 15,00000 | Без дефектов |  |  | 1,59975 | 10,00000 | 38,90227 |  | 12,83098 |  | 14,90915 | [5 empty] | 1,16000 | 53,65000
п.42389 от 02.07.25 до 02.01.26 | 37,00000 | 83,00000 | 0,36800 | 0,33200 | -0,08900 |  | 0,13200 | 30,00000 | 232,00000 | 6,00000 |  | 110,00000 | Без дефектов |  |  | 1,88035 | 28,00000 | 48,35500 | РРМ 310 | 37,22469 | 18,00000 | 49,26673 | 1,5 | 10,00000 | H | 7,00000 |  | 1,32000 | 68,70000
п.42390 от 02.07.25 до 02.01.26 | 100,00000 | 74,00000 | [5 empty] | 12,00000 |  | 8,00000 |  | 40,00000 | Без дефектов | [5 empty] | D'LAC WEF 3020 |  | 4,00000 | [6 empty] | 1,03000 | 42,60000
п.42392 от 04.07.25 до 04.01.26 | 38,20000 | 96,00000 | 0,30453 | 0,23900 | 0,14400 |  | 0,12200 | 30,00000 | 232,00000 | 6,33000 |  | 120,00000 | Без дефектов |  |  | 1,67748 | 30,00000 | 44,57500 | РРМ 310 | 39,55132 | 17,63000 | 46,90565 | 1,5 | 10,00000 | H | 7,00000 |  | 1,20000 | 63,05000
п.42393 от 02.07.25 до 02.07.26 | [27 empty] | 1,35000
п.42394 от 03.07.25 до 03.07.26 | [27 empty] | 1,35000
п.42396 от 01.07.25 до 01.07.27 | [27 empty] | 0,85100
п.42397 от 02.07.25 до 02.07.27 | 76,90000 |  | 8,70700 | 1,01000 | -1,00700 |  | -8,58900 | [9 empty] | 30,00000 | [10 empty] | 1,46000
п.42398 от 01.07.25 до 01.07.26 |  |  | 0,66200 | -0,13700 | 0,25000 |  | -0,59700 | [9 empty] | 10,00000 | [10 empty] | 1,15000
п.42399 от 07.07.25 до 07.01.26 | 95,30000 | 56,00000 | [5 empty] | 12,00000 |  | 8,00000 |  | 40,00000 | Без дефектов |  | 3,00000 |  |  |  | D'LAC WEF 3020 |  | 3,00000 | [6 empty] | 1,00000 | 40,00000
п.42400 от 08.07.25 до 08.01.26 |  | 72,00000 | [5 empty] | 12,00000 |  |  |  | 30,00000 | Без дефектов | [7 empty] | 4,00000 | [6 empty] | 0,99000 | 34,00000
п.42401 от 14.07.25 до 14.01.26 | 78,30000 | 152,00000 | [5 empty] | 12,00000 |  |  |  | 10,00000 | Без дефектов | [7 empty] | 5,00000 | [6 empty] | 0,99000 | 38,10000
п.42402 от 04.07.25 до 04.01.26 | 42,50000 | 81,00000 | 0,31200 | 0,04400 | -0,25200 |  | 0,17800 | 30,00000 | 232,00000 | 5,77000 |  | 120,00000 | Без дефектов |  |  | 1,57830 | 20,00000 | 47,49625 | РРМ 310 | 38,19612 | 18,03000 | 44,39432 | 1,5 | 10,00000 | H | 7,00000 |  | 1,17000 | 64,10000
п.42403 от 03.07.25 до 03.01.26 | 87,62000 | 97,00000 | 0,42100 | 0,02200 | -0,37000 |  | -0,19800 | 30,00000 | 232,00000 | 6,00000 |  | 50,00000 | Без дефектов |  |  |  | 20,00000 |  | PPE 100 |  | 16,00000 |  | 2 | 10,00000 | F | 6,00000 |  | 1,24000 | 66,10000
п.42405 от 03.07.25 до 03.07.27 | [16 empty] | 15,00000 | [6 empty] | 70,00000 |  |  | 95,00000 | 1,21000
п.42406 от 01.07.25 до 01.07.27 | 75,60000 | [15 empty] | 35,00000 | [10 empty] | 1,44000
п.42407 от 03.07.25 до 03.01.26 | 38,70000 | 85,00000 | 0,29800 | -0,27700 | 0,02600 |  | -0,10600 | 30,00000 | 232,00000 | 5,50000 |  | 100,00000 | Без дефектов |  |  | 1,63251 | 27,00000 | 40,98500 | РРМ 310 | 42,72295 | 17,51000 | 48,20444 | 1,5 | 10,00000 | H | 7,00000 |  | 1,16000 | 59,30000
п.42408 от 07.07.25 до 07.01.26 | 37,40000 | 108,00000 | 0,51200 | 0,04600 | -0,11500 |  | 0,49700 | 35,00000 | 249,00000 | 25,00000 |  | 110,00000 | Без дефектов |  |  | 1,47480 |  | 47,07500 | PPU 331 | 51,05396 | 24,00000 | 59,13967 | 1.5 | 10,00000 | H |  |  | 1,16000 | 59,85000
п.42409 от 02.07.25 до 02.01.26 | 37,30000 | 88,00000 | 0,26065 | -0,24800 | -0,04700 |  | 0,06500 | 30,00000 | 232,00000 | 6,00000 | 1,00000 | 100,00000 | Без дефектов |  |  | 1,48084 | 26,00000 | 43,71155 | РРМ 310 | 41,17905 | 18,00000 | 44,91514 | 1,5 | 10,00000 | H | 7,00000 |  | 1,10765 | 59,34568
п.42410 от 01.07.25 до 01.01.26 | 38,50000 | 94,00000 | 0,08200 | -0,03600 | -0,03400 |  | -0,06600 | 30,00000 | 232,00000 | 6,00000 | 1,00000 | 100,00000 | Без дефектов |  |  | 1,60126 | 24,00000 | 45,11205 | РРМ 310 | 42,11735 | 19,00000 | 48,74107 | 1,5 | 10,00000 | H | 7,00000 |  | 1,16843 | 62,41935
п.42411 от 01.07.25 до 01.01.26 | 34,10000 | 83,00000 | 0,43400 | -0,41200 | 0,07600 |  | 0,11400 | 30,00000 | 232,00000 | 5,00000 |  | 100,00000 | Без дефектов |  |  | 1,62400 | 27,00000 | 44,81875 | РРМ 310 | 40,16176 | 18,00000 | 46,77125 | 1,5 | 10,00000 | H | 7,00000 |  | 1,17720 | 62,50000
п.42412 от 03.07.25 до 03.01.26 | 38,54000 | 107,50000 | 0,32400 | -0,09600 | -0,20900 |  | -0,22800 | 70,00000 | 249,00000 | 6,00000 |  | 100,00000 | Без дефектов |  |  | 2,02108 | 26,00000 | 35,05455 | Полиэфирный PPM 310 MW | 52,48962 | 18,40000 | 67,18672 | 1 | 4,00000 | HB | 4,00000 |  | 1,28000 | 55,35000
п.42413 от 08.07.25 до 08.01.26 | 36,30000 | 89,00000 | 0,14589 | 0,07000 | -0,01600 |  | 0,12700 | 30,00000 | 232,00000 | 5,13000 |  | 120,00000 | Без дефектов |  |  | 1,68697 | 29,00000 | 43,01344 | РРМ 310 | 41,61239 | 17,93000 | 48,90436 | 1,5 | 10,00000 | H | 7,00000 |  | 1,19500 | 61,85000
п.42414 от 07.07.25 до 07.01.26 |  | 63,00000 | 0,39690 | 0,12600 | 0,20900 |  | 0,31300 | 23,00000 | 204,00000 | 6,00000 |  |  | Без дефектов |  | 2,00000 | 1,14856 |  | 52,12955 | PPE 100 | 3,83660 | 2,00000 | 3,91333 | [5 empty] | 1,02000 | 58,70000
п.42415 от 04.07.25 до 04.01.26 | 44,20000 | 90,00000 | 0,35500 | 0,29200 | -0,19600 |  | -0,04500 | 30,00000 | 232,00000 | 6,29000 |  | 120,00000 | Без дефектов |  |  | 1,81780 | 27,00000 | 49,09031 | РРМ 310 | 36,91156 | 18,12000 | 48,05040 | 1,5 | 10,00000 | H | 7,00000 |  | 1,29500 | 68,55000
п.42416 от 01.07.25 до 01.01.26 | 8,80000 | 62,00000 | [5 empty] | 30,00000 | 232,00000 | 7,00000 |  |  | Без дефектов |  |  | 1,58308 | 8,00000 | 39,82500 |  | 17,57690 |  | 20,38920 | [5 empty] | 1,16000 | 54,35000
п.42417 от 02.07.25 до 02.01.26 | 8,38000 | 60,00000 | [5 empty] | 30,00000 | 232,00000 | 5,00000 |  |  | Без дефектов |  |  | 1,58343 | 21,33333 | 38,38352 |  | 13,04864 |  | 14,98039 | [5 empty] | 1,15000 | 52,85000
п.42418 от 03.07.25 до 03.01.26 | 7,10000 | 91,00000 | [5 empty] | 28,00000 | 232,00000 | 6,00000 |  | 110,00000 |  | Без дефектов |  | 1,19437 |  | 50,89545 | PPE 100 | 29,47218 | 15,00000 | 30,65107 | 2 | 10,00000 | F | 6,00000 |  | 1,04000 | 58,45000
п.42419 от 03.07.25 до 03.01.26 | 39,50000 | 88,00000 | 0,42200 | -0,09700 | 0,23500 |  | 0,33700 | 30,00000 | 232,00000 | 6,12000 |  | 100,00000 | Без дефектов |  |  | 1,62034 | 23,00000 | 45,64625 | РРМ 310 | 40,30999 | 18,40000 | 47,21166 | 1,5 | 10,00000 | H | 7,00000 |  | 1,18000 | 63,15000
п.42420 от 03.07.25 до 03.01.26 | 39,20000 | 93,00000 | 0,11800 | 0,03900 | -0,10800 |  | -0,02600 | 30,00000 | 232,00000 | 5,40000 |  | 120,00000 | Без дефектов |  |  | 1,82494 | 26,00000 | 46,48000 | РРМ 310 | 39,11565 | 18,40000 | 50,45666 | 1,5 | 10,00000 | H | 7,00000 |  | 1,28000 | 66,55000
п.42421 от 07.07.25 до 07.01.26 | 37,30000 | 79,00000 | 0,35100 | 0,27100 | -0,18900 | 0,13000 | 0,11700 | 27,00000 | 224,00000 | 5,07000 |  | 120,00000 | Без дефектов |  |  | 1,86845 | 27,00000 | 45,09438 | РРМ 310 | 37,03344 | 16,70000 | 47,31341 | 1 | 16,00000 | F | 7,00000 |  | 1,29000 | 65,95000
п.42422 от 02.07.25 до 02.07.26 |  |  | 2,87800 | -1,47700 | 2,27600 |  | 0,96100 | [9 empty] | 7,00000 | [10 empty] | 1,16000 | 60,15000
п.42423 от 10.07.25 до 10.01.26 |  | 16,00000 | [5 empty] | 4,00000 | [8 empty] | 22,00000 | [11 empty] | 19,70000
п.42424 от 04.07.25 до 04.01.26 |  | 65,00000 | [5 empty] | 25,00000 | 224,00000 | 6,00000 |  | 15,00000 | Без дефектов |  |  | 1,48556 | 15,00000 | 42,93523 |  | 13,99565 |  | 15,93097 | [5 empty] | 1,14000 | 55,95000
п.42426 от 04.07.25 до 04.01.26 | 35,40000 | 78,00000 | 0,41800 | 0,38900 | -0,09400 |  | -0,11900 | 30,00000 | 232,00000 | 6,00000 |  | 100,00000 | Без дефектов |  |  | 2,02065 |  | 45,17500 | Полиэфирный 1311Т34 ALBA | 39,92016 | 18,00000 | 53,68518 | 1,5 | 10,00000 | F | 6,00000 |  | 1,36000 | 67,75000
п.42427 от 05.07.25 до 05.01.26 | 38,10000 | 83,00000 | 0,29600 | -0,09500 | -0,23600 |  | -0,15200 | 30,00000 | 232,00000 | 5,85000 |  | 100,00000 | Без дефектов |  |  | 1,60068 | 27,00000 | 41,63750 | РРМ 310 | 43,25953 | 17,95000 | 48,37071 | 1,5 | 10,00000 | H | 7,00000 |  | 1,15000 | 59,40000
п.42428 от 07.07.25 до 07.01.26 | 39,00000 | 86,00000 | 0,26800 | 0,22100 | 0,03400 |  | 0,14700 | 30,00000 | 232,00000 | 5,33000 |  | 120,00000 | Без дефектов |  |  | 1,99913 | 23,33333 | 50,66844 | РРМ 310 | 36,31452 | 18,40000 | 51,26687 | 1,5 | 10,00000 | H | 7,00000 |  | 1,39700 | 71,75000
п.42429 от 11.07.25 до 11.01.26 | 24,40000 | 102,00000 | 0,40900 | 0,13500 | -0,06600 |  | 0,38000 | 35,00000 | 249,00000 | 15,21000 |  | 110,00000 | [6 empty] | Полиуретановый |  | 17,87000 |  | 0 | 12,00000 | H | 7,00000 |  | 1,28000 | 63,10000
п.42430 от 03.07.25 до 03.01.26 | 32,20000 | 88,00000 | 0,25444 | 0,21600 | 0,09100 |  | 0,09900 | 30,00000 | 232,00000 | 6,00000 |  | 110,00000 | Без дефектов |  |  | 1,75151 | 17,00000 | 42,50750 | РРМ 310 | 42,34547 | 18,00000 | 50,60534 | 1,5 | 10,00000 | H | 7,00000 |  | 1,22000 | 62,30000
п.42431 от 02.07.25 до 02.01.26 | 32,90000 | 83,00000 | 0,33700 | -0,10200 | -0,07300 |  | -0,31300 | 28,00000 | 232,00000 | 5,00000 |  | 100,00000 | Без дефектов |  |  | 1,65029 | 25,00000 | 45,30826 | РРМ 310 | 39,72786 | 18,00000 | 46,93499 | 1,50000 | 10,00000 | H | 7,00000 |  | 1,19187 | 63,29013
п.42432 от 04.07.25 до 04.01.26 | 38,30000 | 105,00000 | 0,31400 | 0,24600 | -0,16800 |  | 0,10200 | 35,00000 | 249,00000 | 24,00000 |  | 110,00000 | Без дефектов |  |  | 1,23880 |  | 47,38068 | PPU 331 | 52,76412 | 25,00000 | 55,40233 | 1,5 | 10,00000 | H |  |  | 1,05000 | 55,90000
п.42433 от 04.07.25 до 04.01.26 | 34,20000 | 73,00000 | [5 empty] | 47,00000 | 232,00000 | 5,00000 |  | 100,00000 | Без дефектов |  |  | 1,21728 | 22,00000 | 45,95653 | PPM 310+TPE 510 | 30,99176 | 14,00000 | 31,52979 | 1,5 | 4,00000 | H |  |  | 1,03500 | 54,05000
п.42434 от 03.07.25 до 03.01.26 | 35,00000 | 104,00000 | 0,49903 | 0,19600 | -0,45700 |  | 0,04200 | 30,00000 | 232,00000 | 6,00000 | 1,00000 | 110,00000 | Без дефектов |  |  | 1,50207 | 26,00000 | 39,84375 | РРМ 310 | 45,17647 | 18,00000 | 48,06621 | 1,5 | 10,00000 | F | 7,00000 |  | 1,10000 | 56,25000
п.42435 от 07.07.25 до 07.01.26 | 6,68000 | 95,00000 | [5 empty] | 47,00000 | 232,00000 | 6,00000 |  | 110,00000 | Без дефектов |  |  | 1,50857 | 26,33333 | 35,00000 | PPE 100 | 45,87814 | 16,00000 | 55,31429 | 1,5 |  | F |  |  | 1,10000 | 48,00000
п.42436 от 11.07.25 до 11.01.26 | 4,00000 | 94,00000 | 0,13200 | 0,11500 | -0,03400 |  | -0,05600 | 30,00000 | 232,00000 | 6,00000 |  | 120,00000 | Соответствует |  |  | 1,35142 |  | 48,78864 | РРМ 310 | 40,99315 | 20,00000 | 45,50240 | 1,5 | 10,00000 | H | 7,00000 |  | 1,11000 | 59,40000
п.42437 от 11.07.25 до 11.01.26 | 85,80000 | 135,00000 | [5 empty] | 12,00000 |  |  |  | 10,00000 | Без дефектов | [7 empty] | 7,00000 | [6 empty] | 1,00000 | 38,10000
п.42438 от 08.07.25 до 08.01.26 | 37,50000 | 82,50000 | 0,29521 | 0,26600 | -0,00300 |  | 0,12800 | 30,00000 | 232,00000 | 5,22000 |  | 120,00000 | Без дефектов |  |  | 1,80839 | 30,00000 | 48,60044 | РРМ 310 | 36,11078 | 17,55000 | 46,63803 | 1,5 | 10,00000 | H | 7,00000 |  | 1,28700 | 68,05000
п.42439 от 07.07.25 до 07.01.26 | 3,60000 | 84,50000 | 0,33800 | -0,05300 | 0,33400 |  | -0,01300 | 30,00000 | 232,00000 | 6,00000 |  | 110,00000 | Без дефектов |  |  | 1,35697 |  | 48,22102 | Полиэфирный | 41,53001 | 20,00000 | 46,03801 | 1,5 | 10,00000 | H | 7,00000 |  | 1,11000 | 58,95000
п.42440 от 03.07.25 до 03.01.26 | 10,70000 | 70,00000 | [5 empty] | 30,00000 | 232,00000 | 6,00000 |  | 30,00000 | Без дефектов |  |  | 1,55803 | 14,00000 | 39,82102 |  | 14,99361 |  | 17,32753 | [5 empty] | 1,15000 | 53,95000
п.42441 от 09.07.25 до 09.01.26 | 85,20000 | 157,00000 | [5 empty] | 12,00000 |  |  |  | 10,00000 | Без дефектов |  |  |  | 7,00000 |  |  |  | 8,00000 |  | 1 |  |  |  |  | 1,42000 | 64,50000
п.42442 от 02.07.25 до 02.07.27 | [13 empty] | Прозрачный
п.42445 от 29.07.25 до 29.07.26
п.42446 от 30.07.25 до 30.07.26
п.42447 от 31.07.25 до 31.07.26
п.42448 от 04.07.25 до 04.01.26 |  | 76,00000 | [5 empty] | 25,00000 | 224,00000 | 7,00000 |  | 30,00000 | Без дефектов |  |  | 1,49193 |  | 45,75682 |  | 15,40925 |  | 17,74599 | [5 empty] | 1,16000 | 58,85000
п.42449 от 09.07.25 до 09.01.26 | 96,70000 | 66,00000 | [5 empty] | 12,00000 |  | 7,00000 |  | 51,00000 | Без дефектов | [5 empty] | D'LAC WEF 3020 | [8 empty] | 1,02000 | 51,70000
п.42450 от 10.07.25 до 10.01.26 |  | 64,00000 | [5 empty] | 12,00000 |  |  |  | 30,00000 | Без дефектов |  | 3,00000 | [5 empty] | 5,00000 | [6 empty] | 0,97000 | 34,60000
п.42452 от 03.07.25 до 03.01.26 | [7 empty] | 26,00000 | 232,00000 | [7 empty] | 14,00000 |  |  |  | 19,96000
п.42453 от 03.07.25 до 03.01.26 | [7 empty] | 26,00000 | 232,00000 | [7 empty] | 14,00000 |  |  |  | 20,21000
п.42454 от 08.07.25 до 08.01.26 |  | 60,50000 | [5 empty] | 28,00000 | 224,00000 | 5,00000 |  | 15,00000 | Без дефектов |  |  | 1,56478 | 15,00000 | 39,42898 |  | 12,57682 |  | 14,58318 | [5 empty] | 1,15000 | 53,65000
п.42455 от 21.07.25 до 21.01.26 | 42,80000 | 94,00000 | 0,34600 | 0,12400 | 0,14900 | 0,21800 | 0,28700 | 27,00000 | 224,00000 | 6,00000 |  | 120,00000 | Без дефектов |  |  | 1,70361 | 23,00000 | 47,57125 | РРМ 310 | 37,83798 | 18,00000 | 46,53260 | 1 | 16,00000 | F | 7,00000 |  | 1,23000 | 65,90000
п.42456 от 02.07.25 до 02.01.26 | [7 empty] | 26,00000 | 232,00000 | [7 empty] | 5,00000 |  |  |  | 19,93000
п.42457 от 02.07.25 до 02.01.26 | [13 empty] | Соответствует
п.42458 от 02.07.25 до 02.01.26 | [7 empty] | 26,00000 | 232,00000 | [7 empty] | 5,00000 |  |  |  | 19,71000
п.42459 от 04.07.25 до 04.01.26 | 8,30000 | 63,00000 | [5 empty] | 30,00000 | 232,00000 | 6,00000 |  |  | Без дефектов |  |  | 1,54805 | 20,00000 | 38,91932 |  | 15,41651 |  | 17,57482 | [5 empty] | 1,14000 | 52,85000
п.42460 от 08.07.25 до 08.01.26 | 2,50000 | 92,00000 | 0,63345 | -0,43800 | -0,35400 |  | -0,29000 | 30,00000 | 232,00000 | 6,00000 |  | 110,00000 | Не соответствует |  |  | 1,34013 |  | 47,81250 | Полиэфирный 1311Т34 ALBA | 37,69634 | 18,00000 | 41,41176 | 1,5 | 10,00000 | H | 7,00000 |  | 1,10000 | 58,25000
п.42461 от 07.07.25 до 07.01.26 | [7 empty] | 26,00000 | 232,00000 | [7 empty] | 10,00000 |  |  |  | 19,59000
п.42464 от 04.07.25 до 04.07.27 |  |  | 0,99200 | 0,98500 | -0,11300 | 0,20900 | 0,02900 | [6 empty] | соотвествует |  |  | 30,00000 | [8 empty] | 10,50000 |  | 1,17000 | 69,60000
п.42465 от 05.07.25 до 05.01.26 |  | 163,00000 | [25 empty] | 1,07000
п.42466 от 04.07.25 до 04.07.26 | [27 empty] | 1,30000
п.42467 от 07.07.25 до 07.07.26 | [13 empty] | Соответствует | [13 empty] | 1,26000
п.42468 от 03.07.25 до 03.01.26 | 29,60000 | 83,00000 | 0,27652 | 0,26900 | -0,00200 |  | 0,06400 | 30,00000 | 232,00000 | 6,00000 |  | 100,00000 | Без дефектов |  |  | 1,58293 | 28,00000 | 38,46626 | РРМ 310 | 46,79426 | 18,00000 | 50,61465 | 1,5 | 10,00000 | H | 7,00000 |  | 1,12631 | 56,29357
п.42469 от 04.07.25 до 04.01.26 | 36,20000 | 83,00000 | 0,11429 | -0,05800 | 0,01700 |  | -0,09700 | 30,00000 | 232,00000 | 6,00000 | 1,00000 | 100,00000 | Без дефектов |  |  | 1,58450 | 20,00000 | 44,40948 | РРМ 310 | 40,53189 | 18,00000 | 46,32327 | 1,5 | 10,00000 | H | 7,00000 |  | 1,15722 | 61,56961
п.42471 от 04.07.25 до 04.07.27 | [16 empty] | 70,00000 | [10 empty] | 1,35000
п.42473 от 04.07.25 до 04.07.27 |  |  | 0,79400 | -0,53800 | 0,29900 | 0,57700 | 0,50200 | [9 empty] | 15,00000 | [10 empty] | 1,22000
п.42474 от 08.07.25 до 08.01.26 | 36,60000 | 88,00000 | 0,19400 | 0,03000 | 0,03600 |  | -0,18800 | 30,00000 | 232,00000 | 4,88000 |  | 120,00000 | Без дефектов |  |  | 1,62597 | 17,00000 | 44,43400 | РРМ 310 | 39,69562 | 17,58000 | 45,95590 | 1,5 | 10,00000 | H | 7,00000 |  | 1,17600 | 62,20000
п.42475 от 04.07.25 до 04.07.27 | [16 empty] | 80,00000 | [9 empty] | 18,00000 | 1,84000
п.42476 от 15.07.25 до 15.01.26 | 23,00000 | 88,00000 | 0,31800 | -0,12500 | -0,14900 |  | -0,25100 | 35,00000 | 249,00000 | 14,85000 |  | 110,00000 | [6 empty] | Полиуретановый |  | 19,15000 |  | 0 | 12,00000 | H | 7,00000 |  | 1,26000 | 64,35000
п.42477 от 09.07.25 до 09.01.26 | 42,00000 | 83,00000 | 0,16500 | 0,15900 | -0,04400 |  | -0,00900 | 28,00000 | 232,00000 | 4,86000 |  | 120,00000 | Без дефектов |  |  | 1,67271 | 26,00000 | 48,37875 | РРМ 310 | 36,50363 | 17,66000 | 44,65613 | 1,5 | 10,00000 | H | 7,00000 |  | 1,22000 | 66,15000
п.42478 от 08.07.25 до 08.01.26 | 38,00000 | 101,00000 | 0,25716 | 0,02300 | 0,06000 |  | -0,24900 | 35,00000 | 249,00000 | 6,00000 |  | 100,00000 | Без дефектов |  |  | 2,22625 | 23,00000 | 32,08909 | Полиэфирный 1311Т34 ALBA | 56,09383 | 18,00000 | 73,59510 | 1 | 10,00000 | HB | 6,00000 |  | 1,31200 | 54,45000
п.42479 от 04.07.25 до 04.01.26 | 2,30000 | 83,00000 | 0,49700 | 0,44200 | -0,20400 |  | -0,10100 | 30,00000 | 232,00000 | 5,60000 |  | 110,00000 | Без дефектов |  |  | 1,36387 |  | 49,60000 | Полиэфирный | 36,38368 | 18,00000 | 40,64516 | 1,5 | 10,00000 | H | 7,00000 |  | 1,12000 | 60,40000
п.42480 от 08.07.25 до 08.01.26 | 99,42000 | 73,00000 | [5 empty] | 12,00000 |  | 6,00000 |  | 40,00000 | Без дефектов |  | 3,00000 |  |  |  | D'LAC WEF 3020 |  | 3,00000 | [6 empty] | 1,03000 | 43,50000
п.42481 от 07.07.25 до 07.01.26 |  | 80,50000 | [5 empty] | 27,00000 | 232,00000 |  |  | 100,00000 | Без дефектов |  | 1,00000 | 1,63645 | 32,00000 | 39,65909 |  | 15,12894 | 6,00000 | 17,85215 | 3 | 5,00000 | F |  |  | 1,18000 | 55,00000
п.42482 от 04.07.25 до 04.01.26 | [7 empty] | 26,00000 | 232,00000 | [7 empty] | 9,00000 |  |  |  | 19,50000
п.42483 от 04.07.25 до 04.01.26 | [7 empty] | 25,00000 | 232,00000 | [7 empty] | 10,00000 |  |  |  | 20,24000
п.42484 от 15.07.25 до 15.01.26 | 40,80000 | 111,00000 | 0,30495 | -0,11400 | -0,20000 |  | 0,20000 | 36,00000 | 254,00000 | 10,57000 |  | 110,00000 | Без дефектов |  |  | 1,43584 |  | 44,97670 | РРМ 310 | 52,24928 | 23,50000 | 59,04168 | 0,5 | 18,00000 | H | 6,00000 |  | 1,13000 | 57,15000
п.42485 от 10.07.25 до 10.01.26 |  | 179,00000 | [25 empty] | 1,08000
п.42486 от 01.08.25 до 01.08.26
п.42488 от 08.07.25 до 08.01.26 |  | 65,50000 | [5 empty] | 30,00000 | 232,00000 | 6,00000 |  | 50,00000 | Без дефектов |  |  | 1,67170 |  | 41,05085 | РРМ 310 | 14,54325 | 6,00000 | 17,61230 | 3 | 5,00000 | H |  |  | 1,20500 | 56,95000
п.42495 от 09.07.25 до 09.01.26 |  | 52,00000 | [5 empty] | 1,00000 |  |  |  |  | Без дефектов |  | 2,00000 |  | 11,00000 | [10 empty] | 1,05300 | 38,20000
п.42496 от 08.07.25 до 08.01.26 | 81,00000 | 64,00000 | [5 empty] | 480,00000 |  |  |  | 20,00000 | Без дефектов |  |  |  | 7,00000 |  |  |  | 8,00000 |  | 1 |  |  |  |  | 1,38000 | 65,10000
п.42497 от 09.07.25 до 09.01.26 | 37,10000 | 83,00000 | 0,34600 | 0,25500 | 0,22500 |  | 0,06100 | 30,00000 | 232,00000 | 6,03000 |  | 120,00000 | Без дефектов |  |  | 1,68877 | 27,00000 | 45,39875 | РРМ 310 | 38,81152 | 17,69000 | 46,75183 | 1,5 | 10,00000 | H | 7,00000 |  | 1,21000 | 63,90000
п.42498 от 09.07.25 до 09.01.26 | 40,20000 | 94,00000 | 0,22962 | -0,13200 | 0,18400 |  | 0,03800 | 30,00000 | 232,00000 | 5,67000 |  | 100,00000 | Без дефектов |  |  | 1,56616 | 21,00000 | 46,64000 | РРМ 310 | 39,27304 | 18,26000 | 45,25024 | 1,5 | 10,00000 | H | 7,00000 |  | 1,16000 | 63,20000
п.42499 от 09.07.25 до 09.01.26 | 6,60000 | 80,00000 | [5 empty] | 47,00000 | 232,00000 | 6,00000 |  | 100,00000 | Соответствует |  |  | 1,30190 | 14,66667 | 42,66364 | РРМ 310 | 32,81483 | 14,00000 | 34,78372 | 1 | 4,00000 | H |  |  | 1,06000 | 52,40000
п.42500 от 04.07.25 до 04.01.26 |  | 57,00000 | [5 empty] | 28,00000 | 224,00000 | 5,00000 |  | 30,00000 | Без дефектов |  |  |  | 27,06667 | 39,36364 |  | 12,70208 | [6 empty] | 10,40000 | 1,15000 | 53,60000
п.42501 от 09.07.25 до 09.01.26 |  | 171,00000 | [25 empty] | 1,05000
п.42503 от 04.07.25 до 04.07.27 | [27 empty] | 0,84800
п.42504 от 04.07.25 до 04.07.27 | [27 empty] | 0,96200
п.42505 от 04.07.25 до 04.07.27 | [27 empty] | 0,87000
п.42506 от 04.07.25 до 04.01.26 | [7 empty] | 26,00000 | 315,00000 | [7 empty] | 10,00000 |  |  |  | 19,50000
п.42507 от 07.07.25 до 07.01.26 | [7 empty] | 26,00000 | 232,00000 | [7 empty] | 6,00000 |  |  |  | 19,73000
п.42508 от 07.07.25 до 07.01.26 |  | 74,00000 | 0,53200 | -0,29700 | 0,10900 |  | 0,39400 | 47,00000 | 232,00000 |  |  | 100,00000 | Без дефектов |  |  | 1,91871 | 15,00000 | 42,56327 |  | 28,19332 | 12,00000 | 37,27467 | 1,5 | 4,00000 | F |  |  | 1,32211 | 61,76996
п.42509 от 09.07.25 до 09.01.26 | 40,90000 | 83,00000 | 0,21386 | 0,18900 | -0,00400 |  | 0,10000 | 27,00000 | 224,00000 | 6,00000 |  | 120,00000 | Без дефектов |  |  | 1,93359 | 27,00000 | 47,01719 | РРМ 310 | 38,28387 | 18,00000 | 50,99568 | 1 | 16,00000 | F | 7,00000 |  | 1,33500 | 68,25000
п.42510 от 08.07.25 до 08.01.26 | 88,60000 | 73,00000 | [5 empty] | 47,00000 | 232,00000 | 6,00000 |  | 100,00000 | Без дефектов |  |  | 1,16372 | 10,00000 | 48,99210 | РРМ 310 | 26,56629 | 13,00000 | 27,03905 | 1,5 | 4,00000 | H |  |  | 1,01900 | 55,95000
п.42511 от 11.07.25 до 11.01.26 |  | 166,00000 | [25 empty] | 1,07000
п.42512 от 07.07.25 до 07.01.26 | 39,10000 | 100,00000 | 0,42700 | 0,34000 | 0,11100 |  | -0,23300 | 30,00000 | 232,00000 | 5,00000 | 1,00000 | 110,00000 | Без дефектов |  |  | 1,66358 | 28,00000 | 44,27400 | РРМ 310 | 40,79320 | 18,00000 | 47,83462 | 1,5 | 10,00000 | F | 7,00000 |  | 1,19200 | 62,60000
п.42513 от 11.07.25 до 11.01.26 | 38,44000 | 99,00000 | 0,40500 | 0,36100 | 0,00400 |  | 0,18300 | 30,00000 | 232,00000 | 6,00000 | 1,00000 | 110,00000 | Без дефектов |  |  | 1,69343 | 26,00000 | 43,37500 | РРМ 310 | 42,42075 | 18,40000 | 50,05489 | 1,5 | 10,00000 | F | 7,00000 |  | 1,20000 | 62,25000
п.42514 от 09.07.25 до 09.01.26 | 38,00000 | 88,00000 | 0,21800 | 0,01700 | -0,00800 |  | 0,21700 | 30,00000 | 232,00000 | 6,12000 |  | 100,00000 | Без дефектов |  |  | 2,00463 | 28,00000 | 50,93000 | РРМ 310 | 38,60652 | 18,14000 | 50,50559 | 1,5 | 10,00000 | H | 7,00000 |  | 1,40200 | 72,00000
п.42515 от 08.07.25 до 08.01.26 | 37,70000 | 89,00000 | 0,33300 | -0,18200 | -0,25200 |  | 0,11800 | 30,00000 | 232,00000 | 6,00000 |  | 100,00000 | Без дефектов |  |  | 1,83216 | 22,00000 | 51,18869 | РРМ 310 | 35,16402 | 18,00000 | 46,87837 | 1,5 | 10,00000 | H | 7,00000 |  | 1,31700 | 70,35000
п.42516 от 07.07.25 до 07.01.26 | 38,20000 | 86,00000 | 0,45800 | 0,10300 | -0,21700 |  | 0,39000 | 30,00000 | 232,00000 | 5,88000 |  | 100,00000 | Без дефектов |  |  | 1,56688 | 27,00000 | 48,59313 | РРМ 310 | 37,80854 | 18,40000 | 44,45723 | 1,5 | 10,00000 | H | 7,00000 |  | 1,17000 | 64,85000
п.42517 от 08.07.25 до 08.01.26 | 41,00000 | 90,50000 | 0,18500 | -0,16400 | -0,07700 |  | 0,03600 | 30,00000 | 232,00000 | 5,50000 |  | 100,00000 | Без дефектов |  |  | 1,61593 | 28,00000 | 42,29000 | РРМ 310 | 42,01939 | 17,77000 | 47,69932 | 1,5 | 10,00000 | H | 7,00000 |  | 1,16000 | 60,20000
п.42520 от 07.07.25 до 07.01.26 | 10,10000 | 59,00000 | [5 empty] | 30,00000 | 232,00000 | 6,00000 |  |  | Без дефектов |  |  | 1,53178 | 18,00000 | 39,89091 |  | 15,18900 |  | 17,14676 | [5 empty] | 1,14000 | 53,60000
п.42521 от 04.07.25 до 04.01.26 | [7 empty] | 26,00000 | 232,00000 | [7 empty] | 10,00000 |  |  |  | 20,02000
п.42522 от 16.07.25 до 16.01.26 | 83,48000 | 138,00000 | [5 empty] | 12,00000 |  |  |  | 10,00000 | Без дефектов |  | 3,00000 |  | 6,66667 |  |  |  | 8,00000 |  | 1,5 |  |  |  |  | 1,42000 | 64,90000
п.42523 от 16.07.25 до 16.01.26 | 85,10000 | 142,00000 | [5 empty] | 12,00000 |  |  |  | 10,00000 | Не соответствует |  |  |  | 7,00000 |  |  |  | 8,00000 |  | 1 |  |  |  |  | 1,42000 | 64,10000
п.42524 от 11.07.25 до 11.01.26 |  | 66,50000 | [5 empty] | 12,00000 |  |  |  | 30,00000 | Без дефектов |  | 3,00000 | [5 empty] | 5,00000 | [6 empty] | 1,00000 | 33,35000
п.42525 от 09.07.25 до 09.01.26 | 40,14000 | 88,00000 | 0,30900 | 0,21300 | 0,02100 |  | -0,23300 | 30,00000 | 232,00000 | 5,18000 |  | 120,00000 | Без дефектов |  |  | 1,58389 | 27,00000 | 43,24131 | РРМ 310 | 41,62686 | 18,00000 | 47,08520 | 1,5 | 10,00000 | H | 7,00000 |  | 1,15100 | 60,55000
п.42526 от 07.07.25 до 07.07.27 | [27 empty] | 1,07000
п.42527 от 07.07.25 до 07.07.27 | [16 empty] | 80,00000 | [10 empty] | 1,84000
п.42588 от 08.07.25 до 08.01.26 | 5,60000 | 68,50000 | [5 empty] | 30,00000 | 232,00000 | 6,00000 |  | 30,00000 | Без дефектов |  |  | 1,55772 | 16,00000 | 39,24898 |  | 15,21132 |  | 17,51893 | [5 empty] | 1,14600 | 53,35000
п.42590 от 09.07.25 до 09.01.26 | [7 empty] | 26,00000 | 315,00000 | [7 empty] | 13,00000 |  |  |  | 19,76000
п.42591 от 07.07.25 до 07.01.26 | [7 empty] | 25,00000 | 232,00000 | [7 empty] | 10,00000 |  |  |  | 19,88000
п.42592 от 09.07.25 до 09.01.26 | 33,20000 | 106,00000 | 0,54900 | -0,04400 | -0,54000 |  | -0,09300 | 30,00000 | 232,00000 | 6,00000 | 1,00000 | 110,00000 | Без дефектов |  |  | 1,46304 | 27,00000 | 40,84000 | РРМ 310 | 43,21106 | 18,00000 | 46,61023 | 1,5 | 10,00000 | F | 7,00000 |  | 1,08800 | 56,50000
п.42593 от 09.07.25 до 09.01.26 | 37,80000 | 89,00000 | 0,50000 | 0,29800 | -0,34000 |  | -0,21200 | 30,00000 | 232,00000 | 6,00000 |  | 100,00000 | Без дефектов |  |  | 1,65029 | 25,00000 | 45,30826 | РРМ 310 | 39,72786 | 18,00000 | 46,93499 | 1,50000 | 10,00000 | H | 7,00000 |  | 1,19187 | 63,29013
п.42594 от 08.07.25 до 08.01.26 | 34,00000 | 97,00000 | 0,17200 | 0,03300 | -0,08000 |  | -0,14900 | 30,00000 | 232,00000 | 6,00000 |  | 100,00000 | Без дефектов |  |  | 1,53019 | 26,00000 | 41,06102 | РРМ 310 | 43,83720 | 18,00000 | 47,65570 | 1,50000 | 10,00000 | H | 7,00000 |  | 1,11724 | 57,79673
п.42595 от 09.07.25 до 09.01.26 | 39,80000 | 86,00000 | 0,03200 | -0,02300 | 0,00200 |  | 0,02200 | 30,00000 | 232,00000 | 6,19000 |  | 120,00000 | Без дефектов |  |  | 1,83142 | 24,00000 | 50,68044 | РРМ 310 | 36,36480 | 18,40000 | 48,17472 | 1,5 | 10,00000 | H | 7,00000 |  | 1,31300 | 69,95000
п.42598 от 10.07.25 до 10.01.26 | 36,06000 | 97,00000 | 0,15477 | 0,14100 | 0,05200 |  | -0,03700 | 30,00000 | 232,00000 | 5,00000 |  | 120,00000 | Без дефектов |  |  | 1,62152 | 28,00000 | 43,69375 | РРМ 310 | 41,19582 | 18,00000 | 47,45915 | 1,5 | 10,00000 | H | 7,00000 |  | 1,17000 | 61,50000
п.42599 от 08.07.25 до 08.01.26 | 38,40000 | 81,00000 | 0,31617 | -0,22100 | 0,21400 |  | -0,07300 | 30,00000 | 232,00000 | 5,00000 |  | 100,00000 | Без дефектов |  |  | 1,78195 | 28,00000 | 50,20625 | РРМ 310 | 35,96718 | 18,00000 | 46,48571 | 1,5 | 10,00000 | H | 7,00000 |  | 1,28500 | 69,00000
п.42600 от 10.07.25 до 10.01.26 | 39,60000 | 95,00000 | 0,35500 | 0,21100 | -0,22200 |  | 0,17900 | 30,00000 | 232,00000 | 4,93000 |  | 100,00000 | Без дефектов |  |  | 1,61104 | 29,00000 | 45,50938 | РРМ 310 | 38,85558 | 17,74000 | 45,43709 | 1,5 | 10,00000 | H | 7,00000 |  | 1,17500 | 62,90000
п.42601 от 09.07.25 до 09.01.26 | 41,00000 | 93,00000 | 0,27100 | -0,11400 | -0,18700 |  | 0,15900 | 30,00000 | 232,00000 | 5,56000 |  | 100,00000 | Без дефектов |  |  | 1,62596 | 28,00000 | 41,49250 | РРМ 310 | 43,11623 | 17,89000 | 48,76517 | 1,5 | 10,00000 | H | 7,00000 |  | 1,16000 | 59,65000
п.42602 от 07.07.25 до 07.07.26 | [27 empty] | 1,32000
п.42603 от 07.07.25 до 07.07.26 | [27 empty] | 1,28000
п.42604 от 07.07.25 до 07.07.26 | [13 empty] | Соответствует | [13 empty] | 1,31000
п.42605 от 07.07.25 до 07.07.26 | [13 empty] | Соответствует | [13 empty] | 1,34000
п.42606 от 07.07.25 до 07.07.26 | [27 empty] | 1,31000
п.42607 от 07.07.25 до 07.07.26 | [13 empty] | Соответствует | [13 empty] | 1,27000
п.42608 от 07.07.25 до 07.07.26 | [13 empty] | Соответствует | [13 empty] | 1,34000
п.42609 от 07.07.25 до 07.07.26 | [27 empty] | 1,33000
п.42610 от 07.07.25 до 07.07.26 | [13 empty] | Соответствует | [13 empty] | 1,35000
п.42611 от 07.07.25 до 07.07.26 | [27 empty] | 1,28000
п.42612 от 07.07.25 до 07.07.26 | [13 empty] | Соответствует | [13 empty] | 1,35000
п.42613 от 07.07.25 до 07.07.26 | [13 empty] | Соответствует | [13 empty] | 1,27000
п.42614 от 07.07.25 до 07.07.26 | [13 empty] | Соответствует | [13 empty] | 1,31000
п.42615 от 07.07.25 до 07.07.26 | [13 empty] | Соответствует | [13 empty] | 1,35000
п.42616 от 07.07.25 до 07.07.26 | [13 empty] | Соответствует | [13 empty] | 1,34000
п.42617 от 07.07.25 до 07.07.26 | [13 empty] | Соответствует | [13 empty] | 1,35000
п.42618 от 07.07.25 до 07.07.26 | [13 empty] | Соответствует | [13 empty] | 1,34000
п.42619 от 07.07.25 до 07.07.26 | [13 empty] | Соответствует | [13 empty] | 1,33000
п.42620 от 15.07.25 до 15.01.26 | 85,30000 | 138,00000 | [5 empty] | 12,00000 |  |  |  | 10,00000 | Без дефектов | [7 empty] | 7,00000 | [6 empty] | 0,99000 | 38,10000
п.42621 от 17.07.25 до 17.01.26 | 93,90000 | 130,00000 | [5 empty] | 12,00000 |  |  |  | 10,00000 | Без дефектов | [7 empty] | 6,00000 | [6 empty] | 1,00000 | 38,50000
п.42622 от 07.07.25 до 07.07.26 | [13 empty] | Соответствует | [13 empty] | 1,33000
п.42623 от 07.07.25 до 07.07.26 | [13 empty] | Соответствует | [13 empty] | 1,34000
п.42624 от 07.07.25 до 07.07.26 | [13 empty] | Соответствует | [13 empty] | 1,32000
п.42625 от 07.07.25 до 07.07.26 | [13 empty] | Соответствует | [13 empty] | 1,32000
п.42626 от 07.07.25 до 07.07.26 | [13 empty] | Соответствует | [13 empty] | 1,34000
п.42628 от 07.07.25 до 07.07.26 | [13 empty] | Соответствует | [13 empty] | 1,32000
п.42629 от 07.07.25 до 07.07.26 | [13 empty] | Соответствует | [13 empty] | 1,33000
п.42630 от 08.07.25 до 08.07.26 | [27 empty] | 1,33000
п.42631 от 08.07.25 до 08.07.26 | [27 empty] | 1,34000
п.42632 от 08.07.25 до 08.07.26 | [13 empty] | Соответствует | [13 empty] | 1,31000
п.42633 от 08.07.25 до 08.07.26 | [13 empty] | Соответствует | [13 empty] | 1,33000
п.42634 от 08.07.25 до 08.07.26 | [27 empty] | 1,33000
п.42635 от 08.07.25 до 08.07.26 | [27 empty] | 1,29000
п.42636 от 08.07.25 до 08.07.26 | [13 empty] | Соответствует | [13 empty] | 1,31000
п.42637 от 08.07.25 до 08.07.26 | [13 empty] | Соответствует | [13 empty] | 1,29000
п.42638 от 08.07.25 до 08.07.26 | [27 empty] | 1,30000
п.42639 от 08.07.25 до 08.07.26 | [27 empty] | 1,33000
п.42640 от 08.07.25 до 08.07.26 | [13 empty] | Соответствует | [13 empty] | 1,33000
п.42641 от 08.07.25 до 08.07.26 | [13 empty] | Соответствует | [13 empty] | 1,26000
п.42642 от 08.07.25 до 08.07.26 | [13 empty] | Соответствует | [13 empty] | 1,27000
п.42643 от 17.07.25 до 17.01.26 |  | 62,00000 | [5 empty] | 12,00000 |  |  |  | 30,00000 | Без дефектов | [7 empty] | 5,00000 | [6 empty] | 0,98000 | 33,20000
п.42644 от 08.07.25 до 08.07.26 | [13 empty] | Соответствует | [13 empty] | 1,33000
п.42645 от 08.07.25 до 08.07.26 | [13 empty] | Соответствует | [13 empty] | 1,32000
п.42646 от 08.07.25 до 08.07.26 | [13 empty] | Соответствует | [13 empty] | 1,28000
п.42647 от 11.07.25 до 11.01.26 | 31,40000 | 100,00000 | 0,19155 | -0,06400 | -0,12100 |  | -0,13400 | 30,00000 | 232,00000 | 6,00000 | 1,00000 | 110,00000 | Без дефектов |  |  | 1,66848 | 21,50000 | 43,54938 | РРМ 310 | 41,26193 | 18,00000 | 48,40056 | 1,5 | 10,00000 | F | 7,00000 |  | 1,19000 | 62,05000
п.42648 от 07.07.25 до 07.07.26 | [13 empty] | Соответствует | [13 empty] | 1,33000
п.42649 от 08.07.25 до 08.01.26 | 39,80000 | 85,00000 | 0,46503 | 0,18300 | -0,22900 |  | 0,36100 | 30,00000 | 232,00000 | 6,00000 |  | 110,00000 | Без дефектов |  |  | 1,49841 | 28,00000 | 40,18750 | РРМ 310 | 44,48563 | 18,00000 | 47,73699 | 1,5 | 10,00000 | H | 7,00000 |  | 1,10000 | 56,50000
п.42650 от 08.07.25 до 08.07.26 | [27 empty] | 1,30000
п.42651 от 07.07.25 до 07.07.26 | [27 empty] | 1,26000
п.42652 от 07.07.25 до 07.07.26 | [13 empty] | Соответствует | [13 empty] | 1,35000
п.42653 от 07.07.25 до 07.07.26 | [13 empty] | Соответствует | [13 empty] | 1,28000
п.42654 от 07.07.25 до 07.07.26 | [13 empty] | Соответствует | [13 empty] | 1,30000
п.42655 от 09.07.25 до 09.01.26 | 37,00000 | 80,00000 | 0,15900 | 0,09900 | 0,00400 |  | -0,12400 | 30,00000 | 232,00000 | 6,40000 |  | 100,00000 | Без дефектов |  |  | 1,98272 | 29,00000 | 51,76900 | РРМ 310 | 35,57016 | 18,29000 | 50,08823 | 1,5 | 10,00000 | H | 7,00000 |  | 1,39800 | 72,40000
п.42656 от 08.07.25 до 08.07.26 | [13 empty] | Соответствует | [13 empty] | 1,34000
п.42657 от 07.07.25 до 07.07.26 | [13 empty] | Соответствует | [13 empty] | 1,33000
п.42658 от 07.07.25 до 07.07.26 | [13 empty] | Соответствует | [13 empty] | 1,35000
п.42659 от 07.07.25 до 07.07.26 | [13 empty] | Соответствует | [13 empty] | 1,31000
п.42660 от 07.07.25 до 07.07.26 | [13 empty] | Соответствует | [13 empty] | 1,35000
п.42661 от 07.07.25 до 07.07.26 | [13 empty] | Соответствует | [13 empty] | 1,30000
п.42662 от 07.07.25 до 07.07.26 | [13 empty] | Соответствует | [13 empty] | 1,35000
п.42663 от 07.07.25 до 07.07.26 | [13 empty] | Соответствует | [13 empty] | 1,34000
п.42664 от 08.07.25 до 08.07.26 | [27 empty] | 1,33000
п.42665 от 07.07.25 до 07.07.26 | [13 empty] | Соответствует | [13 empty] | 1,27000
п.42666 от 07.07.25 до 07.07.26 | [13 empty] | Соответствует | [13 empty] | 1,31000
п.42667 от 07.07.25 до 07.07.26 | [13 empty] | Соответствует | [13 empty] | 1,31000
п.42669 от 07.07.25 до 07.07.26 | [13 empty] | Соответствует | [13 empty] | 1,35000
п.42670 от 07.07.25 до 07.07.26 | [13 empty] | Соответствует | [13 empty] | 1,31000
п.42671 от 07.07.25 до 07.07.26 | [13 empty] | Соответствует | [13 empty] | 1,33000
п.42672 от 07.07.25 до 07.07.26 | [13 empty] | Соответствует | [13 empty] | 1,30000
п.42673 от 07.07.25 до 07.07.26 | [13 empty] | Соответствует | [13 empty] | 1,33000
п.42674 от 08.07.25 до 08.07.27 | 73,40000 |  | 11,34800 | -0,52300 | -2,32800 | 3,22100 | -11,09500 | [9 empty] | 28,00000 | [10 empty] | 1,46000
п.42675 от 15.07.25 до 15.01.26 | 4,90000 | 89,00000 | [5 empty] | 30,00000 | 232,00000 | 5,00000 |  | 110,00000 |  | Без дефектов |  | 1,20070 |  | 49,89091 | PPE 100 | 30,06560 | 15,00000 | 31,26822 | 2 | 10,00000 | F | 6,00000 |  | 1,04000 | 57,60000
п.42676 от 11.07.25 до 11.01.26 | 52,00000 | 77,00000 | [5 empty] | 47,00000 | 232,00000 | 10,00000 |  |  | Без дефектов |  |  | 1,40653 | 16,00000 | 47,48068 |  |  | 2,00000 | 4,75983 | [5 empty] | 1,13000 | 59,10000
п.42677 от 09.07.25 до 09.01.26 | 43,00000 | 90,00000 | 0,33900 | -0,17700 | -0,19500 | 0,24700 | 0,21500 | 25,00000 | 224,00000 | 6,47000 |  | 120,00000 | Без дефектов |  |  | 1,57598 | 30,00000 | 47,71563 | РРМ 310 | 38,10217 | 18,32000 | 44,93692 | 1 | 16,00000 | F | 7,00000 |  | 1,17000 | 64,25000
п.42678 от 09.07.25 до 09.01.26 | 41,90000 | 93,00000 | 0,32700 | 0,03300 | 0,32400 |  | -0,03400 | 30,00000 | 232,00000 | 6,02000 |  | 120,00000 | Без дефектов |  |  | 1,60540 | 28,00000 | 61,37800 | РРМ 310 | 28,80511 | 17,68000 | 37,64375 | 1,5 | 10,00000 | H | 7,00000 |  | 1,25600 | 75,40000
п.42679 от 09.07.25 до 09.01.26 | 8,40000 | 61,00000 | [5 empty] | 30,00000 | 232,00000 | 6,00000 |  |  | Без дефектов |  |  | 1,54805 | 14,00000 | 38,91932 |  | 15,39089 |  | 17,57482 | [5 empty] | 1,14000 | 52,85000
п.42680 от 09.07.25 до 09.01.26 |  | 70,00000 | [5 empty] | 28,00000 | 224,00000 | 5,80000 |  | 15,00000 | Без дефектов |  |  | 1,52796 | 19,00000 | 40,43432 |  | 14,34425 |  | 16,38113 | [5 empty] | 1,14200 | 54,10000
п.42681 от 09.07.25 до 09.01.26 | 38,50000 | 81,00000 | 0,11800 | 0,06600 | -0,04500 | 0,14800 | -0,08700 | 30,00000 | 232,00000 | 4,82000 |  | 120,00000 | Без дефектов |  |  | 1,88964 | 27,00000 | 46,45375 | РРМ 310 | 39,29574 | 18,19000 | 51,07361 | 1,5 | 10,00000 | H | 7,00000 |  | 1,31000 | 67,30000
п.42682 от 10.07.25 до 10.01.26 | 40,50000 | 93,00000 | 0,37700 | 0,35700 | -0,04000 | 0,35600 | 0,11700 | 30,00000 | 232,00000 | 5,78000 |  | 120,00000 | Без дефектов |  |  | 1,87044 | 27,00000 | 46,98438 | РРМ 310 | 37,47813 | 17,67000 | 48,96397 | 1,5 | 10,00000 | H | 7,00000 |  | 1,30500 | 67,50000
п.42683 от 11.07.25 до 11.01.26 | 36,80000 | 88,00000 | 0,32900 | 0,09200 | -0,08900 |  | 0,30300 | 30,00000 | 232,00000 | 5,33000 |  | 120,00000 | Без дефектов |  |  | 1,68537 | 29,00000 | 43,97500 | РРМ 310 | 39,72758 | 17,50000 | 47,07735 | 1,5 | 10,00000 | H | 7,00000 |  | 1,20000 | 62,65000
п.42684 от 10.07.25 до 10.01.26 | 10,04000 | 74,00000 | [5 empty] | 47,00000 | 232,00000 | 5,00000 |  | 100,00000 | Без дефектов |  |  | 1,29719 | 29,00000 | 43,14545 | PPM 310+TPE 510 | 32,44838 | 14,00000 | 34,39528 | 1,5 | 4,00000 | H |  |  | 1,06000 | 52,80000
п.42685 от 09.07.25 до 09.01.26 | 30,32000 | 89,00000 | 0,20045 | 0,19800 | -0,03100 |  | -0,00400 | 30,00000 | 232,00000 | 5,00000 | 1,00000 | 100,00000 | Без дефектов |  |  | 1,58109 | 24,00000 | 43,54756 | РРМ 310 | 41,33412 | 18,00000 | 46,82893 | 1,5 | 10,00000 | H | 7,00000 |  | 1,15132 | 60,77376
п.42687 от 08.07.25 до 08.07.26 | [13 empty] | Соответствует | [13 empty] | 1,31000
п.42688 от 11.07.25 до 11.01.26 |  | 180,00000 | [25 empty] | 1,05000
п.42689 от 08.07.25 до 08.07.26 | [13 empty] | Соответствует | [13 empty] | 1,28000
п.42690 от 08.07.25 до 08.07.26 | [13 empty] | Соответствует | [13 empty] | 1,30000
п.42691 от 08.07.25 до 08.07.26 | [13 empty] | Соответствует | [13 empty] | 1,32000
п.42692 от 08.07.25 до 08.07.26 | [13 empty] | Соответствует | [13 empty] | 1,33000
п.42693 от 08.07.25 до 08.07.26 | [13 empty] | Соответствует | [13 empty] | 1,31000
п.42694 от 08.07.25 до 08.07.26 | [13 empty] | Соответствует | [13 empty] | 1,31000
п.42695 от 08.07.25 до 08.07.26 | [13 empty] | Соответствует | [13 empty] | 1,30000
п.42696 от 08.07.25 до 08.07.26 | [13 empty] | Соответствует | [13 empty] | 1,33000
п.42697 от 08.07.25 до 08.07.26 | [13 empty] | Соответствует | [13 empty] | 1,33000
п.42698 от 08.07.25 до 08.07.26 | [13 empty] | Соответствует | [13 empty] | 1,30000
п.42699 от 08.07.25 до 08.07.26 | [13 empty] | Соответствует | [13 empty] | 1,32000
п.42700 от 08.07.25 до 08.07.26 | [13 empty] | Соответствует | [13 empty] | 1,29000
п.42701 от 08.07.25 до 08.07.26 | [13 empty] | Соответствует | [13 empty] | 1,29000
п.42702 от 08.07.25 до 08.07.26 | [13 empty] | Соответствует | [13 empty] | 1,29000
п.42703 от 08.07.25 до 08.07.26 | [13 empty] | Соответствует | [13 empty] | 1,28000
п.42704 от 08.07.25 до 08.07.26 | [13 empty] | Соответствует | [13 empty] | 1,31000
п.42705 от 08.07.25 до 08.07.26 | [13 empty] | Соответствует | [13 empty] | 1,29000
п.42706 от 08.07.25 до 08.07.26 | [13 empty] | Соответствует | [13 empty] | 1,31000
п.42707 от 08.07.25 до 08.07.26 | [13 empty] | Соответствует | [13 empty] | 1,33000
п.42708 от 08.07.25 до 08.07.26 | [13 empty] | Соответствует | [13 empty] | 1,32000
п.42709 от 08.07.25 до 08.07.26 | [13 empty] | Соответствует | [13 empty] | 1,31000
п.42710 от 08.07.25 до 08.07.26 | [13 empty] | Соответствует | [13 empty] | 1,30000
п.42711 от 08.07.25 до 08.07.26 | [13 empty] | Соответствует | [13 empty] | 1,31000
п.42712 от 08.07.25 до 08.07.26 | [13 empty] | Соответствует | [13 empty] | 1,32000
п.42713 от 16.07.25 до 16.01.26 | 74,30000 | 90,00000 | 0,40971 | 0,21900 | 0,27300 |  | 0,21300 | 30,00000 | 232,00000 | 6,00000 |  | 50,00000 | Вскипы |  |  |  | 18,00000 |  | PPE 100 |  | 15,00000 |  | 2 | 10,00000 | F | 6,00000 |  | 1,15000 | 62,40000
п.42714 от 08.07.25 до 08.07.26 | [13 empty] | Соответствует | [13 empty] | 1,30000
п.42715 от 08.07.25 до 08.07.26 | [13 empty] | Соответствует | [13 empty] | 1,31000
п.42716 от 08.07.25 до 08.07.26 | [13 empty] | Соответствует | [13 empty] | 1,30000
п.42717 от 08.07.25 до 08.07.26 | [13 empty] | Соответствует | [13 empty] | 1,31000
п.42718 от 08.07.25 до 08.07.26 | [13 empty] | Соответствует | [13 empty] | 1,31000
п.42719 от 11.07.25 до 11.01.26 | 40,86000 | 81,00000 | 0,38633 | 0,34200 | 0,13100 |  | 0,12300 | 30,00000 | 232,00000 | 6,60000 |  | 120,00000 | Без дефектов |  |  | 1,65595 | 26,00000 | 45,40344 | РРМ 310 | 40,52556 | 18,40000 | 48,02135 | 1,5 | 10,00000 | H | 7,00000 |  | 1,19500 | 63,45000
п.42720 от 08.07.25 до 08.07.26 | [13 empty] | Соответствует | [13 empty] | 1,31000
п.42721 от 08.07.25 до 08.07.26 | [13 empty] | Соответствует | [13 empty] | 1,30000
п.42722 от 08.07.25 до 08.07.26 | [27 empty] | 1,29000
п.42723 от 08.07.25 до 08.07.26 | [13 empty] | Соответствует | [13 empty] | 1,30000
п.42724 от 08.07.25 до 08.07.26 | [13 empty] | Соответствует | [13 empty] | 1,31000
п.42725 от 08.07.25 до 08.07.26 | [13 empty] | Соответствует | [13 empty] | 1,29000
п.42726 от 08.07.25 до 08.07.26 | [13 empty] | Соответствует | [13 empty] | 1,31000
п.42727 от 08.07.25 до 08.07.26 | [13 empty] | Соответствует | [13 empty] | 1,29000
п.42728 от 08.07.25 до 08.07.26 | [13 empty] | Соответствует | [13 empty] | 1,28000
п.42729 от 08.07.25 до 08.07.26 | [13 empty] | Соответствует | [13 empty] | 1,30000
п.42730 от 08.07.25 до 08.07.26 | [13 empty] | Соответствует | [13 empty] | 1,32000
п.42731 от 08.07.25 до 08.07.26 | [13 empty] | Соответствует | [13 empty] | 1,30000
п.42732 от 08.07.25 до 08.07.26 | [13 empty] | Соответствует | [13 empty] | 1,32000
п.42733 от 11.07.25 до 11.07.27 | 1,30000 |  | 0,67100 | 0,60600 | 0,10900 | 1,49600 | 0,26500 | [9 empty] | 35,00000 | [10 empty] | 1,37000
п.42734 от 11.07.25 до 11.01.26 | 39,22000 | 94,00000 | 0,25700 | 0,24600 | -0,07300 | 0,44000 | -0,00700 | 28,00000 | 224,00000 | 6,00000 |  | 120,00000 | Без дефектов |  |  | 1,63600 | 27,00000 | 46,15250 | РРМ 310 | 34,72363 | 16,00000 | 41,02827 | 1 | 16,00000 | F | 7,00000 |  | 1,19000 | 63,80000
п.42736 от 15.07.25 до 15.01.26 | 40,42000 | 85,00000 | 0,24800 | 0,06200 | -0,12600 |  | 0,20500 | 30,00000 | 232,00000 | 5,64000 |  | 100,00000 | Без дефектов |  |  | 1,45093 | 23,00000 | 37,60563 | РРМ 310 | 48,42360 | 18,21000 | 49,52458 | 1,5 | 10,00000 | H | 7,00000 |  | 1,07000 | 53,35000
п.42737 от 11.07.25 до 11.01.26 | 43,36000 | 98,00000 | 0,54500 | 0,41000 | -0,02600 | 0,13200 | 0,35800 | 30,00000 | 232,00000 | 5,89000 |  | 120,00000 | Без дефектов |  |  | 2,05217 | 25,33333 | 46,91938 | РРМ 310 | 37,78779 | 17,50000 | 51,71042 | 1,5 | 10,00000 | H | 7,00000 |  | 1,39000 | 69,45000
п.42738 от 18.07.25 до 18.01.26 | 4,60000 | 92,00000 | [5 empty] | 31,00000 | 232,00000 | 5,00000 |  | 110,00000 |  | Без дефектов |  | 1,20338 |  | 49,47727 | PPE 100 | 30,42596 | 15,00000 | 31,52963 | 2 | 10,00000 | F | 6,00000 |  | 1,04000 | 57,25000
п.42739 от 15.07.25 до 15.01.26 | 41,80000 | 98,00000 | 0,31300 | 0,27700 | 0,01000 | 0,10000 | 0,14500 | 30,00000 | 232,00000 | 6,44000 |  | 120,00000 | Без дефектов |  |  | 2,06557 | 27,00000 | 46,22438 | РРМ 310 | 38,55108 | 17,82000 | 53,30688 | 1,5 | 10,00000 | H | 7,00000 |  | 1,39000 | 69,05000
п.42740 от 10.07.25 до 10.01.26 | 10,50000 | 74,00000 | [5 empty] | 30,00000 | 232,00000 | 6,00000 |  | 30,00000 | Без дефектов |  |  | 1,53753 | 10,00000 | 41,06250 |  | 14,70547 |  | 16,80365 | [5 empty] | 1,15000 | 54,90000
п.42741 от 15.07.25 до 15.01.26 | 40,20000 | 80,00000 | 0,40500 | -0,26800 | -0,25600 |  | 0,16500 | 30,00000 | 232,00000 | 5,74000 |  | 120,00000 | Без дефектов |  |  | 1,60023 | 23,00000 | 47,41625 | РРМ 310 | 38,32020 | 18,17000 | 45,18429 | 1,5 | 10,00000 | H | 7,00000 |  | 1,18000 | 64,35000
п.42742 от 11.07.25 до 11.01.26 | 37,60000 | 92,00000 | 0,33500 | 0,20100 | 0,26700 | 0,19400 | -0,02500 | 26,00000 | 224,00000 | 5,00000 |  | 120,00000 | Без дефектов |  |  | 1,88265 | 28,00000 | 45,56250 | РРМ 310 | 37,44493 | 17,00000 | 48,12778 | 1 | 16,00000 | F | 7,00000 |  | 1,30000 | 66,50000
п.42744 от 11.07.25 до 11.01.26 | 42,20000 | 94,50000 | 0,17500 | -0,10800 | -0,12400 | 0,36500 | -0,05900 | 28,00000 | 224,00000 | 5,87000 |  | 120,00000 | Без дефектов |  |  | 1,56924 | 28,00000 | 46,35000 | РРМ 310 | 39,03646 | 18,15000 | 45,20912 | 1,5 | 16,00000 | F | 7,00000 |  | 1,16000 | 63,00000
п.42745 от 11.07.25 до 11.01.26 | 42,18000 | 91,00000 | 0,08900 | 0,05300 | -0,06400 |  | -0,03400 | 30,00000 | 232,00000 | 7,40000 |  | 120,00000 | Без дефектов |  |  | 1,54742 | 18,33333 | 51,60469 | РРМ 310 | 35,70649 | 18,40000 | 42,46463 | 1,5 | 10,00000 | H | 7,00000 |  | 1,17500 | 67,05000
п.42747 от 10.07.25 до 10.01.26 | 31,90000 | 92,50000 | 0,45076 | 0,40100 | -0,06600 |  | -0,19500 | 30,00000 | 232,00000 | 6,00000 | 1,00000 | 100,00000 | Без дефектов |  |  | 1,66468 | 25,00000 | 44,77202 | РРМ 310 | 40,65039 | 18,20000 | 48,06143 | 1,5 | 10,00000 | H | 7,00000 |  | 1,19536 | 63,03843
п.42748 от 10.07.25 до 10.01.26 | 40,50000 | 91,00000 | 0,25571 | -0,15800 | 0,19500 |  | 0,04900 | 30,00000 | 232,00000 | 6,00000 | 1,00000 | 100,00000 | Без дефектов |  |  | 1,60652 | 20,00000 | 45,01429 | РРМ 310 | 39,98730 | 18,00000 | 46,33224 | 1,5 | 10,00000 | H | 7,00000 |  | 1,17031 | 62,41289
п.42749 от 10.07.25 до 10.01.26 | 7,68000 | 94,50000 | [5 empty] | 47,00000 | 232,00000 | 10,00000 |  | 110,00000 |  | Соответствует | 2,00000 | 1,28506 |  |  | CPE 300 |  | 10,00000 | 21,87342 | 2 |  |  |  |  | 1,08000 | 58,75000
п.42750 от 09.07.25 до 09.07.26 | [13 empty] | Соответствует | [13 empty] | 1,29000
п.42751 от 09.07.25 до 09.07.26 | [13 empty] | Соответствует | [13 empty] | 1,29000
п.42752 от 09.07.25 до 09.07.26 | [13 empty] | Соответствует | [13 empty] | 1,28000
п.42753 от 09.07.25 до 09.07.26 | [13 empty] | Соответствует | [13 empty] | 1,30000
п.42754 от 09.07.25 до 09.07.26 | [13 empty] | Соответствует | [13 empty] | 1,30000
п.42755 от 09.07.25 до 09.07.26 | [13 empty] | Соответствует | [13 empty] | 1,28000
п.42756 от 09.07.25 до 09.07.26 | [13 empty] | Соответствует | [13 empty] | 1,28000
п.42757 от 09.07.25 до 09.07.26 | [13 empty] | Соответствует | [13 empty] | 1,28000
п.42758 от 09.07.25 до 09.07.26 | [13 empty] | Соответствует | [13 empty] | 1,32000
п.42759 от 09.07.25 до 09.07.26 | [13 empty] | Соответствует | [13 empty] | 1,30000
п.42760 от 09.07.25 до 09.07.26 | [13 empty] | Соответствует | [13 empty] | 1,29000
п.42761 от 09.07.25 до 09.07.26 | [13 empty] | Соответствует | [13 empty] | 1,31000
п.42762 от 09.07.25 до 09.07.26 | [13 empty] | Соответствует | [13 empty] | 1,30000
п.42763 от 09.07.25 до 09.07.26 | [13 empty] | Соответствует | [13 empty] | 1,31000
п.42764 от 09.07.25 до 09.07.26 | [13 empty] | Соответствует | [13 empty] | 1,32000
п.42765 от 09.07.25 до 09.07.26 | [13 empty] | Соответствует | [13 empty] | 1,29000
п.42766 от 09.07.25 до 09.07.26 | [13 empty] | Соответствует | [13 empty] | 1,30000
п.42767 от 09.07.25 до 09.07.26 | [13 empty] | Соответствует | [13 empty] | 1,30000
п.42768 от 09.07.25 до 09.07.26 | [13 empty] | Соответствует | [13 empty] | 1,31000
п.42769 от 09.07.25 до 09.07.26 | [13 empty] | Соответствует | [13 empty] | 1,29000
п.42770 от 09.07.25 до 09.07.26 | [13 empty] | Соответствует | [13 empty] | 1,29000
п.42771 от 11.07.25 до 11.07.27 | 72,40000 |  | 2,85100 | 0,38600 | -1,97100 |  | 2,02400 | [9 empty] | 35,00000 | [10 empty] | 1,43000
п.42772 от 14.07.25 до 14.07.27 | 68,70000 |  | 2,35300 | 0,67800 | -1,31800 |  | -1,82800 | [9 empty] | 38,00000 | [10 empty] | 1,41000
п.42773 от 11.07.25 до 11.07.27 | 77,20000 |  | 7,50400 | 0,39200 | 0,52800 |  | -7,47600 | [9 empty] | 25,00000 | [10 empty] | 1,46000
п.42776 от 11.07.25 до 11.01.26 | [7 empty] | 26,00000 | 232,00000 | [7 empty] | 15,00000 |  |  |  | 19,87000
п.42777 от 10.07.25 до 10.07.27 | 73,30000 |  | 0,67900 | 0,29400 | -0,48100 | 0,75100 | -0,37800 | [9 empty] | 35,00000 | [6 empty] | 40,00000 |  |  |  | 1,43000
п.42778 от 10.07.25 до 10.01.26 |  | 62,50000 | [5 empty] | 30,00000 | 232,00000 | 5,80000 |  |  | Без дефектов |  |  | 1,57516 | 24,00000 | 39,55938 |  | 14,66150 |  | 16,93404 | [5 empty] | 1,15500 | 53,95000
п.42779 от 14.07.25 до 14.01.26 | 98,90000 | 69,00000 | [5 empty] | 12,00000 |  | 8,00000 |  | 40,00000 | Без дефектов |  | 3,00000 |  |  |  | D'LAC WEF 3020 |  | 3,00000 | [6 empty] | 1,01000 | 39,10000
п.42780 от 11.07.25 до 11.01.26 | 37,10000 | 95,00000 | 0,29400 | -0,16500 | 0,21400 |  | 0,11600 | 30,00000 | 232,00000 | 5,32000 |  | 100,00000 | Без дефектов |  |  | 1,57867 | 30,00000 | 45,48000 | РРМ 310 | 39,66579 | 18,04000 | 45,63977 | 1,5 | 10,00000 | H | 7,00000 |  | 1,16000 | 62,40000
п.42781 от 09.07.25 до 09.01.26 | [7 empty] | 25,00000 | 232,00000 | [7 empty] | 12,00000 |  |  |  | 19,72000
п.42782 от 09.07.25 до 09.09.25 | [13 empty] | Без дефектов
п.42783 от 14.07.25 до 14.01.26 |  | 68,50000 | [5 empty] | 28,00000 | 224,00000 | 6,00000 |  | 30,00000 | Без дефектов |  |  | 1,54494 | 23,66667 |  |  |  |  | 16,99293 | 1,5 |  |  |  |  | 1,15000 | 54,55000
п.42784 от 14.07.25 до 14.01.26 | 197,00000 | 66,00000 | [5 empty] | 12,00000 |  |  |  | 2,00000 | Без дефектов | [7 empty] | 4,00000 | [6 empty] | 1,00000 | 38,90000
п.42785 от 14.07.25 до 14.01.26 | 4,10000 | 95,00000 | 0,23900 | 0,15600 | 0,17100 |  | -0,06000 | 30,00000 | 232,00000 | 6,00000 |  | 120,00000 | Без дефектов |  |  | 1,27428 |  | 50,72500 | РРМ 310 | 35,44259 | 18,00000 | 38,32430 | 1 | 10,00000 | H | 7,00000 |  | 1,08000 | 59,85000
п.42786 от 15.07.25 до 15.01.26 | 39,30000 | 93,00000 | 0,11010 | 0,10300 | -0,01700 |  | 0,03500 | 30,00000 | 232,00000 | 6,00000 |  | 120,00000 | Без дефектов |  |  | 1,52156 | 25,00000 | 42,46000 | РРМ 310 | 42,39284 | 18,00000 | 46,49943 | 1,5 | 10,00000 | H | 7,00000 |  | 1,12000 | 58,90000
п.42787 от 11.07.25 до 11.01.26 | 33,10000 | 63,00000 | 1,98400 | 1,90100 | 0,52600 |  | -0,21000 | 30,00000 | 232,00000 |  |  | 100,00000 | Без дефектов |  |  | 1,55189 | 26,00000 |  |  |  | 6,20000 | 16,80648 | 4 | 3,00000 |  |  |  | 1,17000 | 57,25000
п.42788 от 11.07.25 до 11.01.26 | 11,80000 | 64,00000 | [5 empty] | 28,00000 | 224,00000 | 5,00000 |  | 15,00000 | Без дефектов | Белый цвет жидкого продукта |  | 1,62630 | 15,00000 | 37,51818 |  | 13,32687 |  | 15,45917 | [5 empty] | 1,16000 | 52,60000
п.42789 от 11.07.25 до 11.01.26 | 40,50000 | 86,00000 | 0,28000 | 0,22700 | -0,06700 |  | -0,15100 | 30,00000 | 232,00000 | 5,55000 |  | 120,00000 | Без дефектов |  |  | 2,00843 | 28,00000 | 50,47500 | РРМ 310 | 34,86875 | 17,60000 | 49,30037 | 1,5 | 10,00000 | H | 7,00000 |  | 1,40000 | 71,70000
п.42790 от 14.07.25 до 14.01.26 | 23,00000 | 71,50000 | [5 empty] | 28,00000 | 224,00000 | 5,00000 |  | 15,00000 | Без дефектов |  |  | 1,54006 | 10,00000 | 40,14773 |  | 12,45400 |  | 14,25984 | [5 empty] | 1,14500 | 54,00000
п.42791 от 10.07.25 до 10.01.26 | [7 empty] | 25,00000 | 232,00000 | [7 empty] | 14,00000 |  |  |  | 20,40000
п.42792 от 14.07.25 до 14.01.26 | 41,20000 | 114,00000 | 0,50200 | 0,00800 | 0,32200 |  | 0,38500 | 35,00000 | 249,00000 | 25,00000 |  | 110,00000 | Без дефектов |  |  | 1,41962 |  | 48,18182 | PPU 331 | 51,88679 | 25,00000 | 59,15094 | 1,5 | 10,00000 | H |  |  | 1,14000 | 60,00000
п.42793 от 25.07.25 до 25.01.26 |  | 75,00000 | [5 empty] | 12,00000 |  |  |  | 30,00000 | Без дефектов | [7 empty] | 4,00000 | [6 empty] | 0,99000 | 33,70000
п.42794 от 14.07.25 до 14.07.26 | [27 empty] | 1,35000
п.42795 от 30.07.25 до 30.07.26 | [13 empty] | Соответствует | [13 empty] | 1,34000
п.42799 от 14.07.25 до 14.01.26 | 37,20000 | 87,00000 | 0,30924 | -0,03400 | 0,26600 | 0,21100 | -0,15400 | 26,00000 | 224,00000 | 5,50000 |  | 120,00000 | Без дефектов |  |  | 1,62228 | 27,00000 | 38,08375 | РРМ 310 |  | 17,50000 | 50,20303 | 1 | 16,00000 | F | 7,00000 |  | 1,14000 | 56,55000
п.42800 от 23.07.25 до 23.01.26 | 3,60000 | 81,00000 | 0,46900 | 0,45100 | -0,12500 |  | 0,02300 | 27,00000 | 232,00000 | 6,00000 |  | 100,00000 | Без дефектов |  |  | 1,41011 |  | 47,15966 | РРМ 310 | 40,28867 | 19,00000 | 45,52620 | 1,5 | 10,00000 | H | 7,00000 |  | 1,13000 | 58,85000
п.42801 от 10.07.25 до 10.01.26 | [7 empty] | 26,00000 | 232,00000 | [7 empty] | 9,00000 |  |  |  | 20,07000
п.42803 от 11.07.25 до 11.01.26 | 9,20000 | 80,00000 | [5 empty] | 47,00000 | 232,00000 |  |  | 100,00000 | Без дефектов |  |  | 1,27899 | 25,00000 | 42,60795 | PPM 310+TPE 510 | 32,85772 | 14,00000 | 34,50060 | 1,5 | 4,00000 | H |  |  | 1,05000 | 51,90000
п.42804 от 14.07.25 до 14.01.26 | 35,30000 | 103,50000 | 0,33200 | 0,19000 | -0,06900 |  | -0,26300 | 29,00000 | 232,00000 | 6,00000 | 1,00000 | 110,00000 | Без дефектов |  |  | 1,49337 | 22,00000 | 40,66875 | РРМ 310 | 44,03670 | 18,00000 | 47,28358 | 1,5 | 10,00000 | F | 7,00000 |  | 1,10000 | 56,85000
п.42805 от 18.07.25 до 18.01.26 | 41,20000 | 85,00000 | 0,17500 | 0,06300 | -0,04900 |  | -0,15600 | 30,00000 | 232,00000 | 6,92000 |  | 120,00000 | Без дефектов |  |  | 1,77791 | 26,00000 | 49,76000 | Грунт УП (для ММК) | 36,24602 | 18,21000 | 47,19486 | 1,5 | 10,00000 | H | 7,00000 |  | 1,28000 | 68,60000
п.42806 от 11.07.25 до 11.07.28 | [13 empty] | Соответствует
п.42807 от 15.07.25 до 15.01.26 | 39,50000 | 92,00000 | 0,22855 | -0,00500 | -0,01500 |  | -0,22800 | 30,00000 | 232,00000 | 5,00000 | 1,00000 | 110,00000 | Без дефектов |  |  | 1,65119 | 24,66667 | 46,67500 | РРМ 310 | 42,78075 | 20,00000 | 51,23952 | 1,5 | 10,00000 | F | 7,00000 |  | 1,20000 | 64,45000
п.42808 от 14.07.25 до 14.07.27 | [16 empty] | 20,00000 | [10 empty] | 1,13000
п.42809 от 16.07.25 до 16.07.27 | 68,30000 |  | 0,36600 | -0,07900 | -0,28400 | 0,07100 | -0,21700 | [9 empty] | 30,00000 | [6 empty] | 80,00000 |  |  |  | 1,54000
п.42810 от 14.07.25 до 14.07.27 |  |  | 0,26700 | 0,09800 | -0,22800 |  | 0,10000 | [9 empty] | 17,00000 | [10 empty] | 1,12000
п.42811 от 11.07.25 до 11.01.26 | 32,50000 | 90,00000 | 0,38965 | 0,11800 | 0,33700 |  | -0,15600 | 30,00000 | 232,00000 | 6,00000 | 1,00000 | 100,00000 | Без дефектов |  |  | 1,82749 | 26,00000 | 40,37457 | РРМ 310 | 44,58252 | 18,00000 | 53,51851 | 1,5 | 10,00000 | H | 7,00000 |  | 1,23782 | 61,46423
п.42812 от 11.07.25 до 11.07.27 | [27 empty] | 1,08000
п.42813 от 16.07.25 до 16.01.26 | 2,30000 | 103,00000 | 0,48500 | 0,37700 | 0,01400 |  | -0,30400 | 30,00000 | 232,00000 | 5,00000 |  | 120,00000 | Без дефектов |  |  | 1,40344 |  | 49,67159 | РРМ 310 | 32,08605 | 16,00000 | 36,72119 | 1,5 | 10,00000 | H | 7,00000 |  | 1,14000 | 61,15000
п.42814 от 16.07.25 до 16.01.26 | 38,40000 | 94,00000 | 0,31526 | 0,21900 | 0,20100 |  | 0,10500 | 30,00000 | 232,00000 | 6,42000 |  | 120,00000 | Без дефектов |  |  | 1,65589 | 28,00000 | 42,77000 | РРМ 310 | 42,01543 | 17,97000 | 48,62150 | 1,5 | 10,00000 | H | 7,00000 |  | 1,18000 | 61,20000
п.42815 от 16.07.25 до 16.01.26 | 2,50000 | 110,00000 | 0,22200 | -0,15600 | -0,10200 |  | 0,12000 | 30,00000 | 232,00000 | 5,00000 |  | 120,00000 | Без дефектов |  |  | 1,34013 |  | 47,81250 | РРМ 310 | 37,59791 | 18,00000 | 41,41176 | 1,5 | 10,00000 | H | 7,00000 |  | 1,10000 | 58,25000
п.42816 от 16.07.25 до 16.01.26 | 38,80000 | 95,00000 | 0,24897 | -0,16400 | -0,04000 |  | -0,18300 | 30,00000 | 232,00000 | 5,00000 |  | 110,00000 | Без дефектов |  |  | 1,66905 | 27,00000 | 48,68375 | РРМ 310 | 41,53686 | 20,00000 | 50,31035 | 1.5 | 10,00000 | H | 6,00000 |  | 1,22000 | 66,35000
п.42817 от 15.07.25 до 15.01.26 | 39,20000 | 88,00000 | 0,18400 | 0,12600 | -0,12900 |  | 0,03600 | 29,00000 | 232,00000 | 6,66000 |  | 120,00000 | Без дефектов |  |  | 1,49552 | 20,00000 | 45,05000 | РРМ 310 | 40,78014 | 18,40000 | 45,29642 | 1,5 | 10,00000 | H | 7,00000 |  | 1,12000 | 60,75000
п.42818 от 15.07.25 до 15.01.26 | 41,20000 | 77,00000 | 0,29700 | 0,22300 | -0,09300 |  | -0,17200 | 30,00000 | 232,00000 | 6,68000 |  | 120,00000 | Без дефектов |  |  | 1,98922 | 26,00000 | 51,61250 | РРМ 310 | 34,62056 | 18,02000 | 49,54495 | 1,5 | 10,00000 | H | 7,00000 |  | 1,40000 | 72,35000
п.42819 от 14.07.25 до 14.01.26 | 32,60000 | 92,00000 | 0,29100 | 0,13600 | -0,14800 |  | 0,21100 | 30,00000 | 232,00000 | 6,00000 |  | 100,00000 | Без дефектов |  |  | 1,62142 | 30,00000 | 42,91709 | РРМ 310 | 41,94133 | 18,00000 | 47,98120 | 1,5 | 10,00000 | H | 7,00000 |  | 1,16576 | 60,82699
п.42820 от 11.07.25 до 11.01.26 | 3,68000 | 95,00000 | 0,24900 | -0,21500 | 0,11200 |  | 0,05300 | 30,00000 | 232,00000 | 6,00000 |  | 120,00000 | Без дефектов |  |  | 1,28658 |  | 49,19091 | РРМ 310 | 38,43325 | 19,00000 | 41,71502 | 1 | 10,00000 | H | 7,00000 |  | 1,08000 | 58,60000
п.42821 от 16.07.25 до 16.01.26 | 42,30000 | 98,00000 | 0,25578 | 0,12800 | -0,06400 | 0,24900 | 0,21200 | 30,00000 | 232,00000 | 5,74000 |  | 120,00000 | Без дефектов |  |  | 1,81282 | 26,00000 | 48,72250 | РРМ 310 | 36,33398 | 17,82000 | 47,36726 | 1,5 | 10,00000 | H | 7,00000 |  | 1,29000 | 68,20000
п.42822 от 22.07.25 до 22.01.26 | 100,00000 | 73,00000 | [5 empty] | 12,00000 |  | 11,00000 |  | 40,00000 | Без дефектов | [5 empty] | D'LAC WEF 3020 |  | 3,00000 | [6 empty] | 1,02000 | 42,90000
п.42823 от 17.07.25 до 17.01.26 | 84,40000 | 156,00000 | [5 empty] | 12,00000 |  |  |  | 10,00000 | Без дефектов |  |  |  | 7,00000 |  |  |  | 8,00000 |  | 1 |  |  |  |  | 1,42000 | 64,30000
п.42824 от 15.07.25 до 15.01.26 | 6,70000 | 59,50000 | [5 empty] | 25,00000 | 232,00000 | 6,00000 |  |  | Без дефектов |  |  | 1,55140 | 16,00000 | 38,72500 |  | 15,49387 |  | 17,66301 | [5 empty] | 1,14000 | 52,70000
п.42827 от 17.07.25 до 17.01.26 | 96,20000 | 127,00000 | [5 empty] | 12,00000 |  |  |  | 10,00000 | Без дефектов | [7 empty] | 6,40000 | [6 empty] | 1,00000 | 37,80000
п.42829 от 15.07.25 до 15.01.26 |  | 79,00000 | [5 empty] | 15,00000 | 232,00000 | 6,00000 |  |  | Без дефектов |  |  | 2,51265 |  | 6,73750 | РРМ 310 | 60,37736 | 4,00000 | 58,77551 | [5 empty] | 0,99000 | 17,10000
п.42830 от 15.07.25 до 15.01.26 | 39,40000 | 85,00000 | 0,33224 | -0,06900 | 0,32300 | 0,42900 | 0,03600 | 27,00000 | 224,00000 | 6,00000 |  | 120,00000 | Без дефектов |  |  | 1,66129 | 26,00000 | 45,85000 | РРМ 310 | 36,95652 | 17,00000 | 44,19696 | 1 | 16,00000 | F | 7,00000 |  | 1,20000 | 63,90000
п.42831 от 14.07.25 до 14.01.26 | 33,70000 | 94,00000 | 0,27100 | 0,09200 | -0,20000 |  | -0,15800 | 30,00000 | 232,00000 | 5,00000 |  | 100,00000 | Без дефектов |  |  | 1,53014 | 26,00000 | 41,06559 | РРМ 310 | 43,83232 | 18,00000 | 47,65144 | 1,50000 | 10,00000 | H | 7,00000 |  | 1,11724 | 57,80000
п.42832 от 14.07.25 до 14.01.26 | 31,20000 | 93,00000 | 0,37000 | 0,20200 | -0,30400 |  | 0,06400 | 30,00000 | 232,00000 | 6,00000 | 1,00000 | 100,00000 | Без дефектов |  |  | 1,58066 | 24,00000 | 43,58532 | РРМ 310 | 41,29831 | 18,00000 | 46,79593 | 1,5 | 10,00000 | H | 7,00000 |  | 1,15132 | 60,80000
п.42834 от 15.07.25 до 15.01.26 | 33,20000 | 92,00000 | 0,41007 | -0,08700 | -0,18400 |  | -0,35600 | 30,00000 | 232,00000 | 6,00000 | 1,00000 | 110,00000 | Без дефектов |  |  | 1,67263 | 27,00000 | 41,51625 | РРМ 310 | 43,35652 | 18,00000 | 49,88795 | 1,5 | 10,00000 | F | 7,00000 |  | 1,18000 | 60,35000
п.42836 от 17.07.25 до 17.07.27 | [13 empty] | соотвествует |  |  | 75,00000 | [8 empty] | 2,00000 |  | 1,75800 | 83,50000
п.42837 от 15.07.25 до 15.07.27 | 1,00000 |  | 0,51000 | 0,36500 | 0,13000 | 0,25000 | 0,33100 | [9 empty] | 35,00000 | [10 empty] | 1,38000
п.42839 от 16.07.25 до 16.07.27 |  |  | 0,76000 | 0,07400 | -0,66300 |  | -0,35600 | [9 empty] | 28,00000 | [10 empty] | 1,15000 | 68,90000
п.42840 от 17.07.25 до 17.07.27 | 75,40000 | [15 empty] | 35,00000 | [10 empty] | 1,47000
п.42841 от 15.07.25 до 15.01.26 | 2,40000 | 92,00000 | 0,53300 | 0,53200 | -0,03200 |  | 0,00300 | 30,00000 | 232,00000 | 6,00000 |  | 110,00000 | Без дефектов |  |  | 1,36387 |  | 49,60000 | Полиэфирный | 40,32258 | 20,00000 | 45,16129 | 1,5 | 10,00000 | H | 7,00000 |  | 1,12000 | 60,40000
п.42842 от 16.07.25 до 16.01.26 | 42,30000 | 61,00000 | 0,87100 | 0,49400 | -0,71700 |  | -0,06000 | 30,00000 | 232,00000 |  |  | 110,00000 | Без дефектов |  |  | 1,51923 | 19,00000 |  |  |  | 6,00000 | 16,33575 |  | 3,00000 |  |  |  | 1,15000 | 55,80000
п.42843 от 18.07.25 до 18.01.26 | 38,30000 | 120,00000 | 0,46758 | 0,40700 | -0,22400 |  | 0,05300 | 35,00000 | 249,00000 | 24,00000 |  | 110,00000 | Без дефектов |  |  | 1,38892 |  | 45,19375 | PPU 331 | 53,10469 | 24,00000 | 58,94620 | 1,5 | 10,00000 | H |  |  | 1,11000 | 56,55000
п.42844 от 16.07.25 до 16.01.26 | 17,40000 | 77,50000 | [5 empty] | 28,00000 | 224,00000 | 5,00000 |  | 15,00000 | Без дефектов |  |  | 1,56139 | 17,00000 | 39,62500 |  | 12,61830 |  | 14,51104 | [5 empty] | 1,15000 | 53,80000
п.42845 от 17.07.25 до 17.01.26 | 39,64000 | 92,00000 | 0,14303 | -0,08000 | 0,07600 | 0,20500 | -0,09100 | 28,00000 | 224,00000 | 6,02000 |  | 120,00000 | Без дефектов |  |  | 1,60253 | 25,00000 | 39,58000 | РРМ 310 |  | 18,36000 | 51,08065 | 1 | 16,00000 | F | 7,00000 |  | 1,14000 | 57,60000
п.42848 от 16.07.25 до 16.01.26 | 40,60000 | 88,00000 | 0,43866 | 0,36700 | -0,19600 | 0,17100 | 0,13900 | 27,00000 | 224,00000 | 5,32000 |  | 120,00000 | Без дефектов |  |  | 1,89502 | 26,00000 | 46,12625 | РРМ 310 | 35,87979 | 16,55000 | 46,73999 | 1 | 16,00000 | F | 7,00000 |  | 1,31000 | 67,10000
п.42849 от 15.07.25 до 15.01.26 | [7 empty] | 25,00000 | 232,00000 | [7 empty] | 5,00000 |  |  |  | 20,40000
п.42850 от 15.07.25 до 15.01.26 | 10,06000 | 60,00000 | [5 empty] | 30,00000 | 232,00000 | 5,00000 |  |  | Без дефектов |  |  | 1,53604 | 16,33333 | 39,63182 |  | 12,53418 |  | 14,38238 | [5 empty] | 1,14000 | 53,40000
п.42851 от 15.07.25 до 15.01.26 | 38,80000 | 88,00000 | 0,44357 | -0,42800 | 0,06300 |  | 0,09800 | 30,00000 | 232,00000 | 6,00000 |  | 100,00000 | Без дефектов |  |  | 1,51935 |  | 40,47625 | Полиэфирный 1311Т34 ALBA | 44,47052 | 18,00000 | 47,89540 | 1,5 | 10,00000 | F | 6,00000 |  | 1,11000 | 57,10000
п.42852 от 18.07.25 до 18.01.26 | 37,40000 | 92,00000 | 0,44300 | -0,38800 | -0,19100 |  | -0,09700 | 28,00000 | 232,00000 | 5,60000 |  | 120,00000 | Без дефектов |  |  | 2,02882 | 27,00000 | 44,75000 | РРМ 310 | 41,11732 | 18,40000 | 55,30418 | 1,5 | 10,00000 | H | 7,00000 |  | 1,36000 | 67,50000
п.42853 от 16.07.25 до 16.01.26 | 33,00000 | 99,00000 | 0,36862 | 0,22600 | 0,16200 |  | -0,24200 | 30,00000 | 232,00000 | 6,00000 | 1,00000 | 110,00000 | Без дефектов |  |  | 1,84608 | 24,00000 | 45,12000 | РРМ 310 | 41,07143 | 18,40000 | 51,70160 | 1,5 | 10,00000 | F | 7,00000 |  | 1,28000 | 65,70000
п.42854 от 21.07.25 до 21.01.26 |  | 67,00000 | [6 empty] | 224,00000 | 5,00000 | [5 empty] | 2,53661 | 15,00000 | 16,29830 |  | 92,03414 | 15,00000 | 105,83929 | [5 empty] | 1,15000 | 35,95000
п.42855 от 21.07.25 до 21.01.26 | 38,80000 | 90,00000 | 0,33800 | -0,08800 | 0,32200 | 0,27600 | 0,05600 | 27,00000 | 224,00000 | 5,50000 |  | 120,00000 | Без дефектов |  |  | 1,61842 | 26,00000 | 38,36875 | РРМ 310 |  | 17,70000 | 50,47759 | 1 | 16,00000 | F | 7,00000 |  | 1,14000 | 56,75000
п.42856 от 16.07.25 до 16.01.26 | 5,50000 | 96,00000 | [5 empty] | 28,00000 | 232,00000 | 6,00000 |  | 110,00000 |  | Без дефектов |  | 1,18523 |  | 49,14375 | PPE 100 | 30,55909 | 15,00000 | 31,43838 | 2 | 10,00000 | F | 6,00000 |  | 1,03000 | 56,55000
п.42857 от 16.07.25 до 16.01.26 | 23,30000 | 94,00000 | 1,44700 | 1,44300 | -0,02700 |  | -0,09600 | 35,00000 | 249,00000 | 12,56000 |  | 110,00000 | [6 empty] | Полиуретановый |  | 17,64000 |  | 0 | 12,00000 | H | 7,00000 |  | 1,13000 | 57,75000
п.42858 от 16.07.25 до 16.01.26 |  | 87,00000 | 0,18700 | -0,03600 | -0,12700 |  | 0,13300 | 47,00000 | 232,00000 |  |  | 100,00000 | Без дефектов |  |  | 1,91871 | 10,00000 | 42,56327 |  | 32,89221 | 14,00000 | 43,48711 | 1,5 | 4,00000 | F |  |  | 1,32211 | 61,76996
п.42859 от 17.07.25 до 17.01.26 | [7 empty] | 25,00000 | 232,00000 | [7 empty] | 12,00000 |  |  |  | 19,54000
п.42860 от 18.07.25 до 18.01.26 | 38,80000 | 82,00000 | 0,50000 | 0,41300 | 0,01100 |  | 0,25300 | 30,00000 | 232,00000 | 5,00000 |  | 110,00000 | Без дефектов |  |  | 1,90217 | 28,33333 | 49,58250 | РРМ 310 | 40,33681 | 20,00000 | 54,42538 | 1,5 | 10,00000 | H | 6,00000 |  | 1,34000 | 69,90000
п.42861 от 15.07.25 до 15.07.27 | 17,70000 |  | 0,59800 | 0,59300 | 0,03900 |  | 0,06200 | [9 empty] | 35,00000 | [10 empty] | 1,52000
п.42862 от 21.07.25 до 21.01.26 | 2,20000 | 93,00000 | 0,47800 | 0,18000 | 0,05700 |  | -0,43900 | 30,00000 | 232,00000 | 6,00000 |  | 120,00000 | Без дефектов |  |  | 1,43155 |  | 50,76591 | РРМ 310 | 29,50908 | 15,00000 | 34,27497 | 1.5 | 10,00000 | H | 7,00000 |  | 1,16000 | 62,65000
п.42863 от 15.07.25 до 15.07.27 | [27 empty] | 0,98000
п.42864 от 15.07.25 до 15.07.27 | [27 empty] | 0,84600
п.42865 от 15.07.25 до 15.07.27 | [27 empty] | 1,06000
п.42866 от 17.07.25 до 17.01.26 | 36,50000 | 120,00000 | 0,41840 | -0,14600 | -0,00900 |  | -0,39200 | 35,00000 | 249,00000 | 25,00000 |  | 110,00000 | Без дефектов |  |  | 1,55176 |  | 47,63636 | PPU 331 | 50,38168 | 24,00000 | 60,45802 | 1,5 | 10,00000 | H |  |  | 1,20000 | 61,60000
п.42867 от 15.07.25 до 15.01.26 | [13 empty] | Соответствует
п.42868 от 15.07.25 до 15.01.26 | [7 empty] | 26,00000 | 232,00000 | [7 empty] | 8,00000 |  |  |  | 20,40000
п.42869 от 14.07.25 до 14.01.26 | [7 empty] | 25,00000 | 232,00000 | [7 empty] | 10,00000 |  |  |  | 20,40000
п.42871 от 28.07.25 до 28.01.26 | 39,38000 | 98,00000 | 0,32900 | 0,16500 | 0,17800 |  | 0,22200 | 37,00000 | 254,00000 | 9,71000 |  | 110,00000 | Без дефектов |  |  | 1,51966 |  | 46,90000 | РРМ 310 | 51,32196 | 24,07000 | 60,55991 | 0,5 | 18,00000 | H | 6,00000 |  | 1,18000 | 60,40000
п.42872 от 21.07.25 до 21.01.26 | 40,50000 | 90,00000 | 0,20950 | -0,18800 | 0,08900 | 0,24600 | 0,02500 | 27,00000 | 224,00000 | 6,00000 |  | 120,00000 | Без дефектов |  |  | 1,95050 | 20,00000 | 46,65125 | РРМ 310 | 38,58418 | 18,00000 | 51,51731 | 1 | 16,00000 | F | 7,00000 |  | 1,34000 | 68,15000
п.42873 от 17.07.25 до 17.01.26 | 41,18000 | 88,00000 | 0,26200 | 0,08900 | 0,19000 |  | 0,15700 | 30,00000 | 232,00000 | 5,03000 |  | 120,00000 | Без дефектов |  |  | 1,76510 | 27,00000 | 50,72000 | РРМ 310 | 34,50315 | 17,50000 | 44,63768 | 1,5 | 10,00000 | H | 7,00000 |  | 1,28000 | 69,20000
п.42874 от 24.07.25 до 24.01.26 | 76,10000 | 137,00000 | [5 empty] | 12,00000 |  |  |  | 10,00000 | Без дефектов | [7 empty] | 7,00000 | [6 empty] | 0,99000 | 36,90000
п.42875 от 16.07.25 до 16.01.26 |  | 169,00000 | [25 empty] | 1,07000
п.42877 от 16.07.25 до 16.01.26 | 10,60000 | 74,00000 | [5 empty] | 30,00000 | 232,00000 | 6,00000 |  | 30,00000 | Без дефектов |  |  | 1,56670 | 11,00000 | 42,23125 |  | 14,41166 |  | 16,62276 | [5 empty] | 1,17000 | 56,55000
п.42878 от 17.07.25 до 17.07.27 |  |  | 0,69300 | 0,02300 | -0,29000 | 0,18100 | -0,62900 | [9 empty] | 50,00000 | [8 empty] | 2,20000 |  | 1,63000 | 87,60000
п.42879 от 16.07.25 до 16.07.27 | 73,30000 |  | 0,68100 | 0,32600 | -0,44900 | 0,04800 | -0,39300 | [9 empty] | 30,00000 | [10 empty] | 1,43000
п.42880 от 18.07.25 до 18.01.26 | 85,22000 | 143,00000 | [5 empty] | 12,00000 |  |  |  | 10,00000 | Без дефектов |  | 3,00000 |  | 8,00000 |  |  |  | 8,00000 |  | 1 |  |  |  |  | 1,42000 | 64,40000
п.42881 от 17.07.25 до 17.01.26 | 37,70000 | 90,00000 | 0,10737 | 0,00400 | 0,08300 |  | -0,06800 | 30,00000 | 232,00000 | 5,38000 |  | 100,00000 | Без дефектов |  |  | 1,79113 | 26,66667 | 48,80000 | РРМ 310 | 37,41803 | 18,26000 | 48,09709 | 1,5 | 10,00000 | H | 7,00000 |  | 1,28000 | 68,00000
п.42882 от 16.07.25 до 16.01.26 | 40,40000 | 95,00000 | 0,39200 | 0,00800 | -0,32900 |  | 0,21400 | 30,00000 | 232,00000 | 5,39000 |  | 100,00000 | Без дефектов |  |  | 1,43709 | 15,66667 | 39,01000 | РРМ 310 | 46,39836 | 18,10000 | 47,81487 | 1,5 | 10,00000 | H | 7,00000 |  | 1,07000 | 54,40000
п.42883 от 18.07.25 до 18.01.26 | 39,10000 | 90,00000 | 0,32149 | 0,13300 | 0,27000 |  | -0,11300 | 30,00000 | 232,00000 | 4,92000 |  | 100,00000 | Без дефектов |  |  | 1,76727 | 20,00000 | 49,04125 | РРМ 310 | 37,37670 | 18,33000 | 47,70853 | 1,5 | 10,00000 | H | 7,00000 |  | 1,27000 | 67,90000
п.42884 от 22.07.25 до 22.01.26 | 38,80000 | 94,00000 | 0,13046 | 0,04700 | -0,01300 |  | -0,12100 | 30,00000 | 232,00000 | 4,68000 |  | 120,00000 | Без дефектов |  |  | 1,65112 | 25,00000 | 43,13875 | РРМ 310 | 42,72611 | 18,40000 | 49,43948 | 1,5 | 10,00000 | H | 7,00000 |  | 1,18000 | 61,45000
п.42888 от 17.07.25 до 17.01.26 | 41,90000 | 97,00000 | 0,29200 | 0,25100 | 0,08300 | 0,20300 | 0,12300 | 28,00000 | 224,00000 | 6,00000 |  | 120,00000 | Без дефектов |  |  | 1,67168 | 20,00000 | 45,02500 | РРМ 310 | 39,97779 | 18,00000 | 47,49841 | 1 | 16,00000 | F | 7,00000 |  | 1,20000 | 63,35000
п.42890 от 21.07.25 до 21.01.26 | 6,50000 | 65,50000 | 1,48000 | 1,40200 | -0,12500 |  | -0,45600 | 30,00000 | 232,00000 | 6,00000 |  | 110,00000 | Без дефектов |  |  | 1,53711 | 34,00000 | 39,56705 | PPE 100 | 15,13935 | 6,00000 | 17,28711 | 4 | 3,00000 | H |  |  | 1,14000 | 53,35000
п.42891 от 17.07.25 до 17.01.26 | 39,50000 | 89,00000 | 0,08700 | 0,05300 | -0,06900 |  | 0,00200 | 30,00000 | 232,00000 | 4,98000 |  | 120,00000 | Без дефектов |  |  | 1,97960 | 27,00000 | 51,00250 | РРМ 310 | 35,25317 | 17,98000 | 49,57266 | 1,5 | 10,00000 | H | 7,00000 |  | 1,39000 | 71,80000
п.42892 от 18.07.25 до 18.01.26 | 4,00000 | 95,50000 | 0,26200 | -0,16500 | -0,02700 |  | -0,20100 | 30,00000 | 232,00000 | 6,00000 |  | 110,00000 | Без дефектов |  |  | 1,27572 |  | 50,54091 | Полиэфирный | 39,66823 | 20,00000 | 42,73766 | 1,5 | 10,00000 | H | 7,00000 |  | 1,08000 | 59,70000
п.42893 от 21.07.25 до 21.01.26 | 32,80000 | 77,00000 | 0,28100 | -0,12300 | -0,23200 |  | 0,10000 |  | 232,00000 |  |  | 50,00000 | Без дефектов |  | 2,00000 | 1,77821 |  |  |  |  | 18,00000 | 54,62069 | 1,5 |  |  |  |  | 1,25000 | 58,60000
п.42894 от 16.07.25 до 16.01.26 | 32,90000 | 94,00000 | 0,35729 | 0,04700 | -0,26500 |  | 0,23500 | 30,00000 | 232,00000 | 6,00000 | 1,00000 | 100,00000 | Без дефектов |  |  | 1,48845 | 25,00000 | 44,43277 | РРМ 310 | 40,51064 | 18,00000 | 44,57931 | 1,5 | 10,00000 | H | 7,00000 |  | 1,11413 | 60,10000
п.42895 от 17.07.25 до 17.01.26 | 2,90000 | 81,00000 | [5 empty] | 47,00000 | 232,00000 | 12,00000 |  | 105,00000 | Без дефектов |  |  | 1,26086 |  |  | CPE 300 |  | 16,00000 |  | 1,5 |  | HB |  |  | 1,05000 | 53,60000
п.42896 от 18.07.25 до 18.01.26 | 41,30000 | 102,50000 | 0,31600 | -0,06500 | 0,21400 |  | 0,22400 | 29,00000 | 232,00000 | 6,03000 |  | 120,00000 | Без дефектов |  |  | 1,63179 | 27,00000 | 47,42000 | РРМ 310 | 36,90426 | 17,50000 | 44,06849 | 1,5 | 10,00000 | H | 7,00000 |  | 1,19000 | 64,80000
п.42897 от 15.07.25 до 15.01.26 | [7 empty] | 25,00000 | 232,00000 | [7 empty] | 10,00000 |  |  |  | 20,40000
п.42898 от 23.07.25 до 23.01.26 | 39,66000 | 119,00000 | 0,47149 | 0,38400 | 0,25800 |  | -0,09100 | 35,00000 | 249,00000 | 24,00000 |  | 41,00000 | Без дефектов |  |  | 1,47392 |  | 43,77727 | PPU 331 | 54,82297 | 24,00000 | 62,49818 | 1,5 | 8,00000 | H |  |  | 1,14000 | 56,60000
п.42899 от 16.07.25 до 16.01.26 | 6,86000 | 92,50000 | [5 empty] | 15,00000 | 232,00000 |  |  | 110,00000 |  | Без дефектов |  | 1,21833 |  | 47,29091 |  |  | 15,00000 | 32,98731 | 2 |  | F |  |  | 1,04000 | 55,40000
п.42900 от 16.07.25 до 16.01.26 | 34,00000 | 92,00000 | 0,43492 | 0,35100 | -0,20700 |  | -0,15200 | 30,00000 | 232,00000 | 6,00000 |  | 110,00000 | Без дефектов |  |  | 1,70482 | 21,00000 | 42,55000 | РРМ 310 | 42,30317 | 18,00000 | 49,73549 | 1,5 | 10,00000 | H | 7,00000 |  | 1,20000 | 61,70000
п.42901 от 21.07.25 до 21.01.26 | 35,36000 | 92,00000 | 0,73300 | -0,61200 | 0,40400 |  | -0,00500 | 30,00000 | 232,00000 | 5,00000 |  | 100,00000 | Без дефектов |  |  | 1,63406 | 23,00000 | 39,05000 | Полиэфирный 1311Т34 ALBA | 46,09475 | 18,00000 | 51,06422 | 1,5 | 10,00000 | F | 6,00000 |  | 1,15000 | 57,60000
п.42902 от 15.07.25 до 15.01.26 | [7 empty] | 25,00000 | 232,00000 | [7 empty] | 9,00000 |  |  |  | 20,11000
п.42903 от 21.07.25 до 21.01.26 | 39,44000 | 85,50000 | 0,38100 | 0,23600 | -0,22300 |  | -0,20000 | 30,00000 | 232,00000 | 4,72000 |  | 120,00000 | Без дефектов |  |  | 1,60673 | 26,33333 | 44,93688 | РРМ 310 | 40,94632 | 18,40000 | 47,41602 | 1,5 | 10,00000 | H | 7,00000 |  | 1,17000 | 62,35000
п.42904 от 23.07.25 до 23.07.27 | 68,40000 |  | 0,72000 | [13 empty] | 35,00000 | [6 empty] | 100,00000 |  |  |  | 1,53000
п.42905 от 18.07.25 до 18.01.26 | 39,80000 | 104,00000 | 0,32709 | 0,29100 | -0,02000 |  | 0,14800 | 35,00000 | 249,00000 | 24,00000 |  | 110,00000 | Без дефектов |  |  | 1,48582 |  | 46,21818 | PPU 331 | 51,92762 | 24,00000 | 60,23603 | 1,5 | 10,00000 | H |  |  | 1,16000 | 59,20000
п.42906 от 18.07.25 до 18.07.27 | [27 empty] | 1,31000
п.42907 от 16.07.25 до 16.07.27 | 42,75000 | [24 empty] | 2,90000 |  | 0,98200
п.42908 от 17.07.25 до 17.01.26 | 43,40000 | 108,00000 | 0,48757 | -0,45100 | -0,14200 |  | -0,11900 | 30,00000 | 232,00000 | 6,00000 |  | 55,00000 | Без дефектов |  |  | 1,39254 |  | 41,30250 | РРМ 310 | 43,86232 | 18,00000 | 45,00132 | 1,5 | 10,00000 | H | 7,00000 |  | 1,06000 | 55,70000
п.42909 от 18.07.25 до 18.07.27 |  |  | 0,02000 | -0,01200 | -0,00900 |  | -0,01400 | [6 empty] | Соответствует |  |  | 60,00000 | [8 empty] | 0,50000 |  | 1,69000 | 85,90000
п.42910 от 16.07.25 до 16.01.26 | [16 empty] | 10,00000
п.42911 от 18.07.25 до 18.01.26 | 22,30000 | 69,00000 | [5 empty] | 28,00000 | 224,00000 | 6,00000 |  | 15,00000 | Без дефектов |  |  | 1,55692 | 11,66667 | 39,88636 |  | 15,04274 |  | 17,29915 | [5 empty] | 1,15000 | 54,00000
п.42912 от 18.07.25 до 18.01.26 | 39,40000 | 86,00000 | 0,28080 | -0,19900 | 0,02100 |  | -0,19700 | 30,00000 | 232,00000 | 6,14000 |  | 100,00000 | Без дефектов |  |  | 1,79225 | 29,00000 | 48,72000 | РРМ 310 | 37,37685 | 18,21000 | 48,03074 | 1,5 | 10,00000 | H | 7,00000 |  | 1,28000 | 67,95000
п.42913 от 17.07.25 до 17.01.26 |  | 175,00000 | [25 empty] | 1,07000
п.42914 от 18.07.25 до 18.01.26 |  | 184,00000 | [25 empty] | 1,05000 | 60,50000
п.42915 от 17.07.25 до 17.01.26 | 34,40000 | 109,00000 | 0,40437 | -0,16700 | -0,09800 |  | 0,35500 | 30,00000 | 232,00000 | 6,00000 | 1,00000 | 110,00000 | Без дефектов |  |  | 2,11278 | 26,00000 | 44,96250 | РРМ 310 | 40,11142 | 18,00000 | 55,47783 | 1,5 | 10,00000 | F | 7,00000 |  | 1,40000 | 68,55000
п.42917 от 16.07.25 до 16.01.26 | [7 empty] | 25,00000 | 232,00000 | [7 empty] | 10,00000 |  |  |  | 19,55000
п.42918 от 16.07.25 до 16.09.25 | [13 empty] | Соответствует
п.42919 от 25.07.25 до 25.07.27 |  |  | 0,89600 | 0,08500 | 0,88900 |  | 0,07200 | [6 empty] | соответсвует |  |  | 67,00000 | [8 empty] | 22,00000 |  | 1,61000
п.42920 от 21.07.25 до 21.07.27 | 71,30000 |  | 1,87800 | 1,87100 | -0,01200 |  | 0,16400 | [9 empty] | 38,00000 | [10 empty] | 1,45000
п.42921 от 17.07.25 до 17.07.27 | [27 empty] | 0,84600
п.42922 от 21.07.25 до 21.01.26 | 11,90000 | 72,50000 | [5 empty] | 30,00000 | 232,00000 | 5,00000 |  | 30,00000 | Без дефектов |  |  | 1,53711 | 15,66667 | 39,56705 |  | 12,63678 |  | 14,40593 | [5 empty] | 1,14000 | 53,35000
п.42923 от 17.07.25 до 17.01.26 | 11,08000 | 71,50000 | [5 empty] | 30,00000 | 232,00000 | 5,00000 |  | 30,00000 | Без дефектов |  |  | 1,57985 | 20,00000 | 38,57955 |  | 12,96023 |  | 14,90427 | [5 empty] | 1,15000 | 53,00000
п.42924 от 29.07.25 до 29.01.26 | 56,00000 | 94,00000 | 0,33000 | 0,15400 | -0,28900 |  | -0,03300 | 36,00000 | 232,00000 |  |  | 50,00000 | Без дефектов |  |  | 1,55129 | 25,00000 | 46,17955 |  | 28,15099 | 13,00000 | 33,49968 | 1,5 | 4,00000 | F |  |  | 1,19000 | 60,20000
п.42925 от 21.07.25 до 21.01.26 | 38,30000 | 80,00000 | 0,48839 | -0,39200 | -0,25600 |  | -0,13900 | 30,00000 | 232,00000 | 6,00000 |  | 100,00000 | Без дефектов |  |  | 1,62883 | 26,00000 | 45,82453 | РРМ 310 | 39,28027 | 18,00000 | 46,22822 | 1,5 | 10,00000 | H | 7,00000 |  | 1,18488 | 63,42214
п.42926 от 17.07.25 до 17.01.26 | [7 empty] | 26,00000 | 232,00000 | [7 empty] | 7,00000 |  |  |  | 19,53000
п.42927 от 23.07.25 до 23.01.26 | 3,20000 | 117,00000 | 0,52747 | 0,36200 | 0,19900 |  | 0,32800 | 30,00000 | 232,00000 | 5,60000 |  | 110,00000 | Соответствует |  |  | 1,29067 |  | 51,13580 | Полиэфирный 1311Т34 ALBA | 38,32931 | 19,60000 | 41,77895 | 1,5 | 10,00000 | F | 7,00000 |  | 1,09000 | 60,55000
п.42931 от 18.07.25 до 18.01.26 |  | 64,00000 | [5 empty] | 27,00000 | 224,00000 | 7,00000 |  | 30,00000 | Без дефектов |  |  |  | 12,00000 | 39,62727 |  | 17,66460 | [7 empty] | 1,14500 | 53,60000
п.42933 от 22.07.25 до 22.07.27 |  |  |  | 0,79900 | 0,13100 | 0,66700 | 0,27100 | [6 empty] | Соответствует |  |  | 60,00000 | [8 empty] | 3,50000 |  | 1,64000 | 88,50000
п.42934 от 17.07.25 до 17.01.26 | [16 empty] | 6,00000
п.42935 от 18.07.25 до 18.01.26 | 37,10000 | 91,00000 | 0,07900 | 0,01700 | -0,04200 |  | -0,06500 | 30,00000 | 232,00000 | 6,00000 |  | 100,00000 | Без дефектов |  |  | 1,74698 | 26,00000 | 42,81250 | РРМ 310 | 42,04380 | 18,00000 | 50,31309 | 1,5 | 10,00000 | H | 7,00000 |  | 1,22000 | 62,50000
п.42936 от 21.07.25 до 21.01.26 | 33,80000 | 61,00000 | [5 empty] | 30,00000 | 232,00000 | 6,00000 |  | 50,00000 | Без дефектов |  |  | 1,67324 | 27,66667 | 39,08011 | РРМ 310 | 15,48705 | 6,00000 | 18,27016 | 3 | 3,00000 | H |  |  | 1,19000 | 54,95000
п.42937 от 21.07.25 до 21.01.26 | 5,20000 | 79,00000 | [5 empty] | 47,00000 | 232,00000 | 5,00000 |  | 110,00000 | Без дефектов |  |  | 1,65193 | 27,66667 | 28,50000 | PPE 100 | 56,14035 | 16,00000 | 67,92982 | 1,5 |  | F |  |  | 1,10000 | 42,80000
п.42938 от 18.07.25 до 18.01.26 |  | 72,00000 | 0,17946 | 0,01100 | 0,02000 |  | -0,17800 | 15,00000 | 232,00000 | 6,00000 |  |  | Без дефектов |  |  | 1,64975 |  | 22,08523 | РРМ 310 | 18,16071 | 4,00000 | 19,01724 | [5 empty] | 1,05000 | 34,70000
п.42939 от 18.07.25 до 18.01.26 | 42,90000 | 116,50000 | 0,73700 | -0,72100 | -0,12200 |  | -0,09400 | 30,00000 | 232,00000 | 6,00000 |  | 55,00000 | Без дефектов |  |  | 1,37445 |  | 40,60938 | РРМ 310 | 46,78722 | 19,00000 | 47,69768 | 1,5 | 10,00000 | H | 7,00000 |  | 1,05000 | 54,75000
п.42940 от 23.07.25 до 23.01.26 | 41,30000 | 107,00000 | 0,62736 | -0,60900 | -0,10900 |  | -0,10400 | 30,00000 | 232,00000 | 5,00000 |  | 55,00000 | Без дефектов |  |  | 1,40264 |  | 40,11000 | РРМ 310 | 44,72883 | 18,00000 | 46,07224 | 1,5 | 10,00000 | H | 7,00000 |  | 1,06000 | 54,80000
п.42941 от 21.07.25 до 21.01.26 |  | 76,00000 | [5 empty] | 47,00000 | 232,00000 |  |  | 80,00000 | Без дефектов |  |  | 1,23151 |  | 45,51818 |  | 35,15079 | 16,00000 | 36,55682 | 1,5 |  | F |  |  | 1,04000 | 53,90000
п.42942 от 21.07.25 до 21.01.26 | 30,10000 | 83,50000 | 0,38748 | -0,34500 | 0,10600 |  | 0,14100 | 30,00000 | 232,00000 | 5,00000 |  | 100,00000 | Без дефектов |  |  | 1,53439 | 27,00000 | 42,98352 | РРМ 310 | 41,87651 | 18,00000 | 46,36924 | 1,50000 | 10,00000 | H | 7,00000 |  | 1,12801 | 59,56314
п.42943 от 18.07.25 до 18.01.26 | 37,70000 | 82,00000 | 0,33394 | -0,13700 | -0,09300 |  | 0,29000 | 30,00000 | 232,00000 | 6,00000 | 1,00000 | 100,00000 | Без дефектов |  |  | 1,60652 | 20,00000 | 45,01429 | РРМ 310 | 39,98730 | 18,00000 | 46,33224 | 1,5 | 10,00000 | H | 7,00000 |  | 1,17031 | 62,41289
п.42945 от 17.07.25 до 17.01.26 | [13 empty] | Соответствует
п.42948 от 22.07.25 до 22.01.26 | 41,00000 | 88,00000 | 0,28600 | 0,17200 | -0,07900 |  | -0,21500 | 30,00000 | 232,00000 | 4,60000 |  | 100,00000 | Без дефектов |  |  | 1,60532 | 28,00000 | 43,16000 | РРМ 310 | 41,01019 | 17,70000 | 46,73386 | 1,5 | 10,00000 | H | 7,00000 |  | 1,16000 | 60,80000
п.42949 от 21.07.25 до 21.01.26 | 38,80000 | 86,00000 | 0,34604 | 0,31100 | -0,01500 |  | 0,15100 | 30,00000 | 232,00000 | 6,00000 |  | 100,00000 | Без дефектов |  |  | 2,01601 | 27,00000 | 50,03750 | РРМ 310 | 35,97302 | 18,00000 | 50,78826 | 1,5 | 10,00000 | H | 7,00000 |  | 1,40000 | 71,45000
п.42951 от 21.07.25 до 21.01.26 | 40,10000 | 86,00000 | 0,29200 | 0,25300 | -0,06400 |  | 0,13100 | 30,00000 | 232,00000 | 5,89000 |  | 120,00000 | Без дефектов |  |  | 2,04255 | 29,00000 | 49,68063 | РРМ 310 | 36,51322 | 18,14000 | 51,85712 | 1,5 | 10,00000 | H | 7,00000 |  | 1,41000 | 71,45000
п.42955 от 21.07.25 до 21.01.26 | 38,80000 | 89,00000 | 0,17600 | -0,02500 | -0,04300 | 0,25600 | 0,16900 | 28,00000 | 224,00000 | 5,24000 |  | 120,00000 | Без дефектов |  |  | 1,63701 | 27,00000 | 42,45063 | РРМ 310 | 41,71905 | 17,71000 | 47,80124 | 1 | 16,00000 | F | 7,00000 |  | 1,17000 | 60,65000
п.42956 от 24.07.25 до 24.01.26 | 41,50000 | 95,00000 | 0,41400 | -0,05500 | -0,31500 |  | 0,26300 | 30,00000 | 232,00000 | 5,68000 |  | 120,00000 | Без дефектов |  |  | 1,57471 | 21,00000 | 45,84250 | РРМ 310 | 39,52535 | 18,32000 | 46,04728 | 1,5 | 10,00000 | H | 7,00000 |  | 1,16000 | 62,65000
п.42957 от 01.08.25 до 01.02.26 | 40,90000 | 112,00000 | 0,15600 | -0,07600 | 0,04600 |  | 0,12800 | 34,00000 | 254,00000 | 9,78000 |  | 110,00000 | Без дефектов |  |  | 1,50799 |  | 47,77159 | РРМ 310 | 51,40420 | 24,66000 | 60,91235 | 0,5 | 18,00000 | H | 6,00000 |  | 1,18000 | 61,05000
п.42958 от 23.07.25 до 23.01.26 | 68,40000 | 96,00000 | 1,71700 | -1,05300 | 0,44700 |  | 1,28000 | 16,00000 | 232,00000 |  |  | 50,00000 | Не соответствует |  |  | 1,63620 | 28,00000 | 44,96136 |  | 33,36198 | 15,00000 | 40,70161 | 2 |  | H |  |  | 1,22000 | 60,30000
п.42959 от 18.07.25 до 18.01.26 |  | 157,00000 | [25 empty] | 1,07000
п.42960 от 21.07.25 до 21.01.26 | 39,70000 | 85,00000 | 0,30500 | 0,29600 | -0,03800 |  | 0,06400 | 30,00000 | 232,00000 | 5,63000 |  | 120,00000 | Без дефектов |  |  | 1,84512 | 27,00000 | 49,31938 | РРМ 310 | 36,13184 | 17,82000 | 47,61763 | 1,5 | 10,00000 | H | 7,00000 |  | 1,31000 | 69,05000
п.42962 от 22.07.25 до 22.01.26 |  | 190,00000 | [25 empty] | 1,05000
п.42963 от 23.07.25 до 23.01.26 | 39,70000 | 92,00000 | 0,28600 | 0,20300 | 0,07000 |  | 0,18900 | 30,00000 | 232,00000 | 6,00000 |  | 100,00000 | Без дефектов |  |  | 1,52986 | 28,00000 | 45,99250 | РРМ 310 | 38,04968 | 17,50000 | 43,11202 | 1,5 | 10,00000 | H | 7,00000 |  | 1,14000 | 62,10000
п.42964 от 23.07.25 до 23.01.26 | 39,00000 | 83,00000 | 0,21635 | 0,18400 | 0,06700 |  | 0,09200 | 30,00000 | 232,00000 | 6,40000 |  | 120,00000 | Без дефектов |  |  | 1,65850 | 27,00000 | 46,07500 | РРМ 310 | 39,56236 | 18,08000 | 46,81616 | 1.5 | 10,00000 | H | 7,00000 |  | 1,20000 | 64,05000
п.42965 от 22.07.25 до 22.01.26 | 11,20000 | 66,00000 | [5 empty] | 27,00000 | 224,00000 | 5,00000 |  | 30,00000 | Без дефектов |  |  | 1,57514 | 15,00000 | 38,84091 |  | 12,87302 |  | 14,80398 | [5 empty] | 1,15000 | 53,20000
п.42967 от 23.07.25 до 23.01.26 | 1,00000 | 93,00000 | 0,38000 | 0,11200 | -0,32500 |  | -0,16300 | 47,00000 | 232,00000 | 6,00000 |  | 110,00000 | Без дефектов |  |  | 1,28967 |  | 46,37841 | РРМ 310 | 45,83108 | 21,20000 | 48,91069 | 1,5 | 4,00000 | H |  |  | 1,07000 | 55,90000
п.42968 от 18.07.25 до 18.01.26 | [7 empty] | 25,00000 | 232,00000 | [7 empty] | 10,00000 |  |  |  | 19,60000
п.42969 от 18.07.25 до 18.01.26 | [7 empty] | 25,00000 | 232,00000 | [11 empty] | 19,79000
п.42970 от 18.07.25 до 18.01.26 | [7 empty] | 25,00000 | 232,00000 | [7 empty] | 10,00000 |  |  |  | 20,00000
п.42971 от 22.07.25 до 22.01.26 | 39,90000 | 90,00000 | 0,23979 | -0,21200 | 0,06100 |  | -0,09400 | 30,00000 | 232,00000 | 6,00000 | 1,00000 | 100,00000 | Без дефектов |  |  | 1,64624 | 27,00000 | 46,52173 | РРМ 310 | 38,69160 | 18,00000 | 46,11809 | 1,50000 | 10,00000 | H | 7,00000 |  | 1,19682 | 64,25309
п.42972 от 24.07.25 до 24.01.26 | 104,40000 | 142,00000 | [5 empty] | 12,00000 |  |  |  | 30,00000 | Без дефектов |  |  |  | 8,66667 |  |  |  | 7,00000 | [6 empty] | 1,14000 | 45,60000
п.42973 от 24.07.25 до 24.07.27 |  |  |  | -0,00100 | 0,00300 |  | 0,00900 | [9 empty] | 75,00000 | [10 empty] | 1,73300 | 82,70000
п.42975 от 18.07.25 до 18.01.26 | [7 empty] | 25,00000 | 232,00000 | [7 empty] | 9,00000 |  |  |  | 20,00000
п.42976 от 25.07.25 до 25.01.26 | 41,70000 | 85,00000 | 0,41600 | 0,39100 | 0,09100 |  | 0,10700 | 30,00000 | 232,00000 | 5,29000 |  | 120,00000 | Без дефектов |  |  | 1,69039 | 24,00000 | 43,60000 | РРМ 310 | 41,38009 | 18,29000 | 49,54679 | 1,5 | 10,00000 | H | 7,00000 |  | 1,20000 | 62,40000
п.42977 от 18.07.25 до 18.01.26 | [7 empty] | 25,00000 | 232,00000 | [7 empty] | 10,00000 |  |  |  | 20,00000
п.42978 от 22.07.25 до 22.01.26 | 15,14000 | 108,00000 | 0,41113 | 0,39100 | 0,10400 |  | -0,07300 | 30,00000 | 232,00000 | 6,00000 | 1,00000 | 110,00000 | Без дефектов |  |  | 1,72204 | 20,00000 | 41,35000 | РРМ 310 | 43,53083 | 18,00000 | 50,89776 | 1,5 | 30,00000 | HB | 7,00000 |  | 1,20000 | 60,90000
п.42979 от 23.07.25 до 23.01.26 | 33,10000 | 74,00000 | [5 empty] | 47,00000 | 232,00000 | 6,00000 |  | 100,00000 | Без дефектов |  |  | 1,24233 | 25,00000 | 44,15909 | РРМ 310 | 31,74603 | 14,00000 | 32,97169 | 1.5 | 4,00000 | H |  |  | 1,04000 | 52,75000
п.42980 от 22.07.25 до 22.01.26 | 36,20000 | 84,00000 | 0,52940 | -0,48100 | -0,22100 |  | 0,00800 | 30,00000 | 232,00000 | 5,00000 |  | 100,00000 | Без дефектов |  |  | 1,54005 |  | 44,99500 | Полиэфирный 1311Т34 ALBA | 40,00444 | 18,00000 | 45,14810 | 1,5 | 10,00000 | F | 6,00000 |  | 1,14000 | 61,40000
п.42981 от 23.07.25 до 23.01.26 | 100,00000 | 77,00000 | [5 empty] | 12,00000 |  | 8,00000 |  | 40,00000 | Без дефектов |  | 3,00000 |  |  |  | D'LAC WEF 3020 |  | 3,00000 | [6 empty] | 1,03000 | 42,90000
п.42982 от 22.07.25 до 22.01.26 | 38,00000 | 95,00000 | 0,27700 | -0,10100 | -0,24900 |  | 0,06600 | 30,00000 | 232,00000 | 5,32000 |  | 100,00000 | Без дефектов |  |  | 1,59260 | 26,00000 | 46,18000 | РРМ 310 | 37,89519 | 17,50000 | 44,09888 | 1,5 | 10,00000 | H | 7,00000 |  | 1,17000 | 63,20000
п.42983 от 23.07.25 до 23.07.27 |  |  |  | 0,25700 | 0,02200 | 0,73500 | 0,75400 | [6 empty] | Соответствует |  |  | 70,00000 | [8 empty] | 2,80000 |  | 1,64000 | 88,70000
п.42984 от 23.07.25 до 23.01.26 | 36,80000 | 90,00000 | 0,44393 | 0,17900 | 0,39400 |  | 0,09900 | 30,00000 | 232,00000 | 6,00000 |  | 110,00000 | Без дефектов |  |  | 1,72587 | 23,00000 | 45,88000 | РРМ 310 | 43,66514 | 20,00000 | 53,26772 | 1,5 | 10,00000 | H | 6,00000 |  | 1,23000 | 64,80000
п.42985 от 25.07.25 до 25.01.26 | 2,10000 | 88,00000 | 0,47000 | 0,22900 | -0,28300 |  | -0,29800 | 30,00000 | 232,00000 | 6,00000 |  | 120,00000 | Без дефектов |  |  | 1,40299 |  | 47,80170 | РРМ 310 | 37,80791 | 18,00000 | 42,55078 | 1,5 | 10,00000 | H | 7,00000 |  | 1,13000 | 59,35000
п.42986 от 29.07.25 до 29.01.26 | 40,00000 | 84,00000 | 0,27500 | -0,14800 | 0,08000 |  | -0,21700 | 30,00000 | 232,00000 | 5,32000 |  | 120,00000 | Без дефектов |  |  | 1,55493 | 28,00000 | 45,66250 | РРМ 310 | 40,27375 | 18,39000 | 45,97294 | 1,5 | 10,00000 | H | 7,00000 |  | 1,15000 | 62,20000
п.42987 от 25.07.25 до 25.01.26 | 40,20000 | 80,00000 | 0,19900 | 0,04800 | -0,08500 |  | 0,17400 | 30,00000 | 232,00000 | 5,93000 |  | 120,00000 | Без дефектов |  |  | 1,83210 | 25,00000 | 48,81250 | РРМ 310 | 37,93068 | 18,33000 | 49,02545 | 1,5 | 10,00000 | H | 7,00000 |  | 1,30000 | 68,50000
п.42988 от 23.07.25 до 23.01.26 |  | 67,00000 | [6 empty] | 224,00000 | 5,00000 | [5 empty] | 2,45455 | 15,00000 | 17,14773 |  | 87,47514 | 15,00000 | 100,59642 | [5 empty] | 1,15000 | 36,60000
п.42989 от 23.07.25 до 23.01.26 | 42,90000 | 90,00000 | 0,34800 | -0,11000 | 0,27800 |  | 0,17800 | 30,00000 | 23,00000 | 6,01000 |  | 120,00000 | Без дефектов |  | 2,00000 | 1,58354 | 22,00000 | 43,07500 | РРМ 310 | 40,83424 | 17,56000 | 46,03813 | 1,5 | 10,00000 | H | 7,00000 |  | 1,15000 | 60,40000
п.42990 от 21.07.25 до 21.01.26 | [7 empty] | 25,00000 | 232,00000 | [7 empty] | 10,00000 |  |  |  | 20,40000
п.42991 от 22.07.25 до 22.01.26 | 36,90000 | 90,00000 | 0,73100 | -0,62600 | 0,37000 |  | 0,07300 | 30,00000 | 232,00000 | 6,00000 |  | 100,00000 | Без дефектов |  |  | 1,60620 | 24,00000 | 39,29500 | Полиэфирный 1311Т34 ALBA | 45,80735 | 18,00000 | 50,36860 | 1,5 | 10,00000 | F | 6,00000 |  | 1,14000 | 57,40000
п.42992 от 23.07.25 до 23.01.26 | [16 empty] | 70,00000
п.42993 от 22.07.25 до 22.01.26 | 32,50000 | 60,00000 | [5 empty] | 30,00000 | 232,00000 | 5,00000 |  | 50,00000 | Без дефектов |  |  | 1,65478 | 27,00000 | 38,72045 | РРМ 310 | 15,49569 | 6,00000 | 18,28491 | 3 | 3,00000 | H |  |  | 1,18000 | 54,30000
п.42994 от 24.07.25 до 24.01.26 | 2,40000 | 102,00000 | 0,11200 | 0,05600 | 0,09200 |  | -0,03000 | 30,00000 | 232,00000 | 6,00000 |  | 120,00000 | Без дефектов |  |  | 1,30184 |  | 47,41136 | РРМ 310 | 31,92724 | 15,00000 | 34,16902 | 1,5 | 10,00000 | H | 7,00000 |  | 1,08000 | 57,15000
п.42996 от 24.07.25 до 24.01.26 | 87,80000 | 127,00000 | [5 empty] | 12,00000 |  |  |  | 10,00000 | Без дефектов |  |  |  | 7,00000 |  |  |  | 8,00000 |  | 1,5 |  |  |  |  | 1,37000 | 61,30000
п.42997 от 22.07.25 до 22.01.26 | [16 empty] | 6,00000
п.42998 от 22.07.25 до 22.09.25 | [13 empty] | Соответствует
п.42999 от 28.07.25 до 28.01.26 | 39,70000 | 92,00000 | 0,38758 | 0,22000 | 0,30700 |  | 0,08700 | 30,00000 | 232,00000 | 5,17000 |  | 120,00000 | Без дефектов |  |  | 1,66409 | 25,00000 | 45,62500 | РРМ 310 | 39,27552 | 17,89000 | 46,69893 | 1,5 | 10,00000 | H | 7,00000 |  | 1,20000 | 63,75000
п.43000 от 31.07.25 до 31.01.26 | 39,50000 | 86,50000 | 0,12965 | 0,06100 | 0,06800 |  | 0,09200 | 30,00000 | 232,00000 | 5,08000 |  | 120,00000 | Без дефектов |  |  | 1,64404 | 27,00000 | 47,27500 | РРМ 310 | 38,89479 | 18,30000 | 46,39302 | 1,5 | 10,00000 | H | 7,00000 |  | 1,20000 | 64,85000
п.43001 от 29.07.25 до 29.01.26 | 25,30000 | 84,50000 | 1,31300 | -0,15000 | 1,19500 |  | -0,52300 | 35,00000 | 249,00000 | 13,85000 |  | 110,00000 | [6 empty] | Полиуретановый |  | 18,89000 |  | 0 | 12,00000 | H | 7,00000 |  | 1,18000 | 61,50000
п.43002 от 24.07.25 до 24.01.26 | 41,80000 | 92,00000 | 0,18600 | 0,06100 | -0,15000 | 0,27400 | 0,09000 | 30,00000 | 232,00000 | 3,39000 |  | 120,00000 | Без дефектов |  |  | 2,05049 | 28,00000 | 44,77188 | РРМ 310 | 36,09408 | 16,16000 | 48,90910 | 1,5 | 10,00000 | H | 7,00000 |  | 1,37000 | 67,75000
п.43003 от 22.07.25 до 22.01.26 | [16 empty] | 15,00000
п.43005 от 28.07.25 до 28.01.26 | 39,80000 | 86,00000 | 0,35100 | 0,19200 | -0,23300 |  | 0,17900 | 30,00000 | 232,00000 | 5,13000 |  | 120,00000 | Без дефектов |  |  |  | 27,00000 |  | РРМ 310 |  | 16,06000 |  | 1,5 | 10,00000 | H | 7,00000 |  | 1,16000
п.43006 от 22.07.25 до 22.01.26 | [16 empty] | 10,00000
п.43007 от 22.07.25 до 22.01.26 | [13 empty] | Соответствует
п.43008 от 25.07.25 до 25.01.26 | 102,00000 | 100,00000 | [5 empty] | 12,00000 |  |  |  | 18,00000 | Без дефектов |  |  |  | 8,00000 |  |  |  | 11,00000 | [6 empty] | 1,14000 | 44,80000
п.43009 от 29.07.25 до 29.01.26 | 40,00000 | 87,00000 | 0,12200 | -0,01900 | 0,08800 |  | -0,08300 | 30,00000 | 232,00000 | 4,86000 |  | 120,00000 | Без дефектов |  |  | 1,96478 | 26,00000 | 49,48125 | РРМ 310 | 35,79134 | 17,71000 | 49,35651 | 1,5 | 10,00000 | H | 7,00000 |  | 1,37000 | 70,50000
п.43010 от 23.07.25 до 23.01.26 | 14,16000 | 59,50000 | [5 empty] | 30,00000 | 232,00000 | 5,00000 |  |  | Без дефектов |  |  | 1,55028 | 8,00000 | 38,78977 |  | 12,95489 |  | 14,69459 | [5 empty] | 1,14000 | 52,75000
п.43012 от 23.07.25 до 23.07.27 |  |  | 0,68100 | 0,45800 | 0,22300 |  | -0,45200 | [9 empty] | 80,00000 | [9 empty] | 59,00000 | 1,68000
п.43013 от 25.07.25 до 25.01.26 | 4,52000 | 114,00000 | 0,35286 | 0,26900 | 0,03900 |  | 0,22600 | 30,00000 | 232,00000 | 6,00000 |  | 110,00000 | Без дефектов |  |  | 1,37661 |  | 48,32727 | РРМ 310 | 39,10928 | 19,00000 | 44,03311 | 1,5 | 10,00000 | F | 6,00000 |  | 1,12000 | 59,40000
п.43014 от 24.07.25 до 24.01.26 | 2,50000 | 90,00000 | 0,52900 | 0,35400 | -0,26600 |  | -0,29000 | 30,00000 | 232,00000 | 6,00000 |  | 110,00000 | Без дефектов |  |  | 1,35896 |  | 50,10909 | Полиэфирный | 37,82121 | 19,00000 | 42,46734 | 1,5 | 10,00000 | H | 7,00000 |  | 1,12000 | 60,80000
п.43015 от 18.08.25 до 18.02.26 | 39,80000 | 97,50000 | 0,07400 | 0,07400 | -0,00500 |  | 0,00300 | 30,00000 | 232,00000 | 6,00000 |  | 100,00000 | Без дефектов |  |  | 1,50578 |  | 39,50000 | РРМ 310 | 48,10127 | 19,00000 | 51,08889 | 1,5 | 10,00000 | F | 6,00000 |  | 1,10000 | 56,00000
п.43016 от 22.07.25 до 22.01.26 | [7 empty] | 25,00000 | 232,00000 | [7 empty] | 12,00000 |  |  |  | 19,98000
п.43017 от 30.07.25 до 30.01.26 | 22,50000 | 120,00000 | 0,36300 | -0,36200 | 0,01200 |  | -0,01400 | 35,00000 | 249,00000 | 25,00000 |  | 110,00000 | Без дефектов |  |  | 1,30131 |  | 42,72386 | PPU 331 | 58,59791 | 25,00000 | 62,02623 | 1,5 | 10,00000 | H |  |  | 1,06000 | 52,45000
п.43018 от 23.07.25 до 23.01.26 | 2,20000 | 100,00000 | 0,26700 | 0,25600 | 0,01700 |  | 0,07300 | 30,00000 | 232,00000 | 6,00000 |  | 110,00000 | Без дефектов |  |  | 1,33774 |  | 48,06250 | Полиэфирный | 40,78023 | 19,60000 | 44,85826 | 1,5 | 10,00000 | H | 7,00000 |  | 1,10000 | 58,45000
п.43019 от 24.07.25 до 24.01.26 | 30,50000 | 106,00000 | 0,14800 | -0,09500 | -0,02000 |  | -0,11100 | 30,00000 | 232,00000 | 5,00000 | 1,00000 | 110,00000 | Без дефектов |  |  | 2,05930 | 24,33333 | 42,66656 | РРМ 310 | 42,27150 | 18,00000 | 56,03536 | 1,5 | 10,00000 | F | 7,00000 |  | 1,35500 | 66,15000
п.43020 от 25.07.25 до 25.01.26 | 3,40000 | 94,00000 | 0,25800 | 0,11700 | -0,22600 |  | 0,04100 | 30,00000 | 232,00000 | 6,00000 |  | 120,00000 | Без дефектов |  |  | 1,28658 |  | 49,19091 | РРМ 310 | 38,52889 | 19,00000 | 41,71502 | 1 | 10,00000 | H | 7,00000 |  | 1,08000 | 58,60000
п.43021 от 24.07.25 до 24.01.26 | 91,30000 | 152,00000 | [5 empty] | 10,00000 |  |  |  | 30,00000 | Без дефектов |  |  |  | 6,00000 |  |  |  | 8,00000 |  | 2,5 |  |  | 6,00000 |  | 1,20000 | 53,60000
п.43022 от 25.07.25 до 25.01.26 | 39,60000 | 91,00000 | 0,19756 | -0,05000 | 0,12100 |  | -0,14900 | 30,00000 | 232,00000 | 5,29000 |  | 100,00000 | Без дефектов |  |  | 1,81632 | 25,00000 | 48,48063 | РРМ 310 | 37,12823 | 18,00000 | 48,04360 | 1,5 | 10,00000 | H | 7,00000 |  | 1,29000 | 68,05000
п.43023 от 28.07.25 до 28.01.26 | 40,00000 | 95,00000 | 0,33700 | -0,00700 | -0,16800 |  | 0,29200 | 30,00000 | 232,00000 | 6,76000 |  | 100,00000 | Без дефектов |  |  | 1,60335 | 25,00000 | 45,22938 | РРМ 310 | 40,19511 | 18,18000 | 46,60097 | 1,5 | 10,00000 | H | 7,00000 |  | 1,17000 | 62,55000
п.43024 от 28.07.25 до 28.01.26 | 41,50000 | 118,00000 | 0,41550 | 0,16200 | 0,30800 |  | 0,22700 | 35,00000 | 249,00000 | 25,00000 |  | 100,00000 | Без дефектов |  |  | 1,31712 |  | 45,75455 | PPU 100 | 54,63937 | 25,00000 | 59,01053 | 0,5 | 18,00000 | H | 6,00000 |  | 1,08000 | 55,80000
п.43025 от 30.07.25 до 30.01.26 | 5,20000 | 90,00000 | [5 empty] | 47,00000 | 232,00000 |  |  | 100,00000 | Без дефектов |  |  | 1,22879 |  | 45,87273 | PPM 310+TPE 510 | 39,23900 | 18,00000 | 40,80856 | 1,5 | 4,00000 | H |  |  | 1,04000 | 54,20000
п.43027 от 28.07.25 до 28.01.26 | 40,86000 | 105,50000 | 0,31100 | -0,15400 | -0,09800 |  | 0,25100 | 30,00000 | 232,00000 | 3,80000 |  | 120,00000 | Без дефектов |  |  | 1,80312 | 28,00000 | 48,68031 | РРМ 310 | 33,07292 | 16,10000 | 42,66011 | 1,5 | 10,00000 | H | 7,00000 |  | 1,28500 | 68,05000
п.43028 от 25.07.25 до 25.01.26 | 39,40000 | 89,00000 | 0,22400 | -0,15900 | 0,15500 | 0,18300 | 0,02700 | 28,00000 | 224,00000 | 5,63000 |  | 120,00000 | Без дефектов |  |  | 1,61178 | 27,00000 | 38,86750 | РРМ 310 |  | 17,93000 | 50,61164 | 1 | 16,00000 | F | 7,00000 |  | 1,14000 | 57,10000
п.43029 от 22.07.25 до 22.07.27 | [13 empty] | Прозрачный
п.43030 от 22.07.25 до 22.01.26 | [7 empty] | 25,00000 | 232,00000 | [7 empty] | 13,00000 |  |  |  | 20,03000
п.43033 от 28.07.25 до 28.01.26 | 37,50000 | 85,50000 | 0,34200 | 0,08600 | 0,27000 | 0,22600 | 0,19100 | 27,00000 | 224,00000 | 6,00000 |  | 120,00000 | Без дефектов |  |  | 1,68486 | 27,00000 | 45,70125 | РРМ 310 | 37,19811 | 17,00000 | 44,68428 | 1 | 16,00000 | F | 7,00000 |  | 1,21000 | 64,10000
п.43035 от 25.07.25 до 25.01.26 |  | 78,50000 | [6 empty] | 224,00000 | 5,00000 | [5 empty] | 2,45560 | 10,00000 |  | PPE 100 |  | 15,00000 | 90,72427 | [5 empty] | 1,19000 | 40,60000
п.43036 от 25.07.25 до 25.01.26 | 35,80000 | 91,00000 | 0,43728 | 0,04500 | -0,14800 |  | -0,40900 | 30,00000 | 232,00000 | 6,00000 |  | 100,00000 | Без дефектов |  |  | 1,56032 | 27,00000 | 42,24512 | РРМ 310 | 42,60847 | 18,00000 | 47,34726 | 1,50000 | 10,00000 | H | 7,00000 |  | 1,13575 | 59,31860
п.43037 от 25.07.25 до 25.01.26 | 38,70000 | 87,50000 | 0,26686 | -0,16300 | 0,13800 |  | -0,16000 | 30,00000 | 232,00000 | 5,05000 |  | 100,00000 | Без дефектов |  |  | 1,76513 | 27,00000 | 49,20000 | РРМ 310 | 37,09677 | 18,40000 | 47,76230 | 1,5 | 10,00000 | H | 7,00000 |  | 1,27000 | 68,00000
п.43038 от 24.07.25 до 24.01.26 | 39,60000 | 86,00000 | 0,44080 | -0,05600 | -0,09400 |  | 0,42700 | 30,00000 | 232,00000 | 6,00000 | 1,00000 | 100,00000 | Без дефектов |  |  | 1,60652 | 20,00000 | 45,01429 | РРМ 310 | 39,98730 | 18,00000 | 46,33224 | 1,5 | 10,00000 | H | 7,00000 |  | 1,17031 | 62,41289
п.43039 от 23.07.25 до 23.01.26 | 7,50000 | 62,00000 | [5 empty] | 27,00000 | 224,00000 | 6,00000 |  | 30,00000 | Без дефектов |  |  | 1,60714 | 20,00000 | 38,50682 |  | 15,66208 |  | 18,07472 | [5 empty] | 1,16000 | 53,35000
п.43040 от 24.07.25 до 24.01.26 | 31,70000 | 61,00000 | [5 empty] | 30,00000 | 232,00000 | 6,00000 |  | 50,00000 | Без дефектов |  |  | 1,62156 | 30,00000 | 39,10682 | РРМ 310 | 16,36543 | 6,40000 | 19,14756 | 3 | 3,00000 | H |  |  | 1,17000 | 54,20000
п.43041 от 25.07.25 до 25.01.26 | 34,80000 | 91,00000 | 0,45131 | 0,44500 | 0,01800 |  | 0,07300 | 30,00000 | 232,00000 | 6,00000 |  | 100,00000 | Без дефектов |  |  | 2,03219 | 24,00000 | 45,71375 | Полиэфирный 1311Т34 ALBA | 39,37546 | 18,00000 | 53,55698 | 1,5 | 10,00000 | F | 6,00000 |  | 1,37000 | 68,30000
п.43042 от 29.07.25 до 29.01.26 | 41,50000 | 102,00000 | 0,87900 | -0,87200 | -0,08800 |  | -0,07100 | 30,00000 | 232,00000 | 7,00000 |  | 55,00000 | Без дефектов |  |  | 1,39586 |  | 40,90500 | РРМ 310 | 44,14740 | 18,00000 | 45,35272 | 1,5 | 10,00000 | H | 7,00000 |  | 1,06000 | 55,40000
п.43043 от 23.07.25 до 23.01.26 | [13 empty] | Соответствует
п.43044 от 25.07.25 до 25.07.27 |  |  |  | -0,33800 | -0,09900 | 0,83400 | 0,18200 | [6 empty] | Соответствует |  |  | 65,00000 | [8 empty] | 2,70000 |  | 1,63000 | 88,40000
п.43045 от 28.07.25 до 28.07.27 |  |  | 0,17200 | -0,05100 | -0,03800 | 0,18000 | 0,15900 | [6 empty] | Соответствует |  |  | 60,00000 | [8 empty] | 1,50000 |  | 1,69000 | 85,50000
п.43046 от 29.07.25 до 29.01.26 | 2,80000 | 106,00000 | 0,52500 | -0,11200 | -0,05000 |  | 0,51100 | 30,00000 | 232,00000 | 5,00000 |  | 110,00000 | Без дефектов |  |  | 1,28862 |  | 48,94545 | РРМ 310 | 36,77563 | 18,00000 | 39,71768 | 1,5 | 10,00000 | F | 6,00000 |  | 1,08000 | 58,40000
п.43047 от 25.07.25 до 25.01.26 | 39,50000 | 91,50000 | 0,15600 | 0,12700 | 0,02000 |  | -0,08900 | 30,00000 | 232,00000 | 5,56000 |  | 120,00000 | Без дефектов |  |  | 1,65017 | 27,00000 | 43,21250 | РРМ 310 | 40,54382 | 17,52000 | 47,00974 | 1,5 | 10,00000 | H | 7,00000 |  | 1,18000 | 61,50000
п.43048 от 24.07.25 до 24.01.26 | 10,90000 | 72,00000 | [5 empty] | 35,00000 | 232,00000 | 6,00000 |  | 30,00000 | Без дефектов |  |  | 1,58894 | 20,00000 | 39,49545 |  | 15,19162 |  | 17,62228 | [5 empty] | 1,16000 | 54,10000
п.43049 от 24.07.25 до 24.01.26 | 97,32000 | 78,00000 | [5 empty] | 12,00000 |  | 7,00000 |  | 40,00000 | Без дефектов | [5 empty] | D'LAC WEF 3020 |  | 3,00000 | [6 empty] | 1,05000 | 47,80000
п.43050 от 24.07.25 до 24.01.26 | 33,50000 | 94,00000 | 0,14233 | 0,00600 | -0,11400 |  | 0,08500 | 30,00000 | 232,00000 | 6,00000 | 1,00000 | 100,00000 | Без дефектов |  |  | 1,74556 | 26,00000 | 42,44233 | РРМ 310 | 43,35295 | 18,40000 | 51,66682 | 1,5 | 10,00000 | H | 7,00000 |  | 1,21700 | 62,16423
п.43051 от 24.07.25 до 24.01.26 |  | 93,00000 | [5 empty] | 12,00000 |  |  |  | 30,00000 | Без дефектов |  | 3,00000 | [5 empty] | 3,00000 | [6 empty] | 0,96000 | 34,60000
п.43052 от 28.07.25 до 28.01.26 | 36,90000 | 86,00000 | 0,43306 | 0,11900 | -0,27800 |  | 0,31000 | 30,00000 | 232,00000 | 5,00000 |  | 120,00000 | Без дефектов |  |  | 1,86366 | 27,00000 | 48,09125 | РРМ 310 | 37,42885 | 18,00000 | 49,11549 | 1,5 | 10,00000 | H | 7,00000 |  | 1,31000 | 68,30000
п.43053 от 23.07.25 до 23.01.26 | [13 empty] | Прозрачная, без посторонних включений | [13 empty] | 0,92000
п.43054 от 29.07.25 до 29.01.26 | 3,30000 | 114,00000 | 0,12000 | -0,07000 | 0,09700 |  | -0,01200 | 28,00000 | 232,00000 | 5,00000 |  | 120,00000 | Без дефектов |  |  | 1,36574 |  | 49,40909 | РРМ 310 | 36,43054 | 18,00000 | 40,80221 | 1,5 | 10,00000 | H | 7,00000 |  | 1,12000 | 60,25000
п.43055 от 23.07.25 до 23.01.26 | [13 empty] | Прозрачная, без посторонних включений | [13 empty] | 0,90000
п.43056 от 25.07.25 до 25.01.26 | 40,50000 | 83,00000 | 0,28500 | -0,15800 | 0,23600 |  |  | 30,00000 | 232,00000 | 6,00000 |  | 120,00000 | Без дефектов |  |  | 1,61274 | 26,00000 | 44,42500 | РРМ 310 | 40,51773 | 18,00000 | 46,82150 | 1,5 | 10,00000 | H | 7,00000 |  | 1,17000 | 62,00000
п.43057 от 24.07.25 до 24.01.26 | 9,50000 | 74,00000 | [5 empty] | 47,00000 | 232,00000 | 23,00000 |  | 100,00000 | Без дефектов |  |  | 1,25748 | 25,00000 | 42,38636 | PPM 310+TPE 510 | 33,02949 | 14,00000 | 34,35067 | 1,5 | 4,00000 | H |  |  | 1,04000 | 51,25000
п.43058 от 25.07.25 до 25.01.26 |  | 78,00000 | [5 empty] | 35,00000 | 249,00000 | 20,00000 |  | 10,00000 | Без дефектов |  |  | 1,63011 | 12,00000 | 39,99432 |  | 49,92342 |  | 59,00838 | [5 empty] | 1,18000 | 55,25000
п.43059 от 24.07.25 до 24.01.26 | [13 empty] | Соответствует |  |  | 22,00000
п.43060 от 25.07.25 до 25.01.26 | 11,50000 | 74,00000 | [5 empty] | 29,00000 | 232,00000 | 6,00000 |  | 30,00000 | Без дефектов |  |  | 1,53178 | 13,00000 | 39,89091 |  | 14,99234 |  | 17,14676 | [5 empty] | 1,14000 | 53,60000
п.43061 от 25.07.25 до 25.01.26 | 3,30000 | 104,00000 | 0,35200 | -0,05300 | 0,34400 |  | -0,05100 | 30,00000 | 232,00000 | 6,00000 |  | 120,00000 | Без дефектов |  |  | 1,40005 |  | 49,99545 | РРМ 310 | 35,91022 | 18,00000 | 41,04373 | 1,5 | 10,00000 | H | 7,00000 |  | 1,14000 | 61,40000
п.43062 от 25.07.25 до 25.01.26 |  | 78,00000 | [5 empty] | 28,00000 | 224,00000 | 5,00000 |  | 30,00000 | Без дефектов |  |  |  | 24,00000 | 40,40909 |  | 12,41360 | [7 empty] | 1,15000 | 54,40000
п.43063 от 25.07.25 до 25.01.26 | 38,40000 | 119,00000 | 0,41750 | 0,13100 | -0,15700 |  | 0,36400 | 35,00000 | 249,00000 | 25,00000 |  | 110,00000 | Без дефектов |  |  | 1,47231 |  | 47,27273 | PPU 331 | 52,88461 | 25,00000 | 61,34615 | 1,5 | 10,00000 | H |  |  | 1,16000 | 60,00000
п.43066 от 29.07.25 до 29.01.26 | 3,30000 | 107,00000 | 0,29800 | 0,14000 | -0,26100 |  | -0,03000 | 30,00000 | 232,00000 | 6,00000 |  | 120,00000 | Без дефектов |  |  | 1,25155 |  | 48,44545 | РРМ 310 | 37,06303 | 18,00000 | 39,38450 | 1,5 | 10,00000 | H | 7,00000 |  | 1,06000 | 57,20000
п.43067 от 29.07.25 до 29.01.26 | 41,60000 | 81,00000 | 0,33700 | 0,16400 | 0,26000 |  | 0,13600 | 30,00000 | 232,00000 | 6,21000 |  | 120,00000 | Без дефектов |  |  | 1,64445 | 24,00000 | 49,02875 | РРМ 310 | 37,48821 | 18,38000 | 45,58822 | 1,5 | 10,00000 | H | 7,00000 |  | 1,21000 | 66,30000
п.43068 от 29.07.25 до 29.01.26 | 4,00000 | 91,00000 | 0,23364 | -0,06000 | 0,06900 |  | -0,21500 | 30,00000 | 232,00000 | 6,00000 |  | 110,00000 | Без дефектов |  |  | 1,34134 |  | 47,68750 | Полиэфирный | 40,21164 | 19,00000 | 43,82700 | 1,5 | 10,00000 | H | 7,00000 |  | 1,10000 | 58,15000
п.43069 от 25.07.25 до 25.01.26 | 33,40000 | 94,00000 | 0,30457 | -0,19700 | -0,22300 |  | -0,06500 | 30,00000 | 232,00000 | 5,00000 |  | 100,00000 | Без дефектов |  |  | 1,55042 | 29,00000 | 43,13135 | РРМ 310 | 41,73299 | 18,00000 | 46,55710 | 1,5 | 10,00000 | H | 7,00000 |  | 1,13574 | 59,94249
п.43070 от 30.07.25 до 30.01.26 | 39,70000 | 93,00000 | 0,30600 | 0,20300 | 0,10800 |  | -0,20100 | 30,00000 | 232,00000 | 5,56000 |  | 120,00000 | Без дефектов |  |  | 1,62987 | 27,00000 | 46,67313 | РРМ 310 | 39,73975 | 18,40000 | 46,74907 | 1,5 | 10,00000 | H | 7,00000 |  | 1,19000 | 64,15000
п.43071 от 25.07.25 до 25.01.26 | 35,90000 | 86,00000 | 0,17700 | 0,14600 | -0,05500 |  | 0,08300 | 30,00000 | 232,00000 | 6,00000 |  | 100,00000 | Без дефектов |  |  | 1,86173 | 24,00000 | 46,86250 | РРМ 310 | 38,41024 | 18,00000 | 49,79380 | 1,5 | 4,00000 | H | 4,00000 |  | 1,30000 | 67,30000
п.43072 от 28.07.25 до 28.01.26 |  | 80,00000 | 0,24600 | -0,05700 | 0,21800 |  | 0,09800 | 32,00000 | 209,00000 | 6,00000 |  |  | Соответствует |  |  | 2,06109 |  | 22,01364 | РРМ 310 | 18,60859 | 4,00000 | 20,71443 | [5 empty] | 1,14000 | 39,80000
п.43073 от 31.07.25 до 31.01.26 | 37,30000 | 92,00000 | 0,26177 | -0,04100 | 0,21800 | 0,17600 | -0,13900 | 27,00000 | 224,00000 | 5,98000 |  | 120,00000 | Без дефектов |  |  | 1,57338 | 25,00000 | 39,96875 | РРМ 310 |  | 17,88000 | 48,92523 | 1 | 16,00000 | F | 7,00000 |  | 1,13000 | 57,50000
п.43074 от 24.07.25 до 24.01.26 | [16 empty] | 9,00000
п.43075 от 01.08.25 до 01.02.26 | 39,80000 | 90,00000 | 0,19107 | 0,02700 | -0,10400 | 0,08200 | 0,15800 | 28,00000 | 224,00000 | 5,32000 |  | 120,00000 | Без дефектов |  |  | 1,61188 | 24,00000 | 44,49813 | РРМ 310 | 39,52729 | 17,56000 | 45,61568 | 1 | 16,00000 | F | 7,00000 |  | 1,17000 | 62,05000
п.43076 от 28.07.25 до 28.01.26 | 4,00000 | 110,00000 | 0,31613 | 0,21700 | -0,04700 |  | -0,22600 | 30,00000 | 232,00000 | 6,00000 |  | 120,00000 | Без дефектов |  |  | 1,26406 |  | 52,07500 | РРМ 310 | 36,78930 | 19,00000 | 39,40470 | 1,5 | 10,00000 | H | 7,00000 |  | 1,08000 | 60,95000
п.43077 от 28.07.25 до 28.01.26 | 4,00000 | 106,50000 | 0,44500 | 0,35200 | -0,23200 |  | -0,14400 | 28,00000 | 232,00000 | 5,00000 |  | 120,00000 | Без дефектов |  |  | 1,33382 |  | 50,68068 | РРМ 310 | 35,51649 | 18,00000 | 39,42331 | 1,5 | 10,00000 | H | 7,00000 |  | 1,11000 | 60,90000
п.43078 от 24.07.25 до 24.01.26 | [27 empty] | 1,19000
п.43079 от 25.07.25 до 25.01.26 | [16 empty] | 25,00000
п.43080 от 28.07.25 до 28.01.26 |  | 179,00000 | [25 empty] | 1,07000 | 56,80000
п.43081 от 25.07.25 до 25.07.27 |  |  | 3,26200 | -3,25600 | -0,11200 |  | 0,15400 | [9 empty] | 17,00000 | [10 empty] | 1,22000
п.43082 от 25.07.25 до 25.07.27 | [27 empty] | 1,29000 | 63,95000
п.43083 от 24.07.25 до 24.01.26 | [16 empty] | 6,00000
п.43084 от 24.07.25 до 24.01.26 | [7 empty] | 25,00000 | 232,00000 | [7 empty] | 9,00000 |  |  |  | 19,50000
п.43085 от 24.07.25 до 24.07.27 | [27 empty] | 0,94000
п.43086 от 24.07.25 до 24.01.26 | [13 empty] | Соответствует
п.43088 от 29.07.25 до 29.01.26 | 38,80000 | 96,00000 | 0,17300 | 0,08900 | 0,02500 |  | -0,14700 | 30,00000 | 232,00000 | 5,35000 |  | 120,00000 | Без дефектов |  |  | 1,61622 | 26,00000 | 44,13250 | РРМ 310 | 40,99008 | 18,03000 | 47,15295 | 1,5 | 10,00000 | H | 7,00000 |  | 1,17000 | 61,80000
п.43089 от 25.07.25 до 25.01.26 | [16 empty] | 5,00000
п.43090 от 30.07.25 до 30.01.26 | 39,18000 | 93,00000 | 0,25700 | -0,09800 | -0,19000 |  | 0,14200 | 30,00000 | 232,00000 | 4,90000 |  | 120,00000 | Без дефектов |  |  | 1,55117 | 27,00000 | 46,02188 | РРМ 310 | 38,71317 | 17,90000 | 44,46094 | 1,5 | 10,00000 | H | 7,00000 |  | 1,15000 | 62,45000
п.43091 от 24.07.25 до 24.01.26 | [7 empty] | 26,00000 | 232,00000 | [7 empty] | 9,00000 |  |  |  | 20,12000
п.43092 от 30.07.25 до 30.01.26 | 87,00000 | 110,00000 | [5 empty] | 12,00000 |  |  |  | 10,00000 | Без дефектов | [7 empty] | 7,00000 | [6 empty] | 0,99000 | 37,30000
п.43093 от 25.07.25 до 25.07.27 | [27 empty] | 0,86400
п.43094 от 25.07.25 до 25.07.27 | [27 empty] | 0,87000
п.43096 от 25.07.25 до 25.07.27 | [27 empty] | 0,84900
п.43097 от 28.07.25 до 28.01.26 | 39,74000 | 92,50000 | 0,32800 | -0,21200 | -0,12600 |  | -0,21600 | 30,00000 | 232,00000 | 3,68000 |  | 120,00000 | Без дефектов |  |  | 1,99750 | 28,00000 | 45,24063 | РРМ 310 | 35,63169 | 16,12000 | 47,66785 | 1,5 | 10,00000 | H | 7,00000 |  | 1,35000 | 67,55000
п.43098 от 28.07.25 до 28.01.26 | 23,00000 | 67,00000 | [5 empty] | 30,00000 | 232,00000 | 5,00000 |  | 30,00000 | Без дефектов | Белый цвет жидкого продукта |  | 1,56282 | 14,00000 | 38,07727 |  | 13,13119 |  | 14,96956 | [5 empty] | 1,14000 | 52,20000
п.43099 от 29.07.25 до 29.01.26 | 4,00000 | 92,50000 | 0,41400 | 0,37100 | -0,18200 |  | 0,03300 | 30,00000 | 232,00000 | 6,00000 |  | 120,00000 | Соответствует |  |  | 1,36458 |  | 47,46420 | РРМ 310 | 42,08110 | 20,00000 | 46,77209 | 1,5 | 10,00000 | H | 7,00000 |  | 1,11000 | 58,35000
п.43100 от 28.07.25 до 28.01.26 | 34,70000 | 60,00000 | [5 empty] | 30,00000 | 232,00000 | 6,00000 |  | 50,00000 | Без дефектов |  |  | 1,65748 | 28,00000 | 38,58636 | РРМ 310 | 15,54954 | 6,00000 | 18,34845 | 3 | 3,00000 | H |  |  | 1,18000 | 54,20000
п.43101 от 30.07.25 до 30.01.26 | 38,10000 | 87,00000 | 0,17909 | 0,01500 | 0,13300 |  | 0,11900 | 30,00000 | 232,00000 | 4,65000 |  | 100,00000 | Без дефектов |  |  | 1,78372 | 25,00000 | 47,85063 | РРМ 310 | 38,45299 | 18,40000 | 48,87636 | 1,5 | 10,00000 | H | 7,00000 |  | 1,27000 | 67,15000
п.43103 от 29.07.25 до 29.01.26 | 35,80000 | 92,00000 | 0,45900 | 0,29900 | 0,00100 |  | -0,34800 | 30,00000 | 232,00000 | 6,00000 |  | 110,00000 | Без дефектов |  |  | 1,86801 | 30,00000 | 51,84375 | РРМ 310 | 38,51524 | 20,00000 | 52,43537 | 1,5 | 10,00000 | H | 6,00000 |  | 1,34000 | 71,25000
п.43104 от 04.08.25 до 04.02.26 | 39,10000 | 90,00000 | 0,34600 | 0,26800 | 0,11500 |  | -0,18500 | 30,00000 | 232,00000 | 5,87000 |  | 120,00000 | Без дефектов |  |  | 1,97821 | 23,00000 | 49,88875 | РРМ 310 | 36,51605 | 18,35000 | 51,16291 | 1.5 | 10,00000 | H | 7,00000 |  | 1,38000 | 70,95000
п.43105 от 28.07.25 до 28.01.26 | 37,20000 | 93,00000 | 0,15800 | 0,08100 | -0,03000 |  | 0,13300 | 30,00000 | 232,00000 | 6,00000 |  | 120,00000 | Без дефектов |  |  | 1,41246 | 28,00000 | 44,44750 | РРМ 310 | 40,55881 | 18,00000 | 43,20198 | 1,5 | 10,00000 | H | 7,00000 |  | 1,08000 | 58,85000
п.43106 от 30.07.25 до 30.01.26 | 31,70000 | 107,00000 | 0,44800 | 0,25200 | -0,36700 |  | -0,05000 | 30,00000 | 232,00000 | 6,61000 | 1,00000 | 110,00000 | Без дефектов |  |  | 1,47393 | 27,00000 | 37,83250 | РРМ 310 | 47,51979 | 18,01000 | 49,20393 | 1,5 | 10,00000 | F | 7,00000 |  | 1,08000 | 53,95000
п.43107 от 28.07.25 до 28.01.26 |  | 62,00000 | [5 empty] | 12,00000 |  |  |  | 30,00000 | Без дефектов |  | 3,00000 | [5 empty] | 3,00000 | [6 empty] | 0,95000 | 33,90000
п.43108 от 29.07.25 до 29.01.26 | 35,10000 | 80,00000 | 0,60000 | 0,59400 | -0,07700 |  | -0,04500 | 30,00000 | 232,00000 | 6,00000 |  | 100,00000 | Без дефектов |  |  | 2,00468 |  | 46,02500 | Полиэфирный 1311Т34 ALBA | 39,10918 | 18,00000 | 52,87068 | 1,5 | 10,00000 | F | 6,00000 |  | 1,36000 | 68,25000
п.43110 от 31.07.25 до 31.01.26 | 36,30000 | 101,00000 | 0,26500 | 0,22000 | -0,10000 |  | 0,11000 | 36,00000 | 254,00000 | 10,31000 |  | 110,00000 | Без дефектов |  |  | 1,40133 |  | 46,03636 | РРМ 310 | 51,96386 | 23,79000 | 57,87773 | 0,5 | 18,00000 | H | 6,00000 |  | 1,12000 | 57,60000
п.43111 от 31.07.25 до 31.01.26 |  | 60,00000 | [5 empty] | 12,00000 |  |  |  | 30,00000 | Без дефектов |  | 3,00000 | [5 empty] | 5,00000 | [6 empty] | 0,97000 | 34,40000
п.43112 от 30.07.25 до 30.01.26 | 39,90000 | 97,00000 | 0,38500 | 0,14500 | 0,35700 |  | 0,01000 | 30,00000 | 232,00000 | 5,64000 |  | 120,00000 | Без дефектов |  |  | 1,61101 | 28,00000 | 44,57125 | РРМ 310 | 40,85481 | 18,09000 | 46,92950 | 1,5 | 10,00000 | H | 7,00000 |  | 1,17000 | 62,10000
п.43113 от 25.07.25 до 25.07.26
п.43115 от 25.07.25 до 25.07.26
п.43117 от 28.07.25 до 28.01.26 | 8,92000 | 70,50000 | [5 empty] | 10,00000 |  | 7,00000 |  | 40,00000 | Без дефектов | [5 empty] | D'LAC WET 1020 HV | [8 empty] | 1,05000 | 43,90000
п.43118 от 28.07.25 до 28.07.27 | [27 empty] | 1,28000 | 64,00000
п.43119 от 01.08.25 до 01.02.26 | 28,34000 | 78,00000 | [5 empty] | 47,00000 | 232,00000 | 5,00000 |  | 100,00000 | Соответствует |  | 2,00000 | 1,19153 |  | 48,14886 | PPM 310+TPE 510 | 24,98344 | 12,00000 | 25,67039 | 1,5 | 4,00000 | H |  |  | 1,03000 | 55,70000
п.43120 от 31.07.25 до 31.01.26 | 31,40000 | 85,00000 | 0,23600 | -0,10100 | -0,11800 |  | 0,17700 | 30,00000 | 232,00000 | 6,00000 |  | 110,00000 | Без дефектов |  |  | 1,50718 | 28,00000 | 43,86000 | РРМ 310 | 41,17109 | 18,00000 | 45,29075 | 1,5 | 10,00000 | H | 7,00000 |  | 1,12000 | 59,90000
п.43121 от 25.07.25 до 25.01.26 | 31,30000 | 89,50000 | 0,46600 | -0,31800 | -0,32700 |  | -0,09900 | 30,00000 | 232,00000 | 6,00000 | 1,00000 | 100,00000 | Без дефектов |  |  | 1,57845 | 25,00000 | 41,69234 | РРМ 310 | 43,18918 | 18,00000 | 48,06593 | 1,5 | 10,00000 | H | 7,00000 |  | 1,14079 | 59,11068
п.43123 от 30.07.25 до 30.07.27 |  |  | 1,49900 | -1,47600 | -0,20900 | 1,23100 | 0,16000 | [9 empty] | 17,00000 | [8 empty] | 5,50000 | 90,40000 | 1,22000
п.43124 от 29.07.25 до 29.07.27 | [27 empty] | 1,06000
п.43125 от 29.07.25 до 29.07.27 | 72,00000 |  | 2,33000 | -0,93400 | -1,04500 | 0,37600 | -1,86200 | [9 empty] | 30,00000 | [10 empty] | 1,42000
п.43126 от 30.07.25 до 30.07.27 | 73,40000 |  | 0,66500 | [13 empty] | 30,00000 | [10 empty] | 1,47000
п.43127 от 30.07.25 до 30.07.27 | 63,80000 |  | 0,30200 | -0,07900 | 0,25900 |  | 0,13500 | [9 empty] | 30,00000 | [10 empty] | 1,48000
п.43128 от 30.07.25 до 30.07.27 | 74,70000 |  | 10,63300 | 0,12200 | -1,55400 | 0,21100 | 10,51900 | [9 empty] | 30,00000 | [10 empty] | 1,46000
п.43129 от 28.07.25 до 28.01.26 | 35,82000 | 90,00000 | 0,39589 | -0,31300 | -0,24100 |  | -0,02600 | 30,00000 | 232,00000 | 6,00000 | 1,00000 | 100,00000 | Без дефектов |  |  | 1,75557 | 21,00000 | 44,71798 | РРМ 310 | 40,25227 | 18,00000 | 49,20384 | 1,5 | 10,00000 | H | 6,00000 |  | 1,23615 | 64,22310
п.43130 от 29.07.25 до 29.01.26 | 7,80000 | 62,00000 | [5 empty] | 25,00000 | 232,00000 | 6,00000 |  | 30,00000 | Без дефектов |  |  | 1,58947 | 20,00000 | 38,05682 |  | 15,76590 |  | 18,13079 | [5 empty] | 1,15000 | 52,60000
п.43131 от 28.07.25 до 28.01.26 | 38,10000 | 85,00000 | 0,31138 | 0,09500 | 0,29100 | 0,30000 | -0,05700 | 28,00000 | 224,00000 | 6,05000 |  | 120,00000 | Без дефектов |  |  | 1,57596 | 27,00000 | 39,75688 | РРМ 310 |  | 17,75000 | 48,77632 | 1 | 16,00000 | F | 7,00000 |  | 1,13000 | 57,35000
п.43132 от 30.07.25 до 30.01.26 | 81,08000 | 134,00000 | [5 empty] | 12,00000 |  |  |  | 80,00000 | Без дефектов |  |  |  | 20,66667 |  |  |  | 12,00000 | [6 empty] | 1,10000 | 57,90000
п.43133 от 29.07.25 до 29.01.26 |  | 80,00000 | [5 empty] | 32,00000 | 209,00000 | 5,00000 |  |  | Соответствует |  |  | 2,58378 |  | 6,45625 | РРМ 310 | 46,46660 | 3,00000 | 46,00194 | [5 empty] | 0,99000 | 16,85000
п.43134 от 28.07.25 до 28.01.26 | 35,60000 | 94,00000 | 0,16548 | 0,11600 | 0,00200 |  | -0,11800 | 30,00000 | 232,00000 | 6,00000 | 1,00000 | 100,00000 | Без дефектов |  |  | 1,50419 | 28,00000 | 38,65396 | РРМ 310 | 46,56703 | 18,00000 | 49,04466 | 1,5 | 10,00000 | H | 7,00000 |  | 1,09560 | 55,20552
п.43135 от 31.07.25 до 31.01.26 | 12,50000 | 68,00000 | [5 empty] | 28,00000 | 224,00000 | 6,00000 |  | 30,00000 | Без дефектов |  |  | 1,53711 | 17,00000 | 39,56705 |  | 15,09003 |  | 17,28711 | [5 empty] | 1,14000 | 53,35000
п.43136 от 28.07.25 до 28.01.26 | [13 empty] | Соответствует
п.43137 от 28.07.25 до 28.01.26 | [7 empty] | 25,00000 | 232,00000 | [7 empty] | 8,00000 |  |  |  | 20,09000
п.43138 от 04.08.25 до 04.02.26 | 3,60000 | 95,00000 | 0,08500 | 0,07000 | 0,04600 |  | 0,01400 | 28,00000 | 232,00000 | 5,00000 |  | 110,00000 | Без дефектов |  |  | 1,37309 |  | 46,64432 | Полиэфирный | 42,87768 | 20,00000 | 47,59422 | 1,5 | 10,00000 | H | 7,00000 |  | 1,11000 | 57,70000
п.43139 от 28.07.25 до 28.01.26 | [16 empty] | 6,00000
п.43140 от 31.07.25 до 31.01.26 | 42,00000 | 116,00000 | 1,35600 | -1,34800 | -0,07300 |  | -0,13100 | 30,00000 | 232,00000 | 6,00000 |  | 55,00000 | Без дефектов |  |  | 1,37468 |  | 43,55500 | РРМ 310 | 41,07713 | 18,00000 | 43,10858 | 1,5 | 10,00000 | H | 7,00000 |  | 1,06000 | 57,40000
п.43141 от 28.07.25 до 28.01.26 | [13 empty] | Соответствует
п.43142 от 28.07.25 до 28.01.26 | [16 empty] | 5,00000
п.43146 от 29.07.25 до 29.07.27 | 74,20000 |  | 0,61200 | 0,28400 | 0,52000 |  | 0,15400 | [9 empty] | 25,00000 | [10 empty] | 1,44000
п.43147 от 30.07.25 до 30.07.27 | 70,70000 |  | 0,19100 | -0,08000 | 0,02200 | 0,32200 | 0,17100 | [9 empty] | 40,00000 | [8 empty] | 6,30000 |  | 1,52000
п.43148 от 30.07.25 до 30.07.27 | 72,50000 |  | 0,71500 | 0,67900 | -0,03800 |  | -0,22100 | [9 empty] | 30,00000 | [10 empty] | 1,54000
п.43149 от 29.07.25 до 29.07.27 | 69,70000 |  | 0,66400 | 0,64000 | -0,13300 |  | 0,11400 | [9 empty] | 30,00000 | [10 empty] | 1,44000
п.43150 от 29.07.25 до 29.07.27 | [27 empty] | 0,98000 | 58,70000
п.43151 от 11.08.25 до 11.02.26 | 84,40000 | 87,00000 | 0,61100 | 0,17000 | 0,57200 |  | 0,13400 | 47,00000 | 232,00000 | 5,00000 |  | 50,00000 | Без дефектов |  |  |  | 24,00000 |  | PPE 100 |  | 14,00000 |  | 2 | 10,00000 | F | 6,00000 |  | 1,23000 | 64,95000
п.43152 от 28.07.25 до 28.01.26 | 50,20000 | [6 empty] | 25,00000 | 232,00000 | [7 empty] | 10,00000 |  |  |  | 20,00000
п.43153 от 30.07.25 до 30.01.26 | 41,82000 | 107,00000 | 0,28200 | -0,09400 | 0,21900 |  | 0,15100 | 30,00000 | 232,00000 | 3,89000 |  | 120,00000 | Без дефектов |  |  | 1,68338 | 28,00000 | 42,43375 | РРМ 310 | 38,64848 | 16,40000 | 45,03657 | 1,5 | 10,00000 | H | 7,00000 |  | 1,19000 | 61,30000
п.43154 от 29.07.25 до 29.01.26 | 42,40000 | 106,00000 | 0,32200 | 0,26500 | 0,01100 | 0,37600 | -0,18200 | 30,00000 | 232,00000 | 4,00000 |  | 120,00000 | Без дефектов |  |  | 1,98082 | 26,00000 | 48,53938 | РРМ 310 | 32,96293 | 16,00000 | 45,30831 | 1,5 | 10,00000 | H | 7,00000 |  | 1,37000 | 69,95000
п.43155 от 29.07.25 до 29.01.26 | 41,50000 | 101,00000 | 0,17300 | 0,02800 | -0,05500 | 0,11300 | 0,16200 | 28,00000 | 232,00000 | 3,96000 |  | 120,00000 | Без дефектов |  |  | 1,87469 | 30,00000 | 46,05000 | РРМ 310 | 34,26710 | 15,78000 | 44,28535 | 1,5 | 10,00000 | H | 7,00000 |  | 1,30000 | 66,80000
п.43156 от 30.07.25 до 30.01.26 | 42,20000 | 102,50000 | 0,24500 | 0,15200 | -0,16700 | 0,35100 | -0,09500 | 28,00000 | 232,00000 | 3,87000 |  | 120,00000 | Без дефектов |  |  | 1,47086 | 25,00000 | 42,93750 | РРМ 310 | 37,87383 | 16,21000 | 40,75657 | 1,5 | 10,00000 | H | 7,00000 |  | 1,10000 | 58,50000
п.43157 от 30.07.25 до 30.07.27 |  |  |  | -0,08100 | -0,07100 | 0,05000 | 0,13500 | [9 empty] | 70,00000 | [10 empty] | 1,69000 | 85,00000
п.43158 от 01.08.25 до 01.02.26 | 84,80000 | 124,00000 | [5 empty] | 12,00000 |  |  |  | 10,00000 | Без дефектов | [7 empty] | 8,00000 | [6 empty] | 0,99000 | 38,80000
п.43160 от 30.07.25 до 30.01.26 | 6,74000 | 73,00000 | [5 empty] | 47,00000 | 232,00000 | 5,00000 |  | 100,00000 | Без дефектов |  |  | 1,31416 | 22,33333 | 41,45909 | PPM 310+TPE 510 | 33,76823 | 14,00000 | 35,79432 | 1,5 | 4,00000 | H |  |  | 1,06000 | 51,40000
п.43161 от 29.07.25 до 29.01.26 | 32,70000 | 88,00000 | 0,48489 | -0,43700 | -0,00700 |  | 0,21000 | 30,00000 | 232,00000 | 6,00000 | 1,00000 | 100,00000 | Без дефектов |  |  | 1,59423 | 21,00000 | 46,03375 | РРМ 310 | 39,10175 | 18,00000 | 45,47723 | 0,5 | 15,00000 | H | 7,00000 |  | 1,17000 | 63,10000
п.43162 от 29.07.25 до 29.01.26 | 39,20000 | 89,00000 | 0,52340 | -0,23500 | -0,23900 |  | -0,40200 | 30,00000 | 232,00000 | 6,00000 | 1,00000 | 100,00000 | Без дефектов |  |  | 1,55993 | 28,00000 | 45,14119 | РРМ 310 | 39,87489 | 18,00000 | 45,41352 | 1,5 | 10,00000 | H | 7,00000 |  | 1,14975 | 61,82905
п.43163 от 29.07.25 до 29.01.26 | 36,10000 | 90,00000 | 0,27300 | -0,05400 | -0,16600 |  | -0,21000 | 30,00000 | 232,00000 | 6,00000 | 1,00000 | 100,00000 | Без дефектов |  |  | 1,61222 | 24,00000 | 44,09146 | РРМ 310 | 40,83255 | 18,00000 | 47,02928 | 1,5 | 10,00000 | H | 6,00000 |  | 1,16799 | 61,70615
п.43164 от 01.08.25 до 01.02.26 | 39,50000 | 85,00000 | 0,31000 | 0,29500 | -0,08100 |  | -0,05400 | 28,00000 | 232,00000 | 5,67000 |  | 120,00000 | Без дефектов |  |  | 1,63790 | 28,00000 | 47,80000 | РРМ 310 | 37,82427 | 18,08000 | 45,41896 | 1,5 | 10,00000 | H | 7,00000 |  | 1,20000 | 65,20000
п.43165 от 04.08.25 до 04.02.26 | 39,30000 | 87,00000 | 0,34300 | 0,09100 | -0,32300 |  | 0,07200 | 30,00000 | 232,00000 | 6,01000 |  | 120,00000 | Без дефектов |  |  | 1,61975 | 27,00000 | 43,84000 | РРМ 310 | 40,28036 | 17,60000 | 46,27845 | 1,5 | 10,00000 | H | 7,00000 |  | 1,17000 | 61,60000
п.43166 от 28.07.25 до 28.01.26 | [13 empty] | Соответствует
п.43167 от 29.07.25 до 29.01.26 | [16 empty] | 15,00000
п.43168 от 31.07.25 до 31.07.27 | 63,10000 | [15 empty] | 30,00000 | [10 empty] | 1,52000
п.43169 от 04.08.25 до 04.02.26 | 42,04000 | 81,00000 | 0,44866 | -0,26600 | 0,21000 |  | 0,29400 | 30,00000 | 232,00000 | 5,00000 |  | 110,00000 | Без дефектов |  |  | 1,59805 | 20,00000 | 41,85313 | РРМ 310 | 43,00754 | 18,00000 | 48,30374 | 1,5 | 10,00000 | F | 6,00000 |  | 1,15000 | 59,55000
п.43170 от 31.07.25 до 31.01.26 | 41,80000 | 89,00000 | 0,46400 | 0,41700 | 0,05300 | 0,26000 | 0,19600 | 27,00000 | 224,00000 | 5,00000 |  | 120,00000 | Без дефектов |  |  | 1,89232 | 27,00000 | 46,29000 | РРМ 310 | 37,45949 | 17,34000 | 48,82863 | 1 | 16,00000 | F | 7,00000 |  | 1,31000 | 67,20000
п.43171 от 31.07.25 до 31.07.27 | 76,60000 | [15 empty] | 30,00000 | [10 empty] | 1,53000
п.43172 от 29.07.25 до 29.01.26 | 31,50000 | 60,00000 | [5 empty] | 30,00000 | 232,00000 | 5,87000 |  | 50,00000 | Без дефектов |  |  | 1,67877 | 28,00000 | 38,80966 | РРМ 310 | 15,17329 | 5,94000 | 18,21351 | 3 | 3,00000 | H |  |  | 1,19000 | 54,75000
п.43173 от 01.08.25 до 01.02.26 | 39,70000 | 222,00000 | 0,19700 | 0,04200 | -0,10100 |  | -0,16400 | 33,00000 | 249,00000 | 5,63000 |  | 100,00000 | Без дефектов |  |  | 2,02702 | 30,00000 | 29,64205 | Полиэфирный 1311Т34 ALBA | 60,58289 | 18,00000 | 74,08396 | 1 | 10,00000 | HB | 6,00000 |  | 1,22000 | 49,25000
п.43174 от 30.07.25 до 30.01.26 | 64,82000 | 78,00000 | 0,57000 | -0,19700 | 0,51100 |  | 0,15900 | 12,00000 | 232,00000 |  |  | 25,00000 | Сорность |  |  | 1,61784 | 30,00000 | 44,72500 |  | 31,39893 | 14,00000 | 37,87591 | 2 |  | H |  |  | 1,21000 | 59,80000
п.43175 от 29.07.25 до 29.01.26 | 5,90000 | 82,00000 | [5 empty] | 10,00000 |  | 10,00000 |  | 40,00000 | Без дефектов | [5 empty] | D'LAC WET 1020 HV |  | 4,00000 | [6 empty] | 1,04000 | 43,50000
п.43176 от 31.07.25 до 31.01.26 | 134,00000 | 177,00000 | [5 empty] | 8,00000 |  |  |  | 20,00000 | Без дефектов |  | 3,00000 |  | 25,00000 |  |  |  | 10,00000 |  | 0,5 |  |  |  |  | 1,05000 | 47,50000
п.43177 от 31.07.25 до 31.01.26 |  | 70,00000 | [5 empty] | 12,00000 |  |  |  | 30,00000 | Без дефектов |  | 3,00000 | [5 empty] | 7,00000 | [6 empty] | 0,99000 | 33,20000
п.43178 от 30.07.25 до 30.07.27 | [27 empty] | 1,28000 | 64,50000
п.43179 от 30.07.25 до 30.01.26 |  | 168,00000 | [25 empty] | 1,07000
п.43180 от 30.07.25 до 30.01.26 | 100,00000 | 66,00000 | [5 empty] | 12,00000 |  | 11,00000 |  | 40,00000 | Без дефектов |  | 3,00000 |  |  |  | D'LAC WEF 3020 |  | 3,00000 | [6 empty] | 1,02000 | 42,50000
п.43181 от 05.08.25 до 05.02.26 | 3,90000 | 91,00000 | 0,19300 | 0,12500 | 0,02500 |  | 0,14400 | 30,00000 | 232,00000 | 6,00000 |  | 120,00000 | Без дефектов |  |  | 1,24880 |  | 48,80682 | РРМ 310 | 38,83315 | 19,00000 | 41,26473 | 1 | 10,00000 | H | 7,00000 |  | 1,06000 | 57,50000
п.43182 от 30.07.25 до 30.01.26 | 39,20000 | 88,00000 | 0,20600 | -0,20100 | -0,04800 |  | -0,00100 | 30,00000 | 232,00000 | 5,53000 |  | 100,00000 | Без дефектов |  |  | 1,62136 | 25,00000 | 41,85500 | РРМ 310 | 42,26804 | 17,63000 | 47,72051 | 1,5 | 10,00000 | H | 7,00000 |  | 1,16000 | 59,90000
п.43183 от 30.07.25 до 30.01.26 | 39,10000 | 90,00000 | 0,50700 | 0,11700 | -0,06600 |  | -0,48900 | 28,00000 | 232,00000 | 5,19000 | 1,00000 | 110,00000 | Без дефектов |  |  | 2,06169 | 28,00000 | 45,31750 | РРМ 310 | 44,41993 | 20,13000 | 60,76391 | 1,5 | 10,00000 | F | 7,00000 |  | 1,38000 | 68,30000
п.43184 от 31.07.25 до 31.01.26 | 32,40000 | 91,00000 | 0,36400 | 0,34300 | -0,09000 |  | 0,08400 | 30,00000 | 232,00000 | 6,00000 |  | 110,00000 | Без дефектов |  |  | 1,70642 | 24,00000 | 40,79750 | РРМ 310 | 44,12035 | 18,00000 | 51,02259 | 1,5 | 10,00000 | H | 7,00000 |  | 1,19000 | 60,20000
п.43185 от 30.07.25 до 30.01.26 | 7,42000 | 57,50000 | [5 empty] | 30,00000 | 232,00000 | 6,00000 |  |  | Без дефектов |  |  | 1,54615 | 23,00000 | 37,52898 |  | 16,01505 |  | 18,06604 | [5 empty] | 1,13000 | 51,35000
п.43186 от 30.07.25 до 30.01.26 | 38,90000 | 86,00000 | 0,45100 | -0,37900 | 0,20200 |  | 0,13800 | 30,00000 | 232,00000 | 6,00000 | 1,00000 | 100,00000 | Без дефектов |  |  | 1,48084 | 26,00000 | 43,71155 | РРМ 310 | 41,17905 | 18,00000 | 44,91514 | 1,5 | 10,00000 | H | 7,00000 |  | 1,10765 | 59,34568
п.43187 от 30.07.25 до 30.01.26 | 33,40000 | 86,00000 | 0,43700 | 0,09500 | -0,39400 |  | 0,16200 | 30,00000 | 232,00000 | 6,00000 |  | 100,00000 | Без дефектов |  |  | 1,58109 | 24,00000 | 43,54756 | РРМ 310 | 41,29831 | 18,00000 | 46,82893 | 1,5 | 10,00000 | H | 7,00000 |  | 1,15132 | 60,77376
п.43188 от 29.07.25 до 29.01.26 | [13 empty] | Белый, однородный, без включений
п.43189 от 25.08.25 до 25.02.26 | 38,00000 | 92,00000 | 0,21800 | -0,01500 | 0,15700 |  | -0,15100 | 30,00000 | 232,00000 | 5,30000 |  | 100,00000 | Без дефектов |  |  | 1,54545 | 28,00000 | 40,29000 | РРМ 310 | 44,31138 | 17,76000 | 47,85912 | 1,5 | 10,00000 | H | 7,00000 |  | 1,12000 | 57,35000
п.43190 от 12.08.25 до 12.02.26 | 40,60000 | 88,00000 | 0,39200 | 0,26100 | 0,27700 |  | -0,09100 | 28,00000 | 232,00000 | 6,07000 |  | 120,00000 | Без дефектов |  |  | 2,13833 | 25,00000 | 41,69500 | РРМ 310 | 43,31455 | 18,06000 | 58,33560 | 1,5 | 10,00000 | H | 7,00000 |  | 1,38000 | 66,20000
п.43191 от 05.08.25 до 05.02.26 | 3,40000 | 85,00000 | 0,29100 | -0,14800 | -0,09000 |  | 0,23300 | 30,00000 | 232,00000 | 6,00000 |  | 120,00000 | Без дефектов |  |  | 1,44187 |  | 48,05398 | РРМ 310 | 39,53887 | 19,00000 | 45,46970 | 1 | 10,00000 | H | 7,00000 |  | 1,15000 | 60,25000
п.43192 от 01.08.25 до 01.02.26 | 38,40000 | 87,00000 | 0,15000 | -0,03700 | -0,04900 |  | 0,13700 | 30,00000 | 232,00000 | 5,78000 |  | 100,00000 | Без дефектов |  |  | 1,58221 | 28,33333 | 47,13063 | РРМ 310 | 39,10110 | 18,40000 | 45,59530 | 1,5 | 10,00000 | H | 7,00000 |  | 1,17000 | 63,85000
п.43193 от 29.07.25 до 29.01.26 | [13 empty] | Соответствует
п.43194 от 29.07.25 до 29.01.26 | [13 empty] | Соответствует
п.43195 от 30.07.25 до 30.01.26 | [16 empty] | 6,00000
п.43196 от 30.07.25 до 30.01.26 | 3,70000 | 86,50000 | 0,29700 | -0,29100 | 0,02000 |  | -0,05600 | 28,00000 | 232,00000 | 6,00000 |  | 120,00000 | Без дефектов |  |  | 1,29539 |  | 48,14773 | РРМ 310 | 41,53882 | 20,00000 | 44,86193 | 1 | 10,00000 | H | 7,00000 |  | 1,08000 | 57,75000
п.43197 от 29.07.25 до 29.01.26 | [13 empty] | Соответствует
п.43198 от 31.07.25 до 31.01.26 | 31,70000 | 61,00000 | [5 empty] | 30,00000 | 232,00000 | 5,79000 |  | 50,00000 | Без дефектов |  |  | 1,64290 | 29,00000 | 39,32386 | РРМ 310 | 14,36693 | 5,64000 | 16,92407 | 3 | 3,00000 | H |  |  | 1,18000 | 54,75000
п.43199 от 01.08.25 до 01.02.26 | 2,80000 | 101,00000 | 0,10700 | -0,08600 | -0,06000 |  | -0,02200 | 30,00000 | 232,00000 | 6,00000 |  | 110,00000 | Без дефектов |  |  | 1,30703 |  | 44,49375 | РРМ 310 | 41,35412 | 18,40000 | 44,24891 | 1,5 | 10,00000 | F | 6,00000 |  | 1,07000 | 54,35000
п.43200 от 04.08.25 до 04.02.26 | 38,90000 | 87,00000 | 0,31200 | 0,00800 | 0,28300 |  | 0,12900 | 30,00000 | 232,00000 | 5,79000 |  | 100,00000 | Без дефектов |  |  | 1,55493 | 28,00000 | 45,66250 | РРМ 310 | 40,27375 | 18,39000 | 45,97294 | 1,5 | 10,00000 | H | 7,00000 |  | 1,15000 | 62,20000
п.43201 от 01.08.25 до 01.02.26 |  | 112,50000 | [5 empty] | 30,00000 | 249,00000 | 15,00000 |  | 60,00000 | Без дефектов | Белый цвет жидкого продукта |  | 1,60932 |  | 41,13409 |  | 36,58537 |  | 43,03000 | [5 empty] | 1,18000 | 56,10000
п.43202 от 01.08.25 до 01.02.26 | 40,48000 | 93,00000 | 0,05888 | -0,02900 | 0,05100 |  | 0,00500 | 30,00000 | 232,00000 | 5,55000 |  | 120,00000 | Без дефектов |  |  | 1,59929 | 27,00000 | 43,66750 | РРМ 310 | 40,60357 | 17,76000 | 46,44885 | 1,5 | 10,00000 | H | 7,00000 |  | 1,16000 | 61,15000
п.43204 от 30.07.25 до 30.07.27 |  |  | 0,17300 | -0,08100 | -0,07100 | 0,05000 | 0,13500 | [9 empty] | 70,00000 | [10 empty] | 1,69000 | 85,00000
п.43205 от 31.07.25 до 31.01.26 |  | 146,00000 | [25 empty] | 1,07000 | 56,60000
п.43206 от 05.08.25 до 05.02.26 | 40,50000 | 91,50000 | 0,11900 | 0,01400 | 0,11800 | 0,27000 | 0,00600 | 27,00000 | 224,00000 | 5,20000 |  | 120,00000 | Без дефектов |  |  | 1,61863 | 28,00000 | 42,07250 | РРМ 310 | 44,11412 | 18,40000 | 49,59670 | 1 | 16,00000 | F | 7,00000 |  | 1,16000 | 60,05000
п.43208 от 31.07.25 до 31.07.27 | [13 empty] | Прозрачный
п.43209 от 01.08.25 до 01.02.26 |  | 63,00000 | [5 empty] | 12,00000 |  |  |  | 30,00000 | Без дефектов |  | 3,00000 | [5 empty] | 4,00000 | [6 empty] | 0,99000 | 33,20000
п.43210 от 04.08.25 до 04.08.27 |  |  |  | 0,19600 | 0,00700 | 0,29800 | 0,05800 | [6 empty] | Соответствует |  |  | 60,00000 | [8 empty] | 0,80000 |  | 1,68000 | 84,60000
п.43211 от 05.08.25 до 05.02.26 | 80,54000 | 125,50000 | [5 empty] | 12,00000 |  |  |  | 10,00000 | Без дефектов | [7 empty] | 5,20000 | [6 empty] | 0,99000 | 37,40000
п.43212 от 31.07.25 до 31.07.27 | [27 empty] | 1,03000 | 41,90000
п.43213 от 05.08.25 до 05.02.26 | 40,90000 | 93,00000 | 0,21000 | 0,10200 | -0,14400 |  | 0,11400 | 26,00000 | 232,00000 | 7,08000 |  | 120,00000 | Без дефектов |  |  | 1,48791 | 27,00000 | 43,52875 | Грунт Фестпро (для ММК) | 41,35198 | 18,00000 | 45,16414 | 1,5 | 10,00000 | H | 7,00000 |  | 1,11000 | 59,30000
п.43214 от 01.08.25 до 01.02.26 | 2,38000 | 109,00000 | 0,45800 | 0,40700 | 0,08900 |  | -0,18900 | 30,00000 | 232,00000 | 6,00000 |  | 120,00000 | Без дефектов |  |  | 1,30021 |  | 47,59545 | РРМ 310 | 31,39418 | 15,00000 | 34,03686 | 1,5 | 10,00000 | H | 7,00000 |  | 1,08000 | 57,30000
п.43215 от 01.08.25 до 01.02.26 |  | 74,50000 | [5 empty] | 27,00000 | 224,00000 | 6,00000 |  | 30,00000 | Без дефектов |  |  | 1,56939 | 16,00000 | 40,61591 |  | 14,79655 |  | 17,13614 | [5 empty] | 1,16000 | 54,95000
п.43216 от 01.08.25 до 01.02.26 | 38,50000 | 104,00000 | 0,45778 | -0,32900 | -0,20200 |  | 0,24600 | 30,00000 | 232,00000 | 5,00000 | 1,00000 | 110,00000 | Без дефектов |  |  | 2,22766 | 25,00000 | 48,59500 | РРМ 310 | 39,09867 | 19,00000 | 58,46079 | 1,5 | 10,00000 | F | 7,00000 |  | 1,49000 | 72,40000
п.43217 от 01.08.25 до 01.08.27 | 63,50000 |  | 0,39200 | 0,33600 | -0,08500 | 0,55700 | -0,18300 | [9 empty] | 30,00000 | [8 empty] | 6,00000 | 43,60000 | 1,52000
п.43218 от 05.08.25 до 05.08.27 |  |  | 0,99000 | 0,91900 | -0,24700 | 2,66600 | -0,27300 | [9 empty] | 80,00000 | [8 empty] | 3,40000 | 38,60000 | 1,65000
п.43219 от 01.08.25 до 01.02.26 | 38,80000 | 92,00000 | 0,16400 | -0,08800 | -0,02700 |  | 0,13600 | 30,00000 | 232,00000 | 6,00000 | 1,00000 | 110,00000 | Без дефектов |  |  | 1,66750 | 25,00000 | 43,62375 | РРМ 310 | 41,26193 | 18,00000 | 48,33343 | 1,5 | 10,00000 | F | 7,00000 |  | 1,19000 | 62,10000
п.43220 от 04.08.25 до 04.02.26 | 39,80000 | 91,50000 | 0,33500 | -0,30300 | 0,13200 |  | -0,05500 | 30,00000 | 232,00000 | 5,00000 |  | 120,00000 | Без дефектов |  |  | 1,48890 | 29,00000 | 45,75000 | РРМ 310 | 39,40455 | 18,00000 | 43,75534 | 1,5 | 10,00000 | H | 7,00000 |  | 1,12000 | 61,25000
п.43221 от 31.07.25 до 31.01.26 | 16,40000 | 97,00000 | 0,40562 | 0,39900 | -0,00100 |  | 0,07300 | 30,00000 | 232,00000 | 6,00000 | 1,00000 | 110,00000 | Без дефектов |  |  | 1,72647 | 18,66667 | 41,05000 | РРМ 310 | 44,17178 | 18,00000 | 51,19687 | 1,5 | 30,00000 | HB | 7,00000 |  | 1,20000 | 60,70000
п.43222 от 31.07.25 до 31.01.26 | 43,96000 | 117,00000 | 0,51209 | 0,13400 | 0,47400 |  | 0,14000 | 32,00000 | 249,00000 | 24,00000 |  | 110,00000 | Без дефектов |  | 2,00000 | 1,55554 |  | 48,85000 | PPU 331 | 51,32153 | 25,00000 | 61,92426 | 1,5 | 10,00000 | H |  |  | 1,21000 | 62,80000
п.43223 от 30.07.25 до 30.07.27 | [13 empty] | Прозрачный
п.43225 от 07.08.25 до 07.02.26 | 15,10000 | 91,00000 | 0,01000 | -0,00900 | 0,00500 |  | 0,00100 | 55,00000 | 232,00000 | 6,00000 |  | 50,00000 | Без дефектов |  |  | 1,45366 |  | 37,33813 | РРМ 310 | 48,82018 | 18,00000 | 49,23009 | 1,5 | 10,00000 | F | 7,00000 |  | 1,07000 | 53,15000
п.43227 от 31.07.25 до 31.01.26 | [13 empty] | Соответствует
п.43228 от 05.08.25 до 05.02.26 | 37,50000 | 80,00000 | 0,30200 | -0,27400 | 0,11400 | 0,46500 | -0,05700 | 27,00000 | 224,00000 | 6,00000 |  | 120,00000 | Без дефектов |  |  | 1,66173 | 27,00000 | 44,07000 | РРМ 310 | 38,44523 | 17,00000 | 45,27150 | 1 | 16,00000 | F | 7,00000 |  | 1,19000 | 62,40000
п.43229 от 08.08.25 до 08.02.26 | 99,60000 | 190,00000 | [5 empty] | 8,00000 |  |  |  | 20,00000 | Без дефектов |  | 3,00000 |  | 25,00000 |  |  |  | 8,00000 |  | 0,5 |  |  |  |  | 1,05000 | 47,00000
п.43230 от 01.08.25 до 01.02.26 | 38,90000 | 85,00000 | 0,29500 | -0,18300 | 0,23100 |  | -0,01400 | 30,00000 | 232,00000 | 5,50000 |  | 100,00000 | Без дефектов |  |  | 1,64405 | 25,00000 | 40,11500 | РРМ 310 | 44,02343 | 17,66000 | 49,46139 | 1,5 | 10,00000 | H | 7,00000 |  | 1,16000 | 58,70000
п.43231 от 04.08.25 до 04.02.26 |  | 72,00000 | [5 empty] | 12,00000 |  |  |  | 30,00000 | Без дефектов | [7 empty] | 5,00000 | [6 empty] | 0,97000 | 34,00000
п.43232 от 31.07.25 до 31.01.26 | 37,00000 | 88,00000 | 0,40343 | 0,19700 | -0,31100 |  | -0,16500 | 30,00000 | 232,00000 | 6,00000 | 1,00000 | 100,00000 | Без дефектов |  |  | 1,86630 | 20,00000 | 42,53250 | РРМ 310 | 42,32058 | 18,00000 | 52,65426 | 1,5 | 10,00000 | H | 6,00000 |  | 1,27000 | 63,80000
п.43233 от 01.08.25 до 01.02.26 | 2,40000 | 85,00000 | 0,50900 | 0,48800 | 0,01400 |  | -0,14400 | 30,00000 | 232,00000 | 6,00000 |  | 110,00000 | Без дефектов |  |  | 1,38865 |  | 49,15000 | Полиэфирный | 38,55644 | 19,00000 | 43,68260 | 1,5 | 10,00000 | H | 7,00000 |  | 1,13000 | 60,40000
п.43234 от 05.08.25 до 05.02.26 | 43,90000 | 100,00000 | 0,47200 | 0,02000 | 0,45200 |  | 0,13700 | 30,00000 | 232,00000 | 4,00000 |  | 120,00000 | Без дефектов |  |  | 1,64225 | 29,00000 | 45,63188 | РРМ 310 | 35,32618 | 16,12000 | 41,72282 | 1,5 | 10,00000 | H | 7,00000 |  | 1,19000 | 63,45000
п.43235 от 05.08.25 до 05.02.26 |  | 180,00000 | [25 empty] | 1,07000 | 57,10000
п.43236 от 04.08.25 до 04.02.26 | 7,90000 | 58,00000 | [5 empty] | 30,00000 | 232,00000 | 7,00000 |  |  | Без дефектов |  |  | 1,57514 | 13,00000 | 38,84091 |  | 18,05260 |  | 20,72557 | [5 empty] | 1,15000 | 53,20000
п.43237 от 01.08.25 до 01.02.26 | 33,24000 | 88,00000 | 0,39780 | 0,27700 | -0,16500 |  | -0,23300 | 30,00000 | 232,00000 | 6,00000 |  | 100,00000 | Без дефектов |  |  | 1,58223 | 28,00000 | 41,21875 | РРМ 310 | 44,15466 | 18,20000 | 49,01541 | 1,50000 | 10,00000 | H | 7,00000 |  | 1,14000 | 58,75000
п.43238 от 05.08.25 до 05.02.26 | 59,84000 | 122,00000 | [5 empty] | 30,00000 | 232,00000 | 23,00000 | 3,00000 |  | Сорность |  |  | 1,64445 |  | 44,47614 |  | 51,79385 |  | 63,09001 | [5 empty] | 1,22000 | 59,95000
п.43239 от 01.08.25 до 01.02.26 |  | 71,00000 | [5 empty] | 30,00000 | 232,00000 |  |  | 100,00000 | Без дефектов |  | 1,00000 | 1,60932 | 23,00000 | 40,44886 |  | 14,88267 | 6,00000 | 17,42941 | 3 | 5,00000 | F |  |  | 1,17500 | 55,40000
п.43240 от 04.08.25 до 04.02.26 | 38,20000 | 96,00000 | 0,18149 | 0,12300 | 0,04100 |  | -0,12600 | 30,00000 | 232,00000 | 6,00000 |  | 100,00000 | Без дефектов |  |  | 1,93198 | 25,00000 | 47,74000 | РРМ 310 | 37,97068 | 18,00000 | 50,54590 | 1,5 | 10,00000 | H | 7,00000 |  | 1,34000 | 68,80000
п.43241 от 08.08.25 до 08.02.26 | 40,80000 | 86,00000 | 0,24100 | 0,14100 | -0,19600 |  | -0,00500 | 30,00000 | 232,00000 | 5,12000 |  | 120,00000 | Без дефектов |  |  | 1,81996 | 28,00000 | 45,39000 | РРМ 310 | 40,18506 | 18,24000 | 50,60373 | 1,5 | 10,00000 | H | 7,00000 |  | 1,27000 | 65,60000
п.43242 от 05.08.25 до 05.02.26 | 89,30000 | 125,50000 | [5 empty] | 12,00000 |  |  |  | 10,00000 | Без дефектов | [7 empty] | 6,00000 | [6 empty] | 0,99000 | 38,40000
п.43243 от 01.08.25 до 01.08.27 | [27 empty] | 0,98000 | 83,85000
п.43244 от 31.07.25 до 31.07.27 | [13 empty] | Прозрачный
п.43245 от 08.08.25 до 08.02.26 | 86,60000 | 140,00000 | [5 empty] | 4,00000 |  |  |  | 101,00000 | Без дефектов |  |  |  | 14,00000 |  |  |  | 8,00000 |  | 1,5 |  |  | 4,00000 |  | 1,08000 | 47,90000
п.43246 от 04.08.25 до 04.02.26 | 96,70000 | 70,00000 | [5 empty] | 12,00000 |  | 8,00000 |  | 40,00000 | Без дефектов |  | 3,00000 |  |  |  | D'LAC WEF 3020 |  | 4,00000 | [6 empty] | 1,01000 | 42,50000
п.43247 от 04.08.25 до 04.02.26 | 33,10000 | 74,00000 | [5 empty] | 47,00000 | 232,00000 |  |  | 100,00000 | Без дефектов |  |  | 1,23427 | 27,00000 | 45,16364 | PPM 310+TPE 510 | 26,60485 | 12,00000 | 27,63285 | 1,5 | 4,00000 | H |  |  | 1,04000 | 53,60000
п.43248 от 01.08.25 до 01.08.26
п.43249 от 06.08.25 до 06.02.26 | 45,00000 | 103,00000 | 0,44000 | 0,06000 | 0,25200 |  | -0,35500 | 28,00000 | 232,00000 | 3,01000 |  | 120,00000 | Без дефектов |  |  | 1,60186 | 26,00000 | 43,45000 | РРМ 310 | 35,81128 | 15,56000 | 40,86065 | 1,5 | 10,00000 | H | 7,00000 |  | 1,16000 | 61,00000
п.43250 от 04.08.25 до 04.08.26
п.43251 от 05.08.25 до 05.08.26
п.43252 от 06.08.25 до 06.02.26 | 15,40000 | 92,00000 | 0,25000 | 0,21200 | 0,12300 |  | -0,04900 | 30,00000 | 232,00000 | 6,00000 |  | 110,00000 | Без дефектов |  |  | 1,93646 | 30,00000 | 42,47500 | PPU 331 | 45,25156 | 19,00000 | 56,95474 | 0,5 | 10,00000 | H | 6,00000 |  | 1,30000 | 64,60000
п.43253 от 06.08.25 до 06.08.26
п.43255 от 06.08.25 до 06.02.26 | 3,98000 | 91,50000 | 0,31800 | 0,11900 | 0,09600 |  | -0,27900 | 30,00000 | 232,00000 | 6,00000 |  | 120,00000 | Без дефектов |  |  | 1,31546 |  | 48,22500 | РРМ 310 | 41,47227 | 20,00000 | 45,20477 | 1 | 10,00000 | H | 7,00000 |  | 1,09000 | 58,20000
п.43257 от 06.08.25 до 06.02.26 | 45,20000 | 99,00000 | 0,34600 | -0,03700 | -0,32800 | 0,46800 | 0,10600 | 30,00000 | 232,00000 | 3,31000 |  | 120,00000 | Без дефектов |  |  | 1,82033 | 24,00000 | 49,62500 | РРМ 310 | 32,71271 | 16,34000 | 43,10745 | 1,5 | 10,00000 | H | 7,00000 |  | 1,30000 | 69,00000
п.43258 от 01.08.25 до 01.02.26 | 4,98000 | 90,00000 | [5 empty] | 47,00000 | 232,00000 |  |  | 100,00000 | Без дефектов |  |  | 1,22879 |  | 45,87273 | PPM 310+TPE 510 | 39,23900 | 18,00000 | 40,80856 | 1,5 | 4,00000 | H |  |  | 1,04000 | 54,20000
п.43259 от 04.08.25 до 04.02.26 | 10,56000 | 59,00000 | [5 empty] | 25,00000 | 232,00000 | 6,00000 |  |  | Без дефектов |  |  | 1,56399 | 18,00000 | 38,01250 |  | 15,81122 |  | 17,99408 | [5 empty] | 1,14000 | 52,15000
п.43260 от 04.08.25 до 04.02.26 | [13 empty] | Соответствует |  |  | 6,00000
п.43262 от 05.08.25 до 05.02.26 | 39,10000 | 90,00000 | 0,29984 | 0,19900 | 0,16400 |  | 0,15300 | 30,00000 | 232,00000 | 6,28000 |  | 120,00000 | Без дефектов |  |  | 1,66692 | 25,00000 | 45,40000 | РРМ 310 | 39,84632 | 18,15000 | 47,57004 | 1,5 | 10,00000 | H | 7,00000 |  | 1,20000 | 63,60000
п.43263 от 04.08.25 до 04.02.26 | [16 empty] | 10,00000 | [10 empty] | 1,07000
п.43265 от 01.08.25 до 01.08.27 | [27 empty] | 0,86900
п.43266 от 01.08.25 до 01.08.27 | [27 empty] | 0,96100
п.43267 от 04.08.25 до 04.02.26 |  | 70,00000 | [5 empty] | 12,00000 |  |  |  | 30,00000 | Без дефектов | [7 empty] | 5,00000 | [6 empty] | 1,00000 | 33,50000
п.43268 от 05.08.25 до 05.02.26 | 219,60000 | 53,00000 | [5 empty] | 4,00000 |  |  |  | 100,00000 | Без дефектов | [7 empty] | 6,00000 | [6 empty] | 1,00000 | 36,00000
п.43269 от 06.08.25 до 06.02.26 | 5,00000 | 85,00000 | [5 empty] | 12,00000 |  |  |  |  | Без дефектов | [14 empty] | 1,04000 | 41,70000
п.43270 от 14.08.25 до 14.02.26 |  | 21,00000 | [5 empty] | 4,00000 | [6 empty] | 2,00000 |  | 12,00000 | [10 empty] | 1,02000 | 18,80000
п.43271 от 11.08.25 до 11.02.26 | 86,60000 | 146,00000 | [5 empty] | 12,00000 |  |  |  | 10,00000 | Без дефектов |  | 3,00000 |  | 9,00000 |  |  |  | 9,00000 |  | 1 |  |  |  |  | 1,41000 | 63,40000
п.43272 от 14.08.25 до 14.02.26 | 20,50000 | 97,00000 | 0,27100 | 0,13900 | -0,22500 |  | 0,05900 | 35,00000 | 249,00000 | 13,48000 |  | 110,00000 | [6 empty] | Полиуретановый |  | 21,34000 |  | 0 | 12,00000 | H | 7,00000 |  | 1,13000 | 58,30000
п.43273 от 06.08.25 до 06.08.27 | 91,90000 |  | 1,75700 | -0,81100 | 1,55700 |  | -0,08200 | [9 empty] | 22,00000 | [8 empty] | 12,00000 |  | 1,11000 | 66,70000
п.43274 от 04.08.25 до 04.08.27 | [27 empty] | 1,07000
п.43276 от 08.08.25 до 08.02.26 | 40,10000 | 92,00000 | 0,41300 | 0,14800 | -0,38400 |  | 0,03900 | 28,00000 | 232,00000 | 5,49000 |  | 120,00000 | Без дефектов |  |  | 1,48390 | 24,00000 | 43,94500 | Грунт Фестпро (для ММК) | 41,55194 | 18,26000 | 45,46298 | 1,5 | 10,00000 | H | 7,00000 |  | 1,11000 | 59,60000
п.43277 от 05.08.25 до 05.02.26 | 39,30000 | 88,00000 | 0,18800 | -0,05500 | -0,04600 |  | 0,17400 | 30,00000 | 232,00000 | 5,95000 |  | 100,00000 | Без дефектов |  |  | 1,58188 | 29,00000 | 45,19000 | РРМ 310 | 39,87366 | 17,99000 | 45,75243 | 1,5 | 10,00000 | H | 7,00000 |  | 1,16000 | 62,20000
п.43278 от 12.08.25 до 12.02.26 | 37,00000 | 111,50000 | 0,49900 | 0,26800 | -0,32200 |  | 0,27200 | 55,00000 | 232,00000 | 5,00000 | 1,00000 | 110,00000 | Без дефектов |  |  | 1,48496 |  | 41,49375 | РРМ 310 | 43,38003 | 18,00000 | 46,52603 | 1,5 | 10,00000 | F | 7,00000 |  | 1,10000 | 57,45000
п.43279 от 04.08.25 до 04.02.26 | 38,50000 | 88,00000 | 0,48300 | -0,14800 | 0,36100 |  | -0,28500 | 30,00000 | 232,00000 | 6,00000 | 1,00000 | 100,00000 | Без дефектов |  |  | 1,45093 | 24,00000 | 42,61668 | РРМ 310 | 42,37413 | 18,00000 | 45,11915 | 1,5 | 10,00000 | H | 7,00000 |  | 1,09000 | 57,88380
п.43280 от 04.08.25 до 04.02.26 | 37,80000 | 90,00000 | 0,37064 | 0,18400 | -0,22600 |  | -0,22900 | 30,00000 | 232,00000 | 5,00000 | 1,00000 | 100,00000 | Без дефектов |  |  | 1,48729 | 26,00000 | 43,59213 | РРМ 310 | 41,17905 | 18,00000 | 45,11073 | 1,5 | 10,00000 | H | 7,00000 |  | 1,11000 | 59,34568
п.43281 от 05.08.25 до 05.02.26 | 36,40000 | 88,00000 | 0,08855 | -0,08800 | -0,00900 |  | -0,00400 | 30,00000 | 232,00000 | 6,00000 | 1,00000 | 110,00000 | Без дефектов |  |  | 1,41302 | 24,33333 | 44,38000 | РРМ 310 | 40,62059 | 18,00000 | 43,25561 | 1,5 | 10,00000 | F | 7,00000 |  | 1,08000 | 58,80000
п.43282 от 07.08.25 до 07.02.26 | 39,60000 | 90,00000 | 0,45500 | 0,19700 | -0,19100 |  | -0,36200 | 30,00000 | 232,00000 | 5,04000 |  | 100,00000 | Без дефектов |  |  | 1,58354 | 24,00000 | 43,07500 | РРМ 310 | 41,53221 | 17,89000 | 46,90332 | 1,5 | 10,00000 | H | 7,00000 |  | 1,15000 | 60,40000
п.43283 от 05.08.25 до 05.02.26 | 3,70000 | 85,00000 | 0,37300 | -0,10700 | -0,34400 |  | 0,09800 | 30,00000 | 232,00000 | 5,00000 |  | 120,00000 | Без дефектов |  |  | 1,29381 |  | 48,33182 | РРМ 310 | 41,59184 | 20,00000 | 44,69106 | 1 | 10,00000 | H | 7,00000 |  | 1,08000 | 57,90000
п.43284 от 01.08.25 до 01.02.26 | 49,80000 | [6 empty] | 25,00000 | 232,00000 | [7 empty] | 12,00000 |  |  |  | 20,00000
п.43285 от 06.08.25 до 06.02.26 | 2,30000 | 99,00000 | 0,25300 | -0,11200 | -0,20800 |  | 0,09000 | 30,00000 | 232,00000 | 6,00000 |  | 120,00000 | Без дефектов |  |  | 1,30994 |  | 48,84432 | РРМ 310 | 36,66581 | 18,00000 | 40,16844 | 1,5 | 10,00000 | H | 7,00000 |  | 1,09000 | 58,70000
п.43286 от 06.08.25 до 06.02.26 | [13 empty] | Соответствует
п.43287 от 04.08.25 до 04.02.26 | 35,10000 | 103,00000 | 0,26097 | 0,22900 | -0,04700 |  | -0,11600 | 30,00000 | 232,00000 | 6,00000 | 1,00000 | 110,00000 | Без дефектов |  |  | 1,49195 | 26,00000 | 40,80625 | РРМ 310 | 44,18533 | 18,00000 | 47,15562 | 1,5 | 10,00000 | F | 7,00000 |  | 1,10000 | 56,95000
п.43288 от 05.08.25 до 05.02.26 | 38,00000 | 95,00000 | 0,29700 | 0,18500 | 0,18600 |  | 0,13900 | 30,00000 | 232,00000 | 6,45000 |  | 100,00000 | Без дефектов |  |  | 1,52631 | 30,00000 | 46,34875 | РРМ 310 | 39,26727 | 18,06000 | 44,21032 | 1,5 | 10,00000 | H | 7,00000 |  | 1,14000 | 62,35000
п.43289 от 06.08.25 до 06.02.26 | 37,56000 | 85,00000 | 0,24867 | 0,13900 | 0,20400 | 0,10400 | 0,03000 | 27,00000 | 224,00000 | 6,00000 |  | 120,00000 | Без дефектов |  |  | 1,86845 | 26,00000 | 45,09438 | РРМ 310 | 39,98778 | 18,00000 | 50,99649 | 1 | 16,00000 | F | 7,00000 |  | 1,29000 | 65,95000
п.43290 от 07.08.25 до 07.02.26 | 46,16000 | 109,00000 | 0,16000 | 0,01100 | 0,04900 | 0,31800 | -0,15200 | 30,00000 | 232,00000 | 3,53000 |  | 120,00000 | Без дефектов |  |  | 1,97120 | 24,00000 | 47,89500 | РРМ 310 | 33,76222 | 16,40000 | 46,61515 | 1,5 | 10,00000 | H | 7,00000 |  | 1,36000 | 69,35000
п.43291 от 05.08.25 до 05.02.26 | 40,90000 | 87,00000 | 0,24200 | -0,23600 | 0,04900 |  | -0,02100 | 30,00000 | 232,00000 | 5,58000 |  | 120,00000 | Без дефектов |  |  | 1,65397 | 23,00000 | 42,91750 | РРМ 310 | 41,12851 | 17,53000 | 47,29878 | 1,5 | 10,00000 | H | 7,00000 |  | 1,18000 | 61,30000
п.43292 от 04.08.25 до 04.02.26 | [7 empty] | 25,00000 | 232,00000 | [7 empty] | 10,00000 |  |  |  | 20,39000
п.43293 от 12.08.25 до 12.02.26 | 51,70000 | [6 empty] | 25,00000 | 232,00000 | [7 empty] | 10,00000 |  |  |  | 20,17000
п.43294 от 06.08.25 до 06.02.26 | 38,70000 | 89,00000 | 0,38200 | 0,01500 | 0,32200 | 0,44600 | 0,20500 | 27,00000 | 224,00000 | 6,00000 |  | 120,00000 | Без дефектов |  |  | 1,63161 | 26,00000 | 46,52438 | РРМ 310 | 34,44564 | 16,00000 | 40,75835 | 1 | 16,00000 | F | 7,00000 |  | 1,19000 | 64,05000
п.43295 от 05.08.25 до 05.02.26 | [13 empty] | Соответствует |  |  | 5,00000
п.43296 от 15.08.25 до 15.02.26 | 34,70000 | 91,00000 | 0,39200 | 0,12600 | -0,20600 |  | -0,30800 | 30,00000 | 232,00000 | 6,00000 |  | 50,00000 | Без дефектов |  |  | 1,52240 |  | 40,19875 | РРМ 310 | 45,77257 | 18,40000 | 49,23039 | 1,5 | 10,00000 | H | 6,00000 |  | 1,11000 | 56,90000
п.43297 от 07.08.25 до 07.02.26 | 31,64000 | 72,00000 | [5 empty] | 27,00000 | 224,00000 | 5,00000 |  | 100,00000 | Без дефектов |  |  | 1,52757 | 28,00000 | 40,15000 | РРМ 310 | 14,44583 | 5,80000 | 16,46824 | 3 | 5,00000 | H |  |  | 1,14000 | 53,80000
п.43298 от 06.08.25 до 06.02.26 | 32,30000 | 88,00000 | 0,26400 | -0,07200 | -0,20600 |  | -0,14900 | 30,00000 | 232,00000 | 6,00000 |  | 110,00000 | Без дефектов |  |  | 1,65620 | 20,00000 | 40,98813 | РРМ 310 | 43,99365 | 18,00000 | 49,97752 | 1,5 | 10,00000 | H | 7,00000 |  | 1,17000 | 59,65000
п.43299 от 05.08.25 до 05.02.26 |  | 63,00000 | [5 empty] | 29,00000 | 224,00000 | 6,00000 |  | 30,00000 | Без дефектов |  |  |  | 16,00000 | 39,37273 |  | 15,13935 | [7 empty] | 1,14000 | 53,20000
п.43300 от 06.08.25 до 06.02.26 | 13,60000 | 68,00000 | [5 empty] | 30,00000 | 232,00000 | 6,00000 |  | 30,00000 | Без дефектов |  |  | 1,48602 | 25,00000 | 41,25284 |  | 14,56712 |  | 16,43523 | [5 empty] | 1,13000 | 54,25000
п.43301 от 06.08.25 до 06.02.26 | 99,10000 | 72,00000 | [5 empty] | 12,00000 |  | 6,00000 |  | 40,00000 | Без дефектов |  | 3,00000 |  |  |  | D'LAC WEF 3020 |  | 3,00000 | [6 empty] | 1,02000 | 43,00000
п.43302 от 06.08.25 до 06.02.26 | 196,00000 | 74,00000 | [5 empty] | 12,00000 |  |  |  | 5,00000 | Без дефектов | [7 empty] | 3,00000 | [6 empty] | 1,02000 | 43,50000
п.43303 от 06.08.25 до 06.02.26 |  | 65,00000 | [5 empty] | 28,00000 | 224,00000 | 5,00000 |  | 15,00000 | Без дефектов |  |  | 1,55915 | 17,00000 | 39,75568 |  | 12,49467 |  | 14,46334 | [5 empty] | 1,15000 | 53,90000
п.43304 от 08.08.25 до 08.02.26 | 39,80000 | 92,00000 | 0,37946 | 0,37700 | 0,04200 |  | -0,01000 | 30,00000 | 232,00000 | 5,32000 |  | 120,00000 | Без дефектов |  |  | 1,64135 | 26,00000 | 45,70625 | РРМ 310 | 39,51587 | 18,12000 | 46,83673 | 1,5 | 10,00000 | H | 7,00000 |  | 1,19000 | 63,50000
п.43305 от 07.08.25 до 07.02.26 | 32,90000 | 98,00000 | 0,12600 | 0,04800 | -0,02900 |  | -0,11300 | 28,00000 | 232,00000 | 5,00000 |  | 110,00000 | Без дефектов |  |  | 1,41524 | 30,00000 | 44,11000 | РРМ 310 | 40,86961 | 18,00000 | 43,47145 | 1,5 | 10,00000 | H | 7,00000 |  | 1,08000 | 58,60000
п.43306 от 07.08.25 до 07.08.26
п.43307 от 06.08.25 до 06.02.26 |  | 75,00000 | [5 empty] | 12,00000 |  |  |  | 30,00000 | Без дефектов | [7 empty] | 5,00000 | [6 empty] | 0,98000 | 34,60000
п.43310 от 11.08.25 до 11.02.26 | 39,70000 | 94,00000 | 0,08800 | 0,03100 | 0,01900 |  | -0,08000 | 30,00000 | 232,00000 | 5,83000 |  | 120,00000 | Без дефектов |  |  | 1,58676 | 25,00000 | 44,75500 | РРМ 310 | 41,01749 | 18,06000 | 46,29534 | 1,5 | 10,00000 | H | 7,00000 |  | 1,16000 | 61,90000
п.43311 от 07.08.25 до 07.02.26 | 33,70000 | 107,00000 | 0,29400 | 0,10600 | 0,10700 |  | 0,16800 | 35,00000 | 249,00000 | 25,00000 | 1,00000 | 100,00000 | Без дефектов |  |  | 1,59749 |  | 47,38750 | PPU 331 | 50,27853 | 24,00000 | 61,78845 | 1 | 30,00000 | H | 7,00000 |  | 1,22000 | 62,05000
п.43312 от 06.08.25 до 06.02.26 |  | 75,50000 | [5 empty] | 39,00000 | 209,00000 |  |  |  | Без дефектов |  |  | 2,62950 |  | 6,28750 |  | 64,19258 | 4,00000 | 62,98211 | [5 empty] | 0,99000 | 16,70000
п.43313 от 14.08.25 до 14.02.26 | 72,80000 | 67,00000 | [5 empty] | 4,00000 |  |  |  | 85,00000 | Сорность |  | 3,00000 |  | 18,00000 |  |  |  | 8,00000 |  | 1,5 |  |  | 4,00000 |  | 1,05000 | 37,50000
п.43314 от 13.08.25 до 13.02.26 | 84,90000 | 131,00000 | [5 empty] | 12,00000 |  |  |  | 10,00000 | Без дефектов | [7 empty] | 10,00000 | [6 empty] | 0,98000 | 36,70000
п.43315 от 12.08.25 до 12.02.26 | 41,00000 | 87,50000 | 0,30300 | -0,11600 | 0,06300 |  | 0,27300 | 30,00000 | 232,00000 | 5,58000 |  | 120,00000 | Без дефектов |  |  | 1,37351 | 28,00000 | 67,58125 | РРМ 310 | 42,37843 | 17,80000 | 31,64852 | 1,5 | 10,00000 | H | 7,00000 |  | 1,14000 | 77,25000
п.43316 от 11.08.25 до 11.02.26 | 3,30000 | 91,50000 | 0,21800 | 0,21500 | 0,02800 |  | -0,02400 | 30,00000 | 232,00000 | 6,00000 |  | 120,00000 | Без дефектов |  |  | 1,33893 |  | 47,93750 | РРМ 310 | 41,72099 | 20,00000 | 45,89309 | 1 | 10,00000 | H | 7,00000 |  | 1,10000 | 58,35000
п.43317 от 07.08.25 до 07.02.26 | 37,40000 | 98,00000 | 0,49536 | -0,34800 | -0,19300 |  | -0,29500 | 30,00000 | 232,00000 | 6,00000 | 1,00000 | 110,00000 | Без дефектов |  |  | 2,25176 | 23,00000 | 48,43750 | РРМ 310 | 36,89942 | 18,00000 | 55,90588 | 1,5 | 10,00000 | F | 7,00000 |  | 1,50000 | 72,50000
п.43318 от 06.08.25 до 06.02.26 | 41,50000 | 96,00000 | 0,20181 | 0,19000 | 0,05100 |  | -0,04500 | 30,00000 | 232,00000 | 7,00000 |  | 120,00000 | Без дефектов |  |  | 1,60186 | 28,00000 | 43,45000 | РРМ 310 | 42,34753 | 18,40000 | 48,31850 | 1,5 | 10,00000 | H | 7,00000 |  | 1,16000 | 61,00000
п.43319 от 07.08.25 до 07.08.27 |  |  | 0,62500 | 0,47900 | -0,09400 | 0,54000 | -0,39100 | [6 empty] | Соответствует |  |  | 70,00000 | [5 empty] | 32 |  |  | 1,60000 |  | 1,67000 | 84,40000
п.43320 от 11.08.25 до 11.02.26 | 40,00000 | 92,50000 | 0,46700 | -0,18800 | -0,42300 |  | 0,06400 | 30,00000 | 232,00000 | 5,24000 |  | 120,00000 | Без дефектов |  |  | 1,57314 | 31,00000 | 45,98750 | РРМ 310 | 38,92749 | 17,93000 | 44,95030 | 1,5 | 10,00000 | H | 7,00000 |  | 1,16000 | 62,75000
п.43321 от 12.08.25 до 12.02.26 | 3,80000 | 94,00000 | 0,48900 | 0,48200 | 0,02800 |  | -0,07300 | 28,00000 | 232,00000 | 6,00000 |  | 100,00000 | Без дефектов |  |  | 1,36201 |  | 47,71648 | РРМ 310 | 37,97377 | 18,00000 | 41,87233 | 1,5 | 10,00000 | H | 7,00000 |  | 1,11000 | 58,55000
п.43322 от 06.08.25 до 06.02.26 |  | 165,00000 | [25 empty] | 1,07000 | 57,20000
п.43323 от 08.08.25 до 08.02.26 | 38,30000 | 98,00000 | 0,16699 | -0,01100 | 0,16200 | 0,28700 | -0,03900 | 27,00000 | 224,00000 | 5,00000 |  | 120,00000 | Без дефектов |  |  | 1,67846 | 28,00000 | 44,50000 | РРМ 310 | 35,83427 | 16,00000 | 42,62752 | 1 | 16,00000 | F | 7,00000 |  | 1,20000 | 63,00000
п.43324 от 07.08.25 до 07.02.26 | 40,30000 | 94,00000 | 0,30733 | 0,19500 | 0,07000 |  | 0,22700 | 30,00000 | 232,00000 | 6,00000 |  | 100,00000 | Без дефектов |  |  | 1,92445 | 25,00000 | 49,45938 | РРМ 310 | 35,38257 | 17,50000 | 48,07694 | 1,5 | 10,00000 | H | 7,00000 |  | 1,35000 | 70,05000
п.43326 от 08.08.25 до 08.02.26 | 1,60000 | 107,00000 | 0,61900 | -0,42600 | -0,12700 |  | 0,43100 | 40,00000 | 249,00000 | 25,00000 |  | 110,00000 | Без дефектов |  |  | 1,25695 |  |  | Полиуретановый |  | 25,00000 | 61,25509 | 1 | 15,00000 | H | 6,00000 |  | 1,04000 | 51,30000
п.43328 от 07.08.25 до 07.02.26 | 38,60000 | 92,00000 | 0,33900 | 0,21800 | -0,11700 |  | 0,23200 | 30,00000 | 232,00000 | 4,64000 |  | 101,00000 | Без дефектов |  |  | 1,50574 | 26,00000 | 46,25438 | РРМ 310 | 38,91523 | 18,00000 | 43,75020 | 1,5 | 10,00000 | H | 7,00000 |  | 1,13000 | 61,95000
п.43329 от 06.08.25 до 06.02.26 | 36,10000 | 83,00000 | 0,30716 | -0,19900 | 0,04300 |  | -0,23000 | 30,00000 | 232,00000 | 6,00000 |  | 100,00000 | Без дефектов |  |  | 1,89773 | 27,00000 | 45,96250 | РРМ 310 | 39,16236 | 18,00000 | 50,98378 | 1,5 | 19,00000 | 7H | 7,00000 |  | 1,31000 | 67,00000
п.43331 от 06.08.25 до 06.02.26 | [13 empty] | Соответствует
п.43332 от 07.08.25 до 07.02.26 | 10,40000 | 76,00000 | [5 empty] | 47,00000 | 232,00000 |  |  | 100,00000 | Без дефектов |  |  | 1,27676 | 25,00000 | 42,84659 | PPM 310+TPE 510 | 28,00690 | 12,00000 | 29,40724 | 1,5 | 4,00000 | H |  |  | 1,05000 | 52,10000
п.43333 от 08.08.25 до 08.02.26 | 35,70000 | 113,50000 | 0,46278 | -0,09000 | -0,20700 |  | -0,40400 | 36,00000 | 249,00000 | 25,00000 | 1,00000 | 100,00000 | Без дефектов |  |  | 1,29259 |  | 43,62727 | PPU 331 | 55,01146 | 24,00000 | 58,31215 | 1 | 30,00000 | H | 7,00000 |  | 1,06000 | 53,20000
п.43334 от 07.08.25 до 07.02.26 | 38,40000 | 93,00000 | 0,25800 | -0,07400 | -0,21700 |  | 0,11900 | 30,00000 | 232,00000 | 6,00000 | 1,00000 | 110,00000 | Без дефектов |  |  | 1,68746 | 30,00000 | 42,13625 | РРМ 310 | 42,71856 | 18,00000 | 49,71244 | 1,5 | 10,00000 | F | 7,00000 |  | 1,19000 | 61,10000
п.43335 от 14.08.25 до 14.02.26 | 39,60000 | 91,50000 | 0,19200 | -0,10500 | -0,11500 |  | -0,11400 | 28,00000 | 232,00000 | 5,51000 |  | 120,00000 | Без дефектов |  |  | 2,01078 | 25,00000 | 49,17813 | РРМ 310 | 36,98799 | 18,19000 | 51,69775 | 1,5 | 10,00000 | H | 7,00000 |  | 1,39000 | 70,75000
п.43336 от 06.08.25 до 06.02.26 | [13 empty] | Соответствует
п.43337 от 11.08.25 до 11.02.26 | 4,10000 | 115,00000 | 0,35800 | -0,34200 | -0,00200 |  | -0,10700 | 28,00000 | 232,00000 | 5,00000 |  | 110,00000 | Без дефектов |  |  | 1,33013 |  | 48,87500 | Полиэфирный 1311Т34 ALBA | 38,87468 | 19,00000 | 42,76215 | 1,5 | 10,00000 | F | 7,00000 |  | 1,10000 | 59,10000
п.43338 от 08.08.25 до 08.02.26 | 43,70000 | 81,50000 | 0,21000 | -0,07800 | 0,09300 |  | -0,17200 | 30,00000 | 232,00000 | 5,80000 |  | 120,00000 | Без дефектов |  |  | 1,58107 | 25,00000 | 45,26250 | РРМ 310 | 39,69364 | 17,88000 | 45,41302 | 1,5 | 10,00000 | H | 7,00000 |  | 1,16000 | 62,25000
п.43339 от 11.08.25 до 11.02.26 | 4,10000 | 119,00000 | 0,16200 | 0,06000 | 0,00600 |  | -0,15100 | 30,00000 | 232,00000 | 6,00000 |  | 110,00000 | Без дефектов |  |  | 1,25248 |  | 48,32500 | Полиэфирный 1311Т34 ALBA | 39,31712 | 19,00000 | 41,67615 | 1,5 | 10,00000 | F | 7,00000 |  | 1,06000 | 57,10000
п.43340 от 08.08.25 до 08.02.26 | 4,10000 | 87,50000 | 0,25300 | 0,24600 | 0,01300 |  | 0,05800 | 30,00000 | 232,00000 | 6,00000 |  | 120,00000 | Без дефектов |  |  | 1,25155 |  | 48,44545 | РРМ 310 | 41,07927 | 20,00000 | 43,76056 | 1 | 10,00000 | H | 7,00000 |  | 1,06000 | 57,20000
п.43341 от 11.08.25 до 11.02.26 | 38,30000 | 93,00000 | 0,46400 | 0,41700 | 0,05300 | 0,35300 | 0,19600 | 28,00000 | 224,00000 | 5,21000 |  | 120,00000 | Без дефектов |  |  | 1,91153 | 28,00000 | 45,14375 | РРМ 310 | 36,81573 | 16,62000 | 47,77398 | 1 | 16,00000 | F | 7,00000 |  | 1,31000 | 66,50000
п.43343 от 08.08.25 до 08.02.26 | 101,00000 | 78,00000 | [5 empty] | 12,00000 |  | 8,00000 |  | 40,00000 | Без дефектов |  | 3,00000 |  |  |  | D'LAC WEF 3020 |  | 4,00000 | [6 empty] | 1,03000 | 43,40000
п.43344 от 08.08.25 до 08.02.26 | [16 empty] | 14,00000 | [10 empty] | 1,07000
п.43345 от 07.08.25 до 07.02.26 | 39,50000 | 94,00000 | 0,39800 | -0,11300 | 0,35400 |  | 0,14300 | 30,00000 | 232,00000 | 6,08000 |  | 120,00000 | Без дефектов |  |  | 1,61101 | 24,00000 | 44,57125 | РРМ 310 | 40,90162 | 18,35000 | 47,60399 | 1,5 | 10,00000 | H | 7,00000 |  | 1,17000 | 62,10000
п.43346 от 12.08.25 до 12.02.26 | 45,20000 | 104,00000 | 0,30500 | 0,09700 | 0,14800 | 0,15400 | -0,24800 | 30,00000 | 232,00000 | 3,44000 |  | 120,00000 | Без дефектов |  |  | 1,63054 | 23,00000 | 42,96250 | РРМ 310 | 37,59103 | 16,26000 | 43,46336 | 1,5 | 10,00000 | H | 7,00000 |  | 1,17000 | 61,00000
п.43347 от 07.08.25 до 07.02.26 |  | 68,00000 | [5 empty] | 27,00000 | 224,00000 | 6,00000 |  | 30,00000 | Без дефектов |  |  |  | 18,00000 | 40,08239 |  | 14,84814 | [7 empty] | 1,15000 | 54,15000
п.43348 от 12.08.25 до 12.02.26 | 42,00000 | 87,00000 | 0,27249 | 0,25600 | 0,06500 |  | 0,06700 | 30,00000 | 232,00000 | 6,36000 |  | 120,00000 | Без дефектов |  |  | 1,68537 | 25,00000 | 43,97500 | РРМ 310 | 40,58625 | 18,00000 | 48,42242 | 1,5 | 10,00000 | H | 7,00000 |  | 1,20000 | 62,65000
п.43349 от 08.08.25 до 08.08.26
п.43351 от 21.08.25 до 21.02.26 | [16 empty] | 10,00000 | [10 empty] | 1,12000
п.43352 от 06.08.25 до 06.02.26 | [16 empty] | 13,00000 | [10 empty] | 1,70000
п.43353 от 14.08.25 до 14.02.26 |  | 73,00000 | [5 empty] | 12,00000 |  |  |  | 30,00000 | Без дефектов |  | 3,00000 | [5 empty] | 5,00000 | [6 empty] | 0,99000 | 33,25000
п.43354 от 11.08.25 до 11.02.26 | 36,50000 | 114,00000 | 0,23400 | 0,16200 | 0,07000 |  | -0,15300 | 35,00000 | 249,00000 | 24,00000 |  | 110,00000 | Без дефектов |  |  | 1,60958 |  | 49,34318 | PPU 331 | 48,84818 | 24,00000 | 60,31228 | 1,5 | 10,00000 | H |  |  | 1,24000 | 64,05000
п.43355 от 07.08.25 до 07.02.26 | 35,40000 | 84,00000 | 0,23183 | 0,18500 | -0,12800 |  | 0,05600 | 30,00000 | 232,00000 | 6,00000 | 1,00000 | 100,00000 | Без дефектов |  |  | 1,86173 | 24,00000 | 46,86250 | РРМ 310 | 38,41024 | 18,00000 | 49,79380 | 1,5 | 4,00000 | H | 4,00000 |  | 1,30000 | 67,30000
п.43356 от 07.08.25 до 07.02.26 | 36,50000 | 94,00000 | 0,35857 | -0,10700 | -0,25700 |  | -0,22600 | 30,00000 | 232,00000 | 6,00000 | 1,00000 | 100,00000 | Без дефектов |  |  | 1,81826 | 30,00000 | 47,67938 | РРМ 310 | 37,75217 | 18,00000 | 48,53390 | 1,50000 | 10,00000 | H | 7,00000 |  | 1,28531 | 67,43471
п.43357 от 12.08.25 до 12.02.26 | 40,40000 | 92,00000 | 0,49500 | -0,09800 | -0,24300 |  | -0,42000 | 30,00000 | 232,00000 | 5,77000 |  | 120,00000 | Без дефектов |  |  | 1,64839 | 25,00000 | 41,57313 | РРМ 310 | 43,94665 | 18,27000 | 50,15178 | 1,5 | 10,00000 | H | 7,00000 |  | 1,17000 | 60,05000
п.43358 от 12.08.25 до 12.02.26 | 145,00000 | 60,00000 | [5 empty] | 12,00000 |  |  |  | 5,00000 | Без дефектов | [7 empty] | 5,00000 | [6 empty] | 1,02000 | 42,40000
п.43359 от 07.08.25 до 07.02.26 | 31,30000 | 92,50000 | 0,27400 | 0,21500 | 0,16800 |  | 0,02900 | 30,00000 | 232,00000 | 6,00000 | 1,00000 | 110,00000 | Без дефектов |  |  | 1,88866 | 30,00000 | 43,88500 | РРМ 310 | 41,16756 | 18,00000 | 52,14104 | 1,5 | 10,00000 | F | 7,00000 |  | 1,29000 | 65,20000
п.43360 от 07.08.25 до 07.02.26 | 2,10000 | 86,00000 | 0,51100 | 0,32300 | -0,17300 |  | -0,35600 | 30,00000 | 232,00000 | 6,00000 |  | 120,00000 | Без дефектов |  |  | 1,39199 |  | 48,82898 | РРМ 310 | 32,57952 | 18,00000 | 41,65559 | 1,5 | 10,00000 | H | 7,00000 |  | 1,13000 | 60,15000
п.43362 от 26.08.25 до 26.02.26 | 38,30000 | 93,00000 | 0,18100 | -0,11200 | 0,12500 |  | 0,06900 | 47,00000 | 232,00000 | 5,00000 |  | 110,00000 | Без дефектов |  | 2,00000 | 1,48191 |  | 37,09000 | РРМ 310 | 48,53060 | 18,00000 | 49,95201 | 1,5 |  | F | 4,00000 |  | 1,08000 | 53,40000
п.43363 от 08.08.25 до 08.02.26 |  | 66,00000 | [5 empty] | 27,00000 | 224,00000 | 5,00000 |  | 15,00000 | Без дефектов |  |  | 1,53132 | 12,00000 | 41,45455 |  | 12,06140 |  | 13,87061 | [5 empty] | 1,15000 | 55,20000
п.43364 от 08.08.25 до 08.08.27 | 0,40000 |  | 2,37200 | -2,35300 | 0,06600 | 2,72000 | 0,28900 | [9 empty] | 32,00000 | [10 empty] | 1,39000
п.43366 от 11.08.25 до 11.08.27 |  |  | 1,27000 | -0,13800 | -0,74200 | 1,66600 | 1,02100 | [9 empty] | 37,00000 | [8 empty] | 11,40000 | 76,00000 | 1,14000 | 69,10000
п.43367 от 07.08.25 до 07.02.26 | [13 empty] | Прозрачная, без посторонних включений | [13 empty] | 0,90000
п.43368 от 07.08.25 до 07.02.26 | 34,90000 | 62,00000 | [5 empty] | 30,00000 | 232,00000 | 5,00000 |  | 50,00000 | Без дефектов |  |  | 1,64420 | 28,00000 | 39,25682 | РРМ 310 | 15,66607 | 6,15000 | 18,48596 | 3 | 3,00000 | H |  |  | 1,18000 | 54,70000
п.43369 от 12.08.25 до 12.02.26 | 24,00000 | 70,00000 | [5 empty] | 28,00000 | 224,00000 | 6,00000 |  | 15,00000 | Без дефектов |  |  | 1,54709 | 6,00000 | 40,47443 |  | 14,75273 |  | 17,04780 | [5 empty] | 1,15000 | 54,45000
п.43370 от 11.08.25 до 11.02.26 |  | 190,00000 | [25 empty] | 1,04000 | 59,50000
п.43371 от 12.08.25 до 12.02.26 | 6,00000 | 78,00000 | [5 empty] | 29,00000 | 232,00000 | 7,00000 |  | 110,00000 |  | Без дефектов |  | 1,19382 |  | 47,79773 | PPE 100 | 33,47439 | 16,00000 | 34,47863 | 2 | 10,00000 | F | 6,00000 |  | 1,03000 | 55,40000
п.43372 от 13.08.25 до 13.08.27 |  |  | 1,80700 | -0,48300 | 0,34900 |  | 1,70600 | [9 empty] | 85,00000 | [10 empty] | 1,57000 | 73,80000
п.43374 от 11.08.25 до 11.02.26 | 39,90000 | 95,00000 | 0,34744 | -0,01900 | 0,11300 |  | 0,32800 | 30,00000 | 232,00000 | 6,00000 |  | 100,00000 | Без дефектов |  |  | 1,91771 | 24,00000 | 49,88125 | РРМ 310 | 35,18356 | 17,55000 | 47,87463 | 1,5 | 10,00000 | H | 7,00000 |  | 1,35000 | 70,30000
п.43375 от 08.08.25 до 08.08.27 | [27 empty] | 1,07000 | 72,10000
п.43376 от 07.08.25 до 07.08.27 | [13 empty] | Прозрачный
п.43378 от 12.08.25 до 12.02.26 |  | 113,00000 | [5 empty] | 35,00000 | 249,00000 | 24,00000 | 1,00000 | 50,00000 | Без дефектов | Белый цвет жидкого продукта | [13 empty] | 1,19000 | 54,50000
п.43379 от 25.08.25 до 25.02.26 | 24,50000 | 103,00000 | 0,67400 | -0,34800 | -0,47900 |  | 0,32300 | 35,00000 | 249,00000 | 16,04000 |  | 110,00000 | [6 empty] | Полиуретановый |  | 21,44000 |  | 0 | 12,00000 | H | 7,00000 |  | 1,14000 | 59,60000
п.43380 от 14.08.25 до 14.02.26 | 19,60000 | 131,00000 | 0,40400 | 0,16500 | -0,07100 |  | -0,36200 | 35,00000 | 249,00000 | 24,00000 |  | 110,00000 | Без дефектов |  |  | 1,62884 |  | 50,74545 | PPU 331 | 49,33510 | 25,00000 | 62,07453 | 1,5 | 10,00000 | H | 6,00000 |  | 1,26000 | 65,60000
п.43381 от 14.08.25 до 14.02.26 | 43,40000 | 115,00000 | 0,34163 | 0,15200 | 0,16600 |  | 0,25700 | 35,00000 | 249,00000 | 25,00000 |  | 110,00000 | Без дефектов |  |  | 1,40965 |  | 49,08864 | PPU 331 | 49,57518 | 24,40000 | 56,66485 | 1,5 | 10,00000 | H |  |  | 1,14000 | 60,70000
п.43383 от 15.08.25 до 15.02.26 | 39,50000 | 94,00000 | 0,15300 | -0,08200 | -0,02400 |  | 0,12600 | 30,00000 | 232,00000 | 5,08000 |  | 120,00000 | Без дефектов |  |  | 1,58776 | 28,00000 | 46,61875 | РРМ 310 | 39,59331 | 18,40000 | 46,00752 | 1,5 | 10,00000 | H | 7,00000 |  | 1,17000 | 63,50000
п.43384 от 13.08.25 до 13.02.26 | 38,70000 | 87,00000 | 0,24349 | -0,18100 | -0,15500 |  | 0,05000 | 30,00000 | 232,00000 | 5,01000 |  | 100,00000 | Без дефектов |  |  | 1,58840 | 24,00000 | 44,61000 | РРМ 310 | 39,34095 | 17,55000 | 45,10745 | 1,5 | 10,00000 | H | 7,00000 |  | 1,16000 | 61,80000
п.43385 от 14.08.25 до 14.02.26 | 79,32000 | 86,50000 | 0,26300 | -0,18400 | -0,18500 |  | -0,03800 | 30,00000 | 232,00000 | 6,00000 |  | 50,00000 | Сорность |  |  |  | 25,00000 |  | PPE 100 |  | 14,00000 |  | 2 | 10,00000 | F | 6,00000 |  | 1,15000 | 61,70000
п.43386 от 13.08.25 до 13.02.26 | 2,50000 | 102,00000 | 0,15700 | 0,14400 | -0,04000 |  | 0,04900 | 40,00000 | 249,00000 | 25,00000 |  | 110,00000 | Без дефектов |  |  | 1,32719 |  |  | Полиуретановый |  | 25,00000 | 62,95969 | 1 | 15,00000 | H | 6,00000 |  | 1,07000 | 52,70000
п.43387 от 08.08.25 до 08.02.26 |  | 66,00000 | [5 empty] | 27,00000 | 224,00000 | 5,00000 |  | 30,00000 | Без дефектов |  |  | 1,61469 | 20,00000 | 38,11136 |  | 13,23388 |  | 15,21856 | [5 empty] | 1,16000 | 53,05000
п.43391 от 11.08.25 до 11.02.26 | 40,10000 | 93,50000 | 0,16500 | 0,08200 | 0,14200 |  | 0,00800 | 30,00000 | 232,00000 | 6,79000 |  | 120,00000 | Без дефектов |  |  | 1,63251 | 26,00000 | 40,98500 | РРМ 310 | 42,69855 | 17,50000 | 48,17691 | 1,5 | 10,00000 | H | 7,00000 |  | 1,16000 | 59,30000
п.43392 от 11.08.25 до 11.02.26 | 14,80000 | 72,00000 | [5 empty] | 27,00000 | 224,00000 | 5,00000 |  | 15,00000 | Без дефектов | Белый цвет жидкого продукта |  | 1,58223 | 13,00000 | 38,44886 |  | 12,96023 |  | 14,95493 | [5 empty] | 1,15000 | 52,90000
п.43394 от 14.08.25 до 14.02.26 | 31,30000 | 111,00000 | 0,27900 | -0,13600 | 0,03800 | 0,30400 | 0,24100 | 36,00000 | 249,00000 | 18,00000 |  | 110,00000 | Без дефектов |  |  | 1,71756 |  | 44,17614 | PPU 331 | 47,53697 | 21,00000 | 59,42122 | 1,5 | 10,00000 | H |  |  | 1,25000 | 60,70000
п.43395 от 14.08.25 до 14.02.26 | 4,00000 | 88,00000 | 0,24600 | -0,13400 | -0,18800 |  | -0,08500 | 30,00000 | 232,00000 | 6,00000 |  | 120,00000 | Без дефектов |  |  | 1,31434 |  | 48,34886 | РРМ 310 | 41,90276 | 20,00000 | 45,08896 | 1 | 10,00000 | H | 7,00000 |  | 1,09000 | 58,30000
п.43396 от 14.08.25 до 14.02.26 | 38,00000 | 87,50000 | 0,31700 | -0,27600 | 0,05200 | 0,45100 | -0,14800 | 27,00000 | 224,00000 | 6,05000 |  | 120,00000 | Без дефектов |  |  | 1,56913 | 28,00000 | 40,32188 | РРМ 310 |  | 18,40000 | 49,99480 | 1 | 16,00000 | F | 7,00000 |  | 1,13000 | 57,75000
п.43397 от 12.08.25 до 12.02.26 | 39,30000 | 95,00000 | 0,18500 | -0,09500 | -0,04100 |  | 0,15400 | 30,00000 | 232,00000 | 5,03000 |  | 100,00000 | Без дефектов |  |  | 1,55416 | 28,00000 | 47,80000 | РРМ 310 | 37,59414 | 17,97000 | 43,63788 | 1,5 | 10,00000 | H | 7,00000 |  | 1,16000 | 64,00000
п.43398 от 20.08.25 до 20.02.26 | 86,30000 | 125,00000 | [5 empty] | 12,00000 |  |  |  | 10,00000 | Без дефектов | [7 empty] | 7,00000 | [6 empty] | 0,99000 | 36,45000
п.43399 от 11.08.25 до 11.08.27 |  |  | 0,64600 | -0,27800 | 0,07300 | 1,43700 | -0,57800 | [9 empty] | 18,00000 | [10 empty] | 1,23000
п.43400 от 14.08.25 до 14.02.26 | 46,70000 | 103,00000 | 0,47400 | -0,03100 | 0,18900 | 0,23000 | -0,43400 | 30,00000 | 232,00000 | 3,82000 |  | 120,00000 | Без дефектов |  |  | 1,57708 | 25,00000 | 45,62500 | РРМ 310 | 34,08219 | 15,55000 | 39,23772 | 1,5 | 10,00000 | H | 7,00000 |  | 1,16000 | 62,50000
п.43401 от 08.08.25 до 08.08.26
п.43402 от 11.08.25 до 11.02.26 | 31,50000 | 65,00000 | [5 empty] | 30,00000 | 232,00000 | 6,00000 |  | 50,00000 | Без дефектов |  |  | 1,67462 | 30,00000 | 39,01250 | РРМ 310 | 16,51952 | 6,40000 | 19,52195 | 3 | 3,00000 | H |  |  | 1,19000 | 54,90000
п.43403 от 14.08.25 до 14.02.26 |  | 69,00000 | [5 empty] | 12,00000 |  |  |  | 30,00000 | Без дефектов |  | 3,00000 | [5 empty] | 4,00000 | [6 empty] | 1,00000 | 33,60000
п.43404 от 12.08.25 до 12.02.26 | 42,30000 | 85,00000 | 0,32400 | 0,12800 | 0,19400 |  | 0,22500 | 30,00000 | 232,00000 | 6,20000 |  | 120,00000 | Без дефектов |  |  | 1,66977 | 26,00000 | 45,17500 | РРМ 310 | 39,91131 | 18,00000 | 47,36928 | 1,5 | 10,00000 | H | 7,00000 |  | 1,20000 | 63,45000
п.43405 от 11.08.25 до 11.08.26
п.43406 от 12.08.25 до 12.08.26
п.43408 от 13.08.25 до 13.08.26
п.43409 от 13.08.25 до 13.08.26
п.43410 от 14.08.25 до 14.08.26
п.43411 от 14.08.25 до 14.08.26
п.43412 от 15.08.25 до 15.08.26
п.43413 от 14.08.25 до 14.02.26 | 37,60000 | 91,00000 | 0,75600 | -0,07200 | -0,34700 |  | 0,66700 | 30,00000 | 232,00000 | 6,00000 |  | 100,00000 | Без дефектов |  |  | 1,51660 |  | 47,34625 | Полиэфирный 1311Т34 ALBA | 38,01779 | 18,00000 | 43,29699 | 1,5 | 10,00000 | F | 6,00000 |  | 1,14000 | 63,05000
п.43414 от 14.08.25 до 14.02.26 | 33,60000 | 110,00000 | [5 empty] | 39,00000 | 249,00000 | 24,00000 |  | 50,00000 | Без дефектов | Белый цвет жидкого продукта |  | 1,62885 |  | 40,06136 |  | 60,10929 |  | 70,69155 | [5 empty] | 1,18000 | 55,30000
п.43415 от 13.08.25 до 13.02.26 | 4,30000 | 90,00000 | 0,33700 | 0,18000 | -0,22600 |  | -0,17300 | 30,00000 | 232,00000 | 6,00000 |  | 120,00000 | Без дефектов |  |  | 1,26830 |  | 48,93182 | РРМ 310 | 39,02348 | 19,00000 | 41,54761 | 1 | 10,00000 | H | 7,00000 |  | 1,07000 | 58,00000
п.43416 от 13.08.25 до 13.02.26 | 100,00000 | 77,00000 | [5 empty] | 12,00000 |  | 6,00000 |  | 40,00000 | Без дефектов | [5 empty] | D'LAC WEF 3020 |  | 3,00000 | [6 empty] | 1,03000 | 42,20000
п.43417 от 11.08.25 до 11.02.26 |  | 62,00000 | [5 empty] | 27,00000 | 224,00000 | 6,00000 |  | 30,00000 | Без дефектов |  |  | 1,62894 | 17,00000 | 37,38636 |  | 16,04863 |  | 18,61641 | [5 empty] | 1,16000 | 52,50000
п.43419 от 12.08.25 до 12.02.26 | 39,70000 | 83,00000 | 0,37100 | 0,16600 | 0,24900 |  | -0,21900 | 30,00000 | 232,00000 | 5,00000 |  | 120,00000 | Без дефектов |  |  | 1,49195 |  | 40,80625 | РРМ 310 | 49,09481 | 20,00000 | 52,39513 | 2 | 10,00000 | F | 7,00000 |  | 1,10000 | 56,95000
п.43420 от 11.08.25 до 11.02.26 | 34,30000 | 88,50000 | 0,20400 | -0,10100 | 0,09200 |  | -0,15100 | 30,00000 | 232,00000 | 5,00000 | 1,00000 | 100,00000 | Без дефектов |  |  | 1,57997 | 30,00000 | 46,63537 | РРМ 310 | 38,59731 | 18,00000 | 44,85724 | 1,50000 | 10,00000 | H | 7,00000 |  | 1,16644 | 63,40000
п.43421 от 11.08.25 до 11.02.26 | 35,00000 | 91,50000 | 0,21427 | -0,15300 | -0,15000 |  | 0,00100 | 30,00000 | 232,00000 | 6,00000 | 1,00000 | 100,00000 | Без дефектов |  |  | 1,61335 | 23,00000 | 43,24330 | РРМ 310 | 41,62495 | 18,00000 | 47,61401 | 1,5 | 10,00000 | H | 7,00000 |  | 1,16397 | 60,99095
п.43422 от 15.08.25 до 15.02.26 | 4,00000 | 98,00000 | 0,25300 | -0,25100 | 0,03500 |  | -0,00600 | 30,00000 | 232,00000 | 6,00000 |  | 120,00000 | Без дефектов |  |  | 1,28862 |  | 48,94545 | РРМ 310 | 38,81873 | 19,00000 | 41,92422 | 1 | 10,00000 | H | 7,00000 |  | 1,08000 | 58,40000
п.43423 от 11.08.25 до 11.08.27 | [27 empty] | 0,87000
п.43424 от 11.08.25 до 11.08.27 | [27 empty] | 0,96300
п.43426 от 14.08.25 до 14.02.26 | 24,00000 | 97,00000 | 0,31900 | 0,27300 | 0,03200 |  | 0,16200 | 35,00000 | 249,00000 | 15,00000 |  | 110,00000 | [6 empty] | Полиуретановый |  | 18,07000 |  | 0 | 12,00000 | H | 7,00000 |  | 1,27000 | 63,40000
п.43427 от 12.08.25 до 12.02.26 | 44,50000 | 105,00000 | 0,10772 | 0,01700 | -0,10500 |  | 0,01700 | 35,00000 | 249,00000 | 25,00000 |  | 110,00000 | Без дефектов |  |  | 1,25288 |  | 45,59091 | PPU 331 | 52,64207 | 24,00000 | 55,27418 | 1,5 | 10,00000 | H |  |  | 1,05000 | 54,40000
п.43428 от 14.08.25 до 14.02.26 | 33,30000 | 105,00000 | 0,21289 | 0,14800 | 0,06400 |  | -0,13900 | 35,00000 | 249,00000 | 24,00000 | 1,00000 | 100,00000 | Без дефектов |  |  | 1,56420 |  | 48,23125 | PPU 331 | 49,76027 | 24,00000 | 60,20993 | 1 | 30,00000 | H | 7,00000 |  | 1,21000 | 62,35000
п.43429 от 19.08.25 до 19.02.26 | 31,70000 | 97,00000 | 0,07600 | -0,07200 | -0,01900 |  | 0,01700 | 101,00000 | 232,00000 | 6,00000 |  | 50,00000 | Без дефектов |  |  | 1,45705 |  | 41,95750 | РРМ 310 | 42,76169 | 18,00000 | 45,69157 | 1,5 | 10,00000 | H | 6,00000 |  | 1,09000 | 57,40000
п.43430 от 08.08.25 до 08.02.26 | [13 empty] | Прозрачная, без посторонних включений | [13 empty] | 0,92000
п.43431 от 12.08.25 до 12.02.26 | [7 empty] | 25,00000 | 232,00000 | [7 empty] | 6,00000 |  |  |  | 19,63000 | [6 empty] | 1,14000
п.43432 от 13.08.25 до 13.08.27 |  |  | 0,59400 | 0,56600 | 0,05500 |  | 0,17400 | [9 empty] | 20,00000 | [10 empty] | 1,18000
п.43434 от 13.08.25 до 13.08.27 |  |  | 1,80700 | -0,48300 | 0,34900 |  | 1,70600 | [9 empty] | 60,00000 | [8 empty] | 2,70000 |  | 1,75000 | 84,95000
п.43435 от 14.08.25 до 14.02.26 | 3,00000 | 122,50000 | 0,51900 | -0,01700 | 0,51300 |  | -0,08100 | 34,00000 | 249,00000 | 24,00000 |  | 110,00000 | Без дефектов |  |  | 1,48734 |  | 47,74886 | PPU 331 | 48,16869 | 23,00000 | 56,35736 | 0.5 | 10,00000 | H | 6,00000 |  | 1,17000 | 60,70000
п.43436 от 12.08.25 до 12.08.27 | [27 empty] | 0,93000 | 52,97000
п.43437 от 12.08.25 до 12.08.27 | [27 empty] | 0,97600
п.43438 от 13.08.25 до 13.08.27 | [27 empty] | 0,96000
п.43439 от 13.08.25 до 13.02.26 | 43,10000 | 106,00000 | 0,54800 | -0,29600 | 0,45900 |  | -0,04700 | 34,00000 | 249,00000 | 25,00000 |  | 110,00000 | Без дефектов |  |  | 1,47396 |  | 47,14091 | PPU 331 | 50,76923 | 24,00000 | 59,05699 | 1,5 | 10,00000 | H |  |  | 1,16000 | 59,90000
п.43440 от 14.08.25 до 14.02.26 | 40,50000 | 90,00000 | 0,37900 | -0,14300 | -0,32700 |  | 0,12800 | 30,00000 | 232,00000 | 5,30000 |  | 100,00000 | Без дефектов |  |  | 1,59587 | 24,00000 | 45,88750 | РРМ 310 | 39,12710 | 17,84000 | 45,19094 | 1,5 | 10,00000 | H | 7,00000 |  | 1,17000 | 63,00000
п.43441 от 03.09.25 до 03.03.26 | 23,50000 | 95,00000 | 0,28300 | 0,20900 | 0,19000 |  | 0,01600 | 35,00000 | 249,00000 | 15,65000 |  | 110,00000 | [6 empty] | Полиуретановый |  | 19,79000 |  | 0 | 12,00000 | H | 7,00000 |  | 1,27000 | 59,30000
п.43442 от 14.08.25 до 14.02.26 | 40,00000 | 112,00000 | 0,51800 | 0,11100 | -0,32600 |  | -0,38800 | 35,00000 | 249,00000 | 24,00000 |  | 110,00000 | Без дефектов |  | 2,00000 | 1,33473 |  | 46,18125 | PPU 331 | 51,96914 | 24,00000 | 56,64637 | 1,5 | 10,00000 | H |  |  | 1,09000 | 56,55000
п.43443 от 14.08.25 до 14.02.26 | 40,00000 | 120,00000 | 0,32300 | -0,24800 | 0,04500 |  | -0,20200 | 35,00000 | 249,00000 | 25,00000 |  | 110,00000 | Без дефектов |  |  | 1,66123 |  | 49,92159 | PPU 331 | 48,14498 | 24,00000 | 61,05575 | 1,5 | 10,00000 | H |  |  | 1,27000 | 65,30000
п.43444 от 15.08.25 до 15.08.27 |  |  |  | 0,61200 | 0,64600 |  | 0,75400 | [6 empty] | Соответствует |  |  | 60,00000 | [8 empty] | 1,70000 |  | 1,71000 | 84,80000
п.43445 от 12.08.25 до 12.02.26 | 11,60000 | 72,50000 | [5 empty] | 28,00000 | 232,00000 | 5,00000 |  | 30,00000 | Без дефектов |  |  | 1,54583 | 19,00000 | 39,04886 |  | 12,82575 |  | 14,59710 | [5 empty] | 1,14000 | 52,95000
п.43446 от 14.08.25 до 14.02.26 | 43,40000 | 82,00000 | 0,29900 | 0,08300 | 0,13500 |  | -0,25300 | 30,00000 | 232,00000 | 5,36000 |  | 120,00000 | Без дефектов |  |  | 1,93294 | 25,00000 | 50,19000 | РРМ 310 | 35,68440 | 17,91000 | 48,96610 | 1,5 | 10,00000 | H | 7,00000 |  | 1,36000 | 70,70000
п.43447 от 20.08.25 до 20.02.26 | 46,80000 | 110,00000 | 0,25700 | 0,17400 | 0,18900 | 0,31600 | -0,01300 | 30,00000 | 232,00000 | 3,88000 |  | 120,00000 | Без дефектов |  |  | 1,64641 | 22,00000 | 43,50750 | РРМ 310 | 35,71798 | 15,54000 | 41,46711 | 1,5 | 10,00000 | H | 7,00000 |  | 1,18000 | 61,70000
п.43448 от 14.08.25 до 14.02.26 | 3,60000 | 93,00000 | 0,31500 | 0,04500 | -0,28700 |  | 0,12100 | 30,00000 | 232,00000 | 6,00000 |  | 120,00000 | Без дефектов |  |  | 1,30509 |  | 49,40170 | РРМ 310 | 38,46021 | 19,00000 | 41,92163 | 1 | 10,00000 | H | 7,00000 |  | 1,09000 | 59,15000
п.43449 от 13.08.25 до 13.02.26 | 39,30000 | 93,50000 | 0,33300 | -0,03800 | 0,23000 |  | 0,23800 | 30,00000 | 232,00000 | 5,89000 |  | 120,00000 | Без дефектов |  |  | 1,61058 | 30,00000 | 42,72500 | РРМ 310 | 42,22352 | 18,04000 | 48,02455 | 1,5 | 10,00000 | H | 7,00000 |  | 1,16000 | 60,50000
п.43450 от 20.08.25 до 20.02.26 | 31,40000 | 106,00000 | 0,19300 | 0,14500 | 0,12900 | 0,17000 | 0,00200 | 36,00000 | 249,00000 | 20,00000 |  | 110,00000 | Без дефектов |  |  | 1,66207 |  | 46,03182 | PPU 331 | 43,44821 | 20,00000 | 53,87578 | 1,5 | 10,00000 | H |  |  | 1,24000 | 61,70000
п.43451 от 17.08.25 до 17.02.26 | 42,00000 | 84,00000 | 0,39800 | 0,29100 | 0,00300 |  | -0,27100 | 30,00000 | 232,00000 | 6,33000 |  | 120,00000 | Без дефектов |  |  | 1,58774 | 27,00000 | 42,71563 | РРМ 310 | 41,64859 | 18,00000 | 47,51343 | 1,5 | 10,00000 | H | 7,00000 |  | 1,15000 | 60,15000
п.43452 от 15.08.25 до 15.02.26 | 39,20000 | 90,50000 | 0,25200 | 0,08200 | 0,23300 |  | -0,04900 | 30,00000 | 232,00000 | 6,00000 |  | 110,00000 | Без дефектов |  |  | 1,71458 | 27,00000 | 46,72563 | РРМ 310 | 42,80306 | 20,00000 | 52,47364 | 1,5 | 10,00000 | H | 6,00000 |  | 1,23000 | 65,35000
п.43453 от 15.08.25 до 15.02.26 | 41,00000 | 88,50000 | 0,15500 | 0,10000 | 0,07100 | 0,17100 | 0,09500 | 27,00000 | 224,00000 | 6,00000 |  | 120,00000 | Без дефектов |  |  | 1,66364 | 27,00000 | 43,92125 | РРМ 310 | 36,42884 | 16,00000 | 42,72601 | 1 | 16,00000 | F | 7,00000 |  | 1,19000 | 62,30000
п.43454 от 12.08.25 до 12.02.26 | 36,20000 | 89,00000 | 0,39500 | -0,05800 | -0,36500 |  | 0,14000 | 30,00000 | 232,00000 | 6,00000 | 1,00000 | 100,00000 | Без дефектов |  |  | 1,66381 | 24,00000 | 43,63047 | РРМ 310 | 41,71397 | 18,20000 | 48,79865 | 1,5 | 10,00000 | H | 7,00000 |  | 1,18840 | 62,05350
п.43455 от 19.08.25 до 19.02.26 | 39,00000 | 93,00000 | 0,27800 | 0,23300 | -0,12900 | 0,10100 | 0,08200 | 27,00000 | 224,00000 | 6,00000 |  | 120,00000 | Без дефектов |  |  | 1,88964 | 28,00000 | 46,45375 | РРМ 310 | 37,83097 | 17,11000 | 48,04120 | 1,5 | 16,00000 | F | 7,00000 |  | 1,31000 | 67,30000
п.43456 от 18.08.25 до 18.02.26 | 38,50000 | 109,00000 | 0,43100 | 0,40800 | -0,05200 |  | 0,12900 | 57,00000 | 232,00000 | 5,00000 | 1,00000 | 110,00000 | Без дефектов |  |  | 1,49195 |  | 40,80625 | РРМ 310 | 44,11089 | 18,00000 | 47,15562 | 1,5 | 10,00000 | F | 7,00000 |  | 1,10000 | 56,95000
п.43457 от 15.08.25 до 15.02.26 | 92,30000 | 93,00000 | 0,28600 | -0,24900 | -0,14000 |  | 0,00500 | 28,00000 | 224,00000 | 6,00000 |  | 120,00000 | Без дефектов |  | 2,00000 | 1,98828 | 10,00000 | 48,11125 | РРМ 310 | 41,64443 | 20,00000 | 57,05264 | 1 | 16,00000 | F | 7,00000 |  | 1,37000 | 69,70000
п.43458 от 15.08.25 до 15.02.26 | 48,40000 | 84,00000 | 0,24600 | 0,24400 | 0,03400 | 0,28200 | 0,00700 | 30,00000 | 232,00000 | 3,84000 |  | 120,00000 | Без дефектов |  |  | 2,04490 | 27,00000 | 46,18000 | РРМ 310 | 34,27797 | 15,80000 | 46,96127 | 1,5 | 10,00000 | H | 7,00000 |  | 1,38000 | 68,80000
п.43459 от 21.08.25 до 21.02.26 | 39,90000 | 94,00000 | 0,44800 | -0,31900 | 0,11600 |  | -0,29200 | 30,00000 | 232,00000 | 5,32000 |  | 120,00000 | Без дефектов |  |  | 2,05659 | 28,00000 | 45,57625 | РРМ 310 | 39,81959 | 18,32000 | 55,04282 | 1,5 | 10,00000 | H | 7,00000 |  | 1,38000 | 68,45000
п.43460 от 18.08.25 до 18.02.26 | 33,74000 | 67,00000 | [5 empty] | 30,00000 | 232,00000 | 6,00000 | 0,50000 | 100,00000 | Без дефектов |  |  | 1,57317 |  | 43,27955 | РРМ 310 | 18,48448 | 8,00000 | 21,81169 | 4 | 3,00000 | H | 4,00000 |  | 1,18000 | 57,70000
п.43461 от 14.08.25 до 14.02.26 | 37,20000 | 89,00000 | 0,31500 | -0,19000 | -0,19500 |  | -0,15800 | 30,00000 | 232,00000 | 5,00000 | 1,00000 | 100,00000 | Без дефектов |  |  | 1,84540 | 23,00000 | 46,74040 | РРМ 310 | 38,51058 | 18,00000 | 49,57237 | 1,5 | 10,00000 | H | 7,00000 |  | 1,29144 | 67,00762
п.43462 от 20.08.25 до 20.02.26 |  | 82,00000 | [5 empty] | 12,00000 |  |  |  | 30,00000 | Без дефектов | [7 empty] | 3,00000 | [6 empty] | 0,99000 | 33,80000
п.43463 от 18.08.25 до 18.02.26 | 100,00000 | 68,00000 | [5 empty] | 12,00000 |  | 10,00000 |  | 40,00000 | Без дефектов | [5 empty] | D'LAC WEF 3020 |  | 7,00000 | [6 empty] | 1,02000 | 42,40000
п.43464 от 13.08.25 до 13.02.26 | 12,40000 | 77,00000 | [5 empty] | 30,00000 | 232,00000 | 6,00000 |  | 30,00000 | Без дефектов |  |  | 1,54175 | 17,33333 | 40,80114 |  | 14,70547 |  | 16,91129 | [5 empty] | 1,15000 | 54,70000
п.43465 от 18.08.25 до 18.02.26 | 41,70000 | 90,00000 | 0,17600 | -0,06700 | 0,15600 |  | -0,04700 | 30,00000 | 232,00000 | 5,21000 |  | 120,00000 | Без дефектов |  |  | 1,55191 | 24,00000 | 45,95000 | РРМ 310 | 39,07254 | 18,01000 | 44,79163 | 1.5 | 10,00000 | H | 7,00000 |  | 1,15000 | 62,40000
п.43466 от 14.08.25 до 14.02.26 |  | 69,00000 | [5 empty] | 30,00000 | 232,00000 | 5,00000 |  | 50,00000 | Без дефектов |  |  | 1,71899 |  | 40,52500 | РРМ 310 | 14,80568 | 6,00000 | 18,06292 | 3 | 5,00000 | H |  |  | 1,22000 | 57,10000
п.43467 от 14.08.25 до 14.02.26 | 39,20000 | 97,00000 | 0,33700 | 0,32600 | 0,08200 |  | 0,02300 | 30,00000 | 232,00000 | 6,18000 |  | 100,00000 | Без дефектов |  |  | 1,89565 | 24,00000 | 50,00125 | РРМ 310 | 36,58036 | 18,26000 | 49,34358 | 1,5 | 10,00000 | H | 7,00000 |  | 1,34000 | 70,15000
п.43468 от 13.08.25 до 13.02.26 | 35,50000 | 88,00000 | 0,16300 | -0,15100 | 0,00500 |  | -0,06100 | 30,00000 | 232,00000 | 6,00000 |  | 100,00000 | Без дефектов |  |  | 1,56153 | 30,00000 | 48,39524 | РРМ 310 | 37,19374 | 18,00000 | 43,50537 | 1,50000 | 10,00000 | H | 7,00000 |  | 1,16644 | 64,60700
п.43471 от 14.08.25 до 14.02.26 | 4,58000 | 100,00000 | [5 empty] | 30,00000 | 232,00000 | 5,00000 |  | 110,00000 |  | Без дефектов | 2,00000 | 1,19769 |  | 50,36364 | PPE 100 | 29,71367 | 15,00000 | 30,97473 | 2 | 10,00000 | F | 6,00000 |  | 1,04000 | 58,00000
п.43472 от 14.08.25 до 14.08.26 | [13 empty] | Соответствует | [13 empty] | 1,31000
п.43473 от 12.08.25 до 12.02.26 | 32,30000 | 89,00000 | 0,32000 | -0,24700 | 0,02100 |  | 0,20200 | 30,00000 | 232,00000 | 5,00000 | 1,00000 | 100,00000 | Без дефектов |  |  | 1,59423 | 21,00000 | 46,03375 | РРМ 310 | 39,10175 | 18,00000 | 45,47723 | 1,5 | 15,00000 | H | 7,00000 |  | 1,17000 | 63,10000
п.43474 от 13.08.25 до 13.02.26 | 84,88000 | 90,50000 | 0,61100 | 0,17000 | 0,57200 |  | 0,13400 | 47,00000 | 232,00000 | 6,00000 |  | 50,00000 | Без дефектов |  |  |  | 24,00000 |  | PPE 100 |  | 14,00000 |  | 2 |  | F |  |  | 1,23000 | 65,00000
п.43475 от 14.08.25 до 14.02.26 |  | 71,00000 | [5 empty] | 28,00000 | 224,00000 | 5,00000 |  | 15,00000 | Без дефектов |  |  | 1,56274 | 15,00000 | 41,01136 |  | 12,19174 |  | 14,14242 | [5 empty] | 1,16000 | 55,25000
п.43477 от 18.08.25 до 18.02.26 | 39,40000 | 89,00000 | 0,16388 | -0,12300 | 0,09500 | 0,30700 | -0,05200 | 28,00000 | 224,00000 | 6,00000 |  | 120,00000 | Без дефектов |  |  | 1,64679 | 26,00000 | 45,26000 | РРМ 310 | 37,43772 | 17,00000 | 44,29660 | 1 | 16,00000 | F | 7,00000 |  | 1,19000 | 63,20000
п.43478 от 19.08.25 до 19.02.26 | 2,30000 | 110,00000 | 0,26000 | 0,00300 | 0,05900 |  | 0,25300 | 40,00000 | 249,00000 | 25,00000 |  | 110,00000 | Без дефектов |  |  | 1,33291 |  |  | Полиуретановый |  | 25,00000 | 61,14256 | 1 | 15,00000 | H | 6,00000 |  | 1,08000 | 54,50000
п.43479 от 13.08.25 до 13.10.25 | [13 empty] | Без дефектов
п.43480 от 19.08.25 до 19.02.26 | 2,20000 | 99,00000 | 0,44300 | -0,11500 | -0,41200 |  | 0,11600 | 28,00000 | 235,00000 | 5,00000 |  | 120,00000 | Без дефектов |  |  | 1,30777 |  | 49,09205 | РРМ 310 | 36,66581 | 18,00000 | 39,96574 | 1,5 | 10,00000 | H | 7,00000 |  | 1,09000 | 58,90000
п.43481 от 15.08.25 до 15.02.26 | 32,66000 | 93,00000 | 0,30618 | 0,14000 | 0,09000 |  | -0,25700 | 101,00000 | 232,00000 | 4,50000 |  | 100,00000 | Без дефектов |  |  | 1,52741 | 26,00000 | 45,59063 | РРМ 310 | 38,51669 | 17,56000 | 43,45828 | 1,50000 | 10,00000 | H | 7,00000 |  | 1,13701 | 61,71758
п.43482 от 14.08.25 до 14.02.26 | 89,60000 | 63,00000 | [5 empty] | 480,00000 |  |  |  | 20,00000 | Без дефектов |  | 3,00000 |  | 9,00000 |  |  |  | 6,00000 |  | 1,5 |  |  |  |  | 1,50000 | 71,70000
п.43483 от 18.08.25 до 18.02.26 | 90,40000 | 141,00000 | [5 empty] | 12,00000 |  |  |  | 10,00000 | Без дефектов | [7 empty] | 7,00000 | [6 empty] | 0,99000 | 38,90000
п.43484 от 15.08.25 до 15.02.26 | 79,40000 | 121,00000 | [5 empty] | 12,00000 |  |  |  | 10,00000 | Без дефектов | [7 empty] | 5,00000 | [6 empty] | 1,00000 | 37,80000
п.43485 от 14.08.25 до 14.02.26 | 33,40000 | 92,00000 | 0,30500 | -0,17800 | 0,24200 |  | -0,05600 | 30,00000 | 232,00000 | 6,00000 | 1,00000 | 100,00000 | Без дефектов |  |  | 1,67583 | 29,00000 | 44,18988 | РРМ 310 | 40,73331 | 18,00000 | 48,10984 | 1,5 | 10,00000 | H | 7,00000 |  | 1,19700 | 62,70000
п.43486 от 14.08.25 до 14.02.26 | 36,90000 | 102,00000 | 0,32262 | -0,07300 | 0,19300 |  | -0,24800 | 30,00000 | 232,00000 | 6,00000 | 1,00000 | 110,00000 | Без дефектов |  |  | 1,68778 | 20,66667 | 37,07000 | РРМ 310 | 49,63582 | 18,40000 | 54,86773 | 1,5 | 10,00000 | F | 7,00000 |  | 1,16000 | 56,60000
п.43487 от 15.08.25 до 15.02.26 | 37,80000 | 112,00000 | 0,47600 | 0,16100 | -0,29300 |  | 0,33900 | 34,00000 | 249,00000 | 24,00000 | 1,00000 | 100,00000 | Без дефектов |  |  | 1,40582 |  | 47,54489 | PPU 331 | 52,58189 | 25,00000 | 59,41754 | 1 | 30,00000 | H | 7,00000 |  | 1,13000 | 59,15000
п.43488 от 19.08.25 до 19.02.26 | 23,60000 | 90,00000 | 0,15500 | 0,11600 | 0,10300 |  | 0,00900 | 35,00000 | 249,00000 | 16,39000 |  | 110,00000 | [6 empty] | Полиуретановый |  | 22,77000 |  | 0 | 12,00000 | H | 7,00000 |  | 1,17000 | 61,65000
п.43489 от 14.08.25 до 14.02.26 | 39,30000 | 86,00000 | 1,10300 | 0,12300 | 0,15500 |  | 1,08500 | 30,00000 | 232,00000 | 6,00000 |  | 100,00000 | Не соответствует |  |  | 1,51660 |  | 47,34625 | Полиэфирный 1311Т34 ALBA | 38,01779 | 18,00000 | 43,29699 | 1,5 | 10,00000 | F | 6,00000 |  | 1,14000 | 63,05000
п.43490 от 15.08.25 до 15.02.26 | 5,20000 | 93,00000 | 0,29112 | -0,29100 | 0,00800 |  | -0,00200 | 30,00000 | 232,00000 | 6,00000 |  | 110,00000 | Без дефектов |  |  | 1,28108 |  | 49,86591 | Полиэфирный | 38,10218 | 19,00000 | 41,15036 | 1,5 | 10,00000 | H | 7,00000 |  | 1,08000 | 59,15000
п.43491 от 15.08.25 до 15.02.26 | 39,10000 | 93,00000 | 0,27700 | -0,04100 | -0,12700 |  | -0,24200 | 30,00000 | 232,00000 | 6,08000 |  | 100,00000 | Без дефектов |  |  | 1,63703 | 28,00000 | 47,87500 | РРМ 310 | 38,03655 | 18,21000 | 45,68625 | 1,5 | 10,00000 | H | 7,00000 |  | 1,20000 | 65,25000
п.43492 от 18.08.25 до 18.08.27 |  |  | 0,79800 | -0,57400 | 0,04200 | 0,29900 | -0,55300 | [9 empty] | 19,00000 | [10 empty] | 1,23000
п.43493 от 15.08.25 до 15.02.26 |  | 65,00000 | [5 empty] | 28,00000 | 224,00000 | 5,00000 |  | 30,00000 | Без дефектов |  |  |  | 20,00000 | 38,44886 |  | 13,00429 | [7 empty] | 1,15000 | 52,90000
п.43494 от 15.08.25 до 15.02.26 | 37,18000 | 94,00000 | 0,13000 | 0,08600 | 0,01700 | 0,15200 | 0,09500 | 27,00000 | 224,00000 | 5,71000 |  | 120,00000 | Без дефектов |  |  | 1,60619 | 29,00000 | 43,08750 | РРМ 310 | 41,40433 | 17,69000 | 46,77124 | 1 | 16,00000 | F | 7,00000 |  | 1,16000 | 60,75000
п.43495 от 20.08.25 до 20.02.26 | 3,70000 | 87,00000 | 0,21500 | -0,11100 | 0,18100 |  | -0,03600 | 30,00000 | 232,00000 | 6,00000 |  | 120,00000 | Без дефектов |  |  | 1,28456 |  | 49,43636 | РРМ 310 | 38,33807 | 19,00000 | 41,50791 | 1 | 10,00000 | H | 7,00000 |  | 1,08000 | 58,80000
п.43498 от 19.08.25 до 19.02.26 | 45,00000 | 98,00000 | 0,54700 | -0,03300 | 0,26800 | 0,08900 | -0,47600 | 30,00000 | 232,00000 | 3,01000 |  | 120,00000 | Без дефектов |  |  | 1,60359 | 24,00000 | 43,30500 | РРМ 310 | 36,76250 | 15,92000 | 41,91973 | 1.5 | 10,00000 | H | 7,00000 |  | 1,16000 | 60,90000
п.43499 от 20.08.25 до 20.02.26 | 4,30000 | 88,00000 | 0,13500 | 0,09000 | -0,08900 |  | -0,04700 | 30,00000 | 232,00000 | 6,00000 |  | 120,00000 | Без дефектов |  |  | 1,26926 |  | 48,81023 | РРМ 310 | 38,92627 | 19,00000 | 41,65111 | 1 | 10,00000 | H | 7,00000 |  | 1,07000 | 57,90000
п.43500 от 17.08.25 до 17.02.26 |  | 77,00000 | [5 empty] | 28,00000 | 224,00000 | 6,00000 |  | 15,00000 | Без дефектов |  |  | 1,59371 | 18,00000 | 39,23182 |  | 15,29371 |  | 17,74070 | [5 empty] | 1,16000 | 53,90000
п.43501 от 25.08.25 до 25.02.26 | 87,30000 | 93,00000 | 0,51600 | -0,21900 | 0,28000 |  | -0,37400 | 30,00000 | 232,00000 | 6,00000 |  | 50,00000 | Сорность |  |  |  | 15,00000 |  | PPE 100 |  | 15,00000 |  | 2 | 10,00000 | F | 6,00000 |  | 1,15000 | 62,10000
п.43502 от 19.08.25 до 19.02.26 | 38,20000 | 92,50000 | 0,25800 | 0,11000 | 0,02000 |  | 0,23200 | 30,00000 | 232,00000 | 5,48000 |  | 100,00000 | Без дефектов |  |  | 1,53872 | 24,00000 | 47,24375 | РРМ 310 | 37,09837 | 17,50000 | 42,53958 | 1,5 | 10,00000 | H | 7,00000 |  | 1,15000 | 63,30000
п.43503 от 15.08.25 до 15.02.26 | 34,02000 | 93,00000 | 0,09400 | 0,02900 | -0,08800 |  | 0,01500 | 30,00000 | 232,00000 | 6,00000 |  | 100,00000 | Без дефектов |  |  | 1,68529 | 25,00000 | 46,35986 | РРМ 310 | 38,82669 | 18,00000 | 46,91831 | 1,5 | 10,00000 | H | 7,00000 |  | 1,21410 | 64,65521
п.43504 от 20.08.25 до 20.02.26 | 40,60000 | 112,00000 | 0,24200 | 0,05800 | -0,23500 |  | 0,00700 | 35,00000 | 249,00000 | 25,00000 |  | 100,00000 | Без дефектов |  |  | 1,11784 |  | 50,45455 | PPU 331 | 49,54955 | 25,00000 | 49,54955 | 0,5 | 18,00000 | H | 6,00000 |  | 1,00000 | 56,40000
п.43505 от 15.08.25 до 15.02.26 | 37,00000 | 93,00000 | 0,54800 | 0,07500 | 0,16700 |  | 0,51700 | 28,00000 | 232,00000 | 5,00000 | 1,00000 | 110,00000 | Без дефектов |  |  | 2,11892 | 23,00000 | 43,61813 | РРМ 310 | 41,26724 | 18,00000 | 56,46262 | 1,5 | 10,00000 | F | 7,00000 |  | 1,39000 | 67,55000
п.43506 от 15.08.25 до 15.02.26 | 35,00000 | 87,00000 | 0,48319 | -0,01100 | -0,03200 |  | 0,48200 | 30,00000 | 232,00000 | 6,00000 |  | 100,00000 | Без дефектов |  |  | 1,49332 | 24,00000 | 43,50217 | РРМ 310 | 41,37725 | 18,00000 | 45,27940 | 1,5 | 10,00000 | H | 7,00000 |  | 1,11228 | 59,36431
п.43508 от 21.08.25 до 21.02.26 | 39,40000 | 91,00000 | 0,25900 | 0,21100 | -0,12400 |  | -0,05100 | 29,00000 | 232,00000 | 4,86000 |  | 120,00000 | Без дефектов |  |  | 1,61280 | 22,00000 | 50,05000 | РРМ 310 | 35,98402 | 18,01000 | 43,54791 | 1,5 | 10,00000 | H | 7,00000 |  | 1,20000 | 66,70000
п.43509 от 14.08.25 до 14.02.26 | [7 empty] | 25,00000 | 232,00000 | [7 empty] | 7,00000 |  |  |  | 19,64000
п.43510 от 14.08.25 до 14.02.26 | [7 empty] | 26,00000 | 232,00000 | [7 empty] | 11,00000 |  |  |  | 20,21000
п.43511 от 20.08.25 до 20.02.26 | 86,70000 | 147,00000 | [5 empty] | 12,00000 |  |  |  | 10,00000 | Без дефектов |  | 3,00000 |  | 7,00000 |  |  |  | 5,00000 |  | 1,5 |  |  |  |  | 1,42000 | 63,80000
п.43512 от 18.08.25 до 18.02.26 | 37,50000 | 91,00000 | 0,18100 | -0,12300 | -0,06500 |  | 0,11500 | 101,00000 | 232,00000 | 5,60000 |  | 100,00000 | Без дефектов |  |  | 1,67072 | 22,00000 | 45,10000 | РРМ 310 | 38,82483 | 17,51000 | 46,14250 | 1,5 | 10,00000 | H | 6,00000 |  | 1,20000 | 63,40000
п.43514 от 18.08.25 до 18.02.26 | 12,10000 | 79,00000 | [5 empty] | 16,00000 | 232,00000 | 5,00000 |  | 110,00000 |  | Без дефектов |  | 1,21960 |  | 47,11364 | PPE 100 | 33,96044 | 16,00000 | 35,31886 | 2 |  | F |  |  | 1,04000 | 55,25000
п.43515 от 14.08.25 до 14.02.26 | [7 empty] | 25,00000 | 232,00000 | [7 empty] | 10,00000 |  |  |  | 19,72000
п.43516 от 15.08.25 до 15.08.26
п.43518 от 19.08.25 до 19.08.26 | [16 empty] | 70,00000 | [5 empty] | 32 |  |  | 1,60000 | 8,30000 | 1,74100
п.43519 от 15.08.25 до 15.08.27 | [27 empty] | 0,86900
п.43520 от 14.08.25 до 14.08.27 | [27 empty] | 0,87400
п.43521 от 20.08.25 до 20.02.26 | 46,38000 | 96,00000 | 0,40000 | -0,28200 | 0,15200 | 0,32900 | -0,24000 | 30,00000 | 232,00000 | 3,34000 |  | 120,00000 | Без дефектов |  |  | 2,02701 | 27,00000 | 47,12875 | РРМ 310 | 33,90712 | 15,98000 | 46,70749 | 1,5 | 10,00000 | H | 7,00000 |  | 1,38000 | 69,35000
п.43522 от 20.08.25 до 20.02.26 | 49,60000 | 106,00000 | 0,24600 | 0,24400 | 0,03400 | 0,26400 | 0,00700 | 30,00000 | 232,00000 | 3,32000 |  | 120,00000 | Без дефектов |  |  | 2,01908 | 24,00000 | 47,56000 | РРМ 310 | 32,67452 | 15,54000 | 45,08112 | 1,5 | 10,00000 | H | 7,00000 |  | 1,38000 | 69,60000
п.43523 от 18.08.25 до 18.02.26 | 4,00000 | 100,00000 | [5 empty] | 30,00000 | 232,00000 | 5,00000 |  | 110,00000 |  | Без дефектов | 2,00000 | 1,19547 |  | 50,71818 | PPE 100 | 29,78339 | 15,00000 | 30,75820 | 2 | 10,00000 | F | 6,00000 |  | 1,04000 | 58,30000
п.43524 от 19.08.25 до 19.02.26 | 40,80000 | 93,00000 | 0,37500 | 0,21500 | 0,30700 |  | -0,00800 | 28,00000 | 232,00000 | 5,38000 |  | 120,00000 | Без дефектов |  |  | 2,07648 | 25,00000 | 43,48750 | РРМ 310 | 41,09227 | 17,87000 | 55,38322 | 1,5 | 10,00000 | H | 7,00000 |  | 1,37000 | 67,00000
п.43525 от 22.08.25 до 22.02.26 | 4,60000 | 93,00000 | 0,21600 | 0,18100 | 0,04700 |  | -0,10800 | 28,00000 | 232,00000 | 6,00000 |  | 100,00000 | Без дефектов |  |  | 1,33953 |  | 47,87500 | РРМ 310 | 39,68668 | 19,00000 | 43,65535 | 1,5 | 10,00000 | H | 7,00000 |  | 1,10000 | 58,30000
п.43526 от 19.08.25 до 19.02.26 | 41,80000 | 97,00000 | 0,30700 | 0,27900 | 0,06400 | 0,17900 | 0,11200 | 27,00000 | 224,00000 | 6,00000 |  | 120,00000 | Без дефектов |  |  | 1,61947 | 28,00000 | 45,72000 | РРМ 310 | 34,99563 | 16,00000 | 40,99928 | 1 | 16,00000 | F | 7,00000 |  | 1,18000 | 63,20000
п.43527 от 20.08.25 до 20.02.26 | 31,50000 | 120,00000 | 0,45900 | 0,29200 | -0,26800 |  | -0,21100 | 31,00000 | 249,00000 | 7,00000 |  | 110,00000 | Без дефектов |  |  | 2,18848 | 30,00000 | 32,86250 | PPE 100 | 54,77368 | 18,00000 | 71,75352 | 1,5 | 10,00000 | F | 6,00000 |  | 1,31000 | 54,90000
п.43528 от 21.08.25 до 21.02.26 | 35,00000 | 95,00000 | 0,42800 | -0,24100 | -0,35300 |  | -0,01000 | 101,00000 | 232,00000 | 5,40000 |  | 100,00000 | Без дефектов |  |  | 2,08782 | 29,00000 | 46,18750 | РРМ 310 | 41,69959 | 19,26000 | 58,06708 | 1,5 | 10,00000 | H | 6,00000 |  | 1,40000 | 69,25000
п.43529 от 15.08.25 до 15.02.26 | 35,80000 | 92,00000 | 0,26500 | 0,17700 | -0,16800 |  | -0,10300 | 30,00000 | 232,00000 | 5,00000 | 1,00000 | 100,00000 | Без дефектов |  |  | 1,60976 | 24,00000 | 44,74181 | РРМ 310 | 42,46587 | 19,00000 | 49,15094 | 1,5 | 10,00000 | H | 7,00000 |  | 1,17034 | 62,22760
п.43530 от 19.08.25 до 19.02.26 | 33,32000 | 115,50000 | 0,36998 | 0,02700 | 0,02700 |  | -0,36800 | 31,00000 | 249,00000 | 7,00000 |  | 110,00000 | Без дефектов |  |  | 2,16253 | 28,00000 | 35,08693 | PPE 100 | 51,41188 | 18,00000 | 68,23053 | 1,5 | 10,00000 | F | 6,00000 |  | 1,33000 | 57,05000
п.43531 от 18.08.25 до 18.02.26 | 8,08000 | 61,00000 | [5 empty] | 30,00000 | 232,00000 | 6,00000 |  |  | Без дефектов |  |  | 1,52948 | 18,00000 | 38,49205 |  | 15,58763 |  | 17,61403 | [5 empty] | 1,13000 | 52,10000
п.43533 от 22.08.25 до 22.02.26 | 84,40000 | 143,00000 | [5 empty] | 12,00000 |  |  |  | 10,00000 | Без дефектов |  | 3,00000 |  | 8,00000 |  |  |  | 5,00000 |  | 1,5 |  |  |  |  | 1,43000 | 64,10000
п.43534 от 19.08.25 до 19.08.26
п.43535 от 20.08.25 до 20.08.26
п.43536 от 21.08.25 до 21.08.26
п.43538 от 20.08.25 до 20.02.26 | 100,00000 | 77,00000 | [5 empty] | 12,00000 |  | 14,90000 |  | 40,00000 | Без дефектов | [5 empty] | D'LAC WEF 3020 |  | 2,00000 | [6 empty] | 1,02000 | 43,00000
п.43539 от 20.08.25 до 20.02.26 | 39,50000 | 85,00000 | 0,34700 | -0,30000 | 0,04600 |  | 0,16800 | 28,00000 | 235,00000 | 5,51000 |  | 120,00000 | Без дефектов |  |  | 1,62600 | 27,00000 | 43,32813 | РРМ 310 | 42,08321 | 18,08000 | 47,99692 | 1,5 | 10,00000 | H | 7,00000 |  | 1,17000 | 61,25000
п.43540 от 25.08.25 до 25.02.26 | 2,10000 | 105,00000 | 0,49800 | 0,32700 | 0,10300 |  | -0,36000 | 30,00000 | 232,00000 | 6,00000 |  | 120,00000 | Без дефектов |  |  | 1,43909 |  | 51,87045 | РРМ 310 | 34,88065 | 18,00000 | 40,60115 | 1,5 | 10,00000 | H | 7,00000 |  | 1,17000 | 63,80000
п.43541 от 18.08.25 до 18.02.26 | 35,44000 | 89,00000 | 0,45800 | 0,02300 | -0,45400 |  | -0,05800 | 30,00000 | 232,00000 | 5,00000 | 1,00000 | 100,00000 | Без дефектов |  |  | 1,58109 | 24,00000 | 43,54756 | РРМ 310 | 43,63046 | 19,00000 | 49,43054 | 1,5 | 10,00000 | H | 7,00000 |  | 1,15132 | 60,77376
п.43542 от 20.08.25 до 20.02.26 | 30,40000 | 99,00000 | 1,01200 | -0,96300 | -0,14700 |  | 0,27400 | 35,00000 | 249,00000 | 6,00000 |  | 100,00000 | Без дефектов |  |  | 2,07538 | 24,00000 | 27,60625 | Полиэфирный 1311Т34 ALBA | 72,44736 | 20,00000 | 87,66131 | 1 | 10,00000 | HB | 6,00000 |  | 1,21000 | 47,35000
п.43543 от 15.08.25 до 15.02.26 | [13 empty] | Прозрачная, без посторонних включений | [13 empty] | 0,91000
п.43544 от 19.08.25 до 19.02.26 |  | 69,00000 | [5 empty] | 28,00000 | 224,00000 | 6,00000 |  | 15,00000 | Без дефектов |  |  | 1,52653 | 18,00000 | 40,21477 |  | 14,91989 |  | 17,00868 | [5 empty] | 1,14000 | 53,85000
п.43545 от 21.08.25 до 21.02.26 | 38,70000 | 89,00000 | 0,25100 | -0,01600 | 0,05300 | 0,27700 | -0,24500 | 27,00000 | 224,00000 | 5,50000 |  | 120,00000 | Без дефектов |  |  | 1,57167 | 28,00000 | 40,11000 | РРМ 310 |  | 18,12000 | 49,44218 | 1 | 16,00000 | F | 7,00000 |  | 1,13000 | 57,60000
п.43546 от 18.08.25 до 18.02.26 | [13 empty] | Соответствует |  |  | 6,00000
п.43547 от 15.08.25 до 15.08.27 | [27 empty] | 0,96400
п.43548 от 15.08.25 до 15.08.27 | [27 empty] | 0,96400
п.43549 от 26.08.25 до 26.02.26 | 16,50000 | 94,00000 | 0,30000 | -0,27300 | 0,09300 |  | -0,08300 | 35,00000 | 249,00000 | 15,71000 |  | 110,00000 | [6 empty] | Полиуретановый |  | 21,58000 |  | 0 | 12,00000 | H | 7,00000 |  | 1,17000 | 60,95000
п.43550 от 15.08.25 до 15.08.26
п.43551 от 19.08.25 до 19.02.26 | 37,86000 | 95,00000 | 0,31300 | 0,13700 | 0,23500 |  | 0,15500 | 30,00000 | 232,00000 | 4,56000 |  | 100,00000 | Без дефектов |  |  | 1,57708 | 23,00000 | 45,62500 | РРМ 310 | 40,32877 | 18,40000 | 46,42920 | 1,5 | 10,00000 | H | 7,00000 |  | 1,16000 | 62,50000
п.43552 от 21.08.25 до 21.02.26 | 80,28000 | 95,00000 | 0,35400 | -0,02700 | 0,05400 |  | -0,21500 | 26,00000 | 232,00000 | 8,00000 |  | 45,00000 | Вскипы |  |  | 1,40939 |  | 47,22386 | PPE 100 | 32,69955 | 15,40000 | 36,85001 | 1,5 | 10,00000 | H | 6,00000 |  | 1,13000 | 58,90000
п.43553 от 20.08.25 до 20.02.26 | 38,50000 | 92,00000 | 0,09700 | 0,02900 | -0,09000 |  | -0,02100 | 30,00000 | 232,00000 | 5,30000 |  | 100,00000 | Без дефектов |  |  | 1,61039 | 28,00000 | 50,27500 | РРМ 310 | 36,54419 | 18,40000 | 44,32484 | 1,5 | 10,00000 | H | 7,00000 |  | 1,20000 | 66,85000
п.43554 от 21.08.25 до 21.02.26 | 39,00000 | 92,00000 | 0,14400 | 0,03700 | 0,10800 |  | 0,08700 | 30,00000 | 232,00000 | 5,32000 |  | 120,00000 | Без дефектов |  |  | 1,66786 | 29,00000 | 45,32500 | РРМ 310 | 38,33698 | 17,52000 | 45,98109 | 1,5 | 10,00000 | H | 7,00000 |  | 1,20000 | 63,55000
п.43555 от 20.08.25 до 20.02.26 | 41,00000 | 86,00000 | 0,35900 | 0,35200 | -0,03200 | 0,27200 | -0,06400 | 27,00000 | 224,00000 | 5,00000 |  | 120,00000 | Без дефектов |  |  | 1,91014 | 25,00000 | 45,22563 | РРМ 310 | 37,11892 | 17,00000 | 48,79383 | 1 | 16,00000 | F | 7,00000 |  | 1,31000 | 66,55000
п.43556 от 19.08.25 до 19.02.26 | 34,90000 | 73,50000 | [5 empty] | 30,00000 | 232,00000 |  |  | 25,00000 | Без дефектов |  |  | 1,56204 | 12,00000 | 43,25284 |  | 13,89337 | 6,00000 | 16,29951 | 3 | 3,00000 | H |  |  | 1,17500 | 57,50000
п.43557 от 21.08.25 до 21.02.26 | 38,90000 | 89,50000 | 0,39400 | 0,34700 | 0,02300 |  | -0,18500 | 30,00000 | 232,00000 | 6,00000 |  | 100,00000 | Без дефектов |  |  | 1,68486 | 24,00000 | 45,70125 | РРМ 310 | 39,38623 | 18,00000 | 47,31276 | 1,5 | 10,00000 | H | 7,00000 |  | 1,21000 | 64,10000
п.43558 от 25.08.25 до 25.02.26 | 92,00000 | 76,00000 | [5 empty] | 25,00000 | 232,00000 | 24,00000 |  | 50,00000 | Без дефектов |  |  | 1,18102 |  | 46,50795 | PPM 310+TPE 510 | 27,91742 | 13,00000 | 28,51125 | 1,5 |  | F |  |  | 1,02000 | 53,85000
п.43559 от 22.08.25 до 22.02.26 | 36,70000 | 129,00000 | 0,42100 | 0,41600 | -0,01800 |  | -0,06100 | 34,00000 | 249,00000 | 10,00000 |  | 110,00000 | Соответствует |  |  | 1,49543 |  | 50,37159 | РРМ 310 | 47,64591 | 24,00000 | 56,69863 | 1 | 18,00000 | H | 6,00000 |  | 1,19000 | 63,30000
п.43560 от 20.08.25 до 20.02.26 | 3,70000 | 108,00000 | 0,35000 | -0,22000 | 0,18900 |  | -0,19600 | 30,00000 | 232,00000 | 6,00000 |  | 110,00000 | Без дефектов |  |  | 1,40440 |  | 47,67330 | Полиэфирный 1311Т34 ALBA | 39,85459 | 19,00000 | 45,03570 | 1,5 | 10,00000 | F | 7,00000 |  | 1,13000 | 59,25000
п.43561 от 20.08.25 до 20.02.26 | 45,90000 | 113,00000 | 0,11800 | -0,07000 | -0,01600 |  | -0,09400 | 28,00000 | 232,00000 | 3,26000 |  | 120,00000 | Без дефектов |  |  | 1,47151 | 27,00000 | 42,86875 | РРМ 310 | 38,21282 | 16,25000 | 40,91027 | 1,5 | 10,00000 | H | 7,00000 |  | 1,10000 | 58,45000
п.43562 от 18.08.25 до 18.02.26 | 32,06000 | 96,00000 | 0,15700 | 0,01600 | 0,11600 |  | -0,10400 | 30,00000 | 232,00000 | 5,00000 |  | 100,00000 | Сорность |  |  | 1,66129 | 34,00000 | 45,85000 | Полиэфирный 1311Т34 ALBA | 39,25845 | 18,00000 | 46,79678 | 1,5 | 10,00000 | F | 6,00000 |  | 1,20000 | 63,90000
п.43563 от 21.08.25 до 21.02.26 | 41,10000 | 81,50000 | 0,32400 | 0,12700 | -0,22700 |  | 0,19300 | 30,00000 | 232,00000 | 5,41000 |  | 120,00000 | Без дефектов |  |  | 1,79001 | 26,00000 | 48,88000 | РРМ 310 | 37,64391 | 18,31000 | 48,16326 | 1,5 | 10,00000 | H | 7,00000 |  | 1,28000 | 68,05000
п.43564 от 21.08.25 до 21.02.26 | 36,00000 | 91,00000 | 0,42000 | 0,28100 | -0,29400 |  | -0,10600 | 30,00000 | 232,00000 | 5,00000 |  | 100,00000 | Без дефектов |  |  | 1,62641 | 28,00000 | 46,97063 | Полиэфирный 1311Т34 ALBA | 40,45081 | 19,00000 | 48,02141 | 1,5 | 10,00000 | F | 6,00000 |  | 1,19000 | 64,35000
п.43565 от 21.08.25 до 21.02.26 | 77,60000 | 79,00000 | [5 empty] | 8,00000 |  |  |  | 20,00000 | Без дефектов |  |  |  | 9,00000 |  |  |  | 11,00000 |  | 1 |  |  |  |  | 1,44000 | 70,50000
п.43566 от 21.08.25 до 21.02.26 | 98,32000 | 142,00000 | [5 empty] | 12,00000 |  |  |  | 10,00000 | Без дефектов | [7 empty] | 8,00000 | [6 empty] | 1,00000 | 38,30000
п.43567 от 27.08.25 до 27.02.26 | 85,14000 | 149,00000 | [5 empty] | 12,00000 |  |  |  | 10,00000 | Без дефектов |  | 3,00000 |  | 6,66667 |  |  |  | 5,00000 |  | 1 |  |  |  |  | 1,43000 | 63,80000
п.43568 от 25.08.25 до 25.02.26 | 39,30000 | 93,50000 | 0,26300 | 0,12700 | 0,21900 |  | 0,07200 | 30,00000 | 232,00000 | 4,86000 |  | 100,00000 | Без дефектов |  |  | 1,98495 | 25,50000 | 39,37781 | РРМ 310 | 45,52524 | 17,89000 | 56,77193 | 1,5 | 10,00000 | H | 7,00000 |  | 1,29500 | 62,55000
п.43569 от 21.08.25 до 21.02.26 | 39,00000 | 90,00000 | 0,42700 | 0,26000 | -0,19100 |  | 0,27900 | 30,00000 | 232,00000 | 5,60000 |  | 120,00000 | Без дефектов |  |  | 1,58984 | 20,00000 | 48,37500 | РРМ 310 | 37,70799 | 18,13000 | 44,34435 | 1,5 | 10,00000 | H | 7,00000 |  | 1,18000 | 65,00000
п.43570 от 19.08.25 до 19.02.26 |  | 72,00000 | [5 empty] | 28,00000 | 224,00000 | 6,00000 |  | 30,00000 | Без дефектов |  |  |  | 16,00000 | 39,10227 |  | 15,24249 | [7 empty] | 1,15000 | 53,40000
п.43571 от 25.08.25 до 25.02.26 | 39,50000 | 97,00000 | 0,29700 | -0,06300 | 0,19400 |  | 0,21700 | 30,00000 | 232,00000 | 5,60000 |  | 100,00000 | Без дефектов |  |  | 1,54967 | 28,00000 | 46,16563 | РРМ 310 | 39,54184 | 18,34000 | 45,43724 | 1,5 | 10,00000 | H | 7,00000 |  | 1,15000 | 62,55000
п.43572 от 21.08.25 до 21.02.26 | 3,90000 | 97,00000 | [5 empty] | 30,00000 | 322,00000 | 5,00000 |  | 110,00000 |  | Без дефектов | 2,00000 | 1,20146 |  | 49,77273 | PPE 100 | 30,13698 | 15,00000 | 31,34247 | 2 | 10,00000 | F | 6,00000 |  | 1,04000 | 57,50000
п.43574 от 25.08.25 до 25.02.26 |  | 50,00000 | [5 empty] | 63,00000 | 232,00000 |  |  | 30,00000 | [8 empty] | 7,84000 |  |  |  | 7H |  |  |  | 51,80000
п.43576 от 19.08.25 до 19.08.27 | [27 empty] | 1,07000
п.43577 от 27.08.25 до 27.02.26 | 53,50000 | 101,00000 | 0,16600 | -0,15700 | 0,05100 |  | 0,01500 | 38,00000 | 232,00000 | 5,00000 |  | 100,00000 | Без дефектов |  |  | 1,38782 | 30,00000 | 44,76125 | РРМ 310 | 40,09355 | 18,00000 | 42,55673 | 0 | 4,00000 | H | 4,00000 |  | 1,07000 | 58,70000
п.43578 от 27.08.25 до 27.02.26 |  | 113,00000 | [5 empty] | 63,00000 | 243,00000 |  |  | 30,00000 | Без дефектов | [7 empty] | 5,63000 |  |  |  | 7H |  |  | 1,64000 | 69,55000
п.43579 от 21.08.25 до 21.02.26 | 7,38000 | 80,00000 | [5 empty] | 47,00000 | 232,00000 | 5,00000 |  | 100,00000 | Соответствует |  |  | 1,30551 | 30,00000 | 42,30227 | PPM 310+TPE 510 | 28,52975 | 12,00000 | 30,06931 | 1,5 | 4,00000 | H |  |  | 1,06000 | 52,10000
п.43580 от 19.08.25 до 19.02.26 | 31,10000 | 87,00000 | 0,10100 | -0,05700 | 0,07400 |  | -0,03700 | 30,00000 | 232,00000 | 6,00000 |  | 110,00000 | Без дефектов |  |  | 1,63251 | 22,00000 | 40,98500 | РРМ 310 | 44,07444 | 18,00000 | 49,55340 | 1,5 | 10,00000 | H | 7,00000 |  | 1,16000 | 59,30000
п.43581 от 21.08.25 до 21.02.26 | 38,90000 | 111,50000 | 0,37700 | 0,20700 | -0,10400 |  | 0,29700 | 57,00000 | 232,00000 | 6,00000 | 1,00000 | 110,00000 | Без дефектов |  |  | 1,41629 |  | 41,28375 | РРМ 310 | 46,02295 | 19,00000 | 47,96705 | 1,5 | 10,00000 | F | 7,00000 |  | 1,07000 | 56,10000
п.43582 от 22.08.25 до 22.02.26 | 3,90000 | 93,00000 | 0,17500 | -0,12200 | 0,11800 |  | -0,04300 | 30,00000 | 232,00000 | 6,00000 |  | 110,00000 | Без дефектов |  |  | 1,30471 |  | 44,73693 | Полиэфирный 1311Т34 ALBA | 44,70579 | 20,00000 | 47,83520 | 1,5 | 10,00000 | H | 7,00000 |  | 1,07000 | 54,55000
п.43583 от 20.08.25 до 20.02.26 | 40,02000 | 122,00000 | 0,54500 | 0,43700 | -0,13500 |  | -0,29600 | 35,00000 | 249,00000 | 24,00000 |  | 110,00000 | Без дефектов |  |  | 1,59967 |  | 48,63352 | PPU 331 | 49,27786 | 24,00000 | 60,69887 | 1,5 | 10,00000 | H |  |  | 1,23000 | 63,25000
п.43584 от 26.08.25 до 26.02.26 | 1,96000 | 110,00000 | 0,33900 | -0,10500 | 0,05400 |  | 0,31800 | 35,00000 | 249,00000 | 25,00000 |  | 110,00000 | Без дефектов |  |  | 1,31363 |  |  | Полиуретановый |  | 24,20000 | 56,66621 | 1 | 15,00000 | 2H | 6,00000 |  | 1,08000 | 56,10000
п.43585 от 22.08.25 до 22.02.26 | 47,00000 | 109,00000 | 0,36000 | 0,13800 | 0,11600 | 0,28200 | -0,31200 | 30,00000 | 232,00000 | 3,02000 |  | 120,00000 | Без дефектов |  |  | 1,58776 | 28,00000 | 46,61875 | РРМ 310 | 33,39858 | 15,57000 | 38,93136 | 1,5 | 10,00000 | H | 7,00000 |  | 1,17000 | 63,50000
п.43586 от 25.08.25 до 25.02.26 | 38,80000 | 65,00000 | 0,73400 | 0,56000 | -0,46700 |  | 0,08900 | 29,00000 | 232,00000 |  |  | 110,00000 | Без дефектов |  |  | 1,59249 | 25,00000 |  |  |  | 5,00000 | 14,37266 |  | 3,00000 |  |  |  | 1,17000 | 55,40000
п.43588 от 22.08.25 до 22.02.26 |  | 68,00000 | [5 empty] | 28,00000 | 224,00000 | 5,00000 |  | 15,00000 | Без дефектов |  |  | 1,56364 | 18,00000 | 39,49432 |  | 12,66005 |  | 14,55906 | [5 empty] | 1,15000 | 53,70000
п.43589 от 20.08.25 до 20.08.27 | [16 empty] | 15,00000 | [10 empty] | 1,60000 | 75,50000
п.43591 от 22.08.25 до 22.02.26 |  | 100,00000 | [5 empty] | 12,00000 |  |  |  | 30,00000 | Без дефектов | [7 empty] | 7,80000 | [6 empty] | 0,99000 | 36,30000
п.43592 от 25.08.25 до 25.02.26 | 3,80000 | 94,00000 | 0,27300 | -0,19500 | 0,01600 |  | -0,19000 | 30,00000 | 232,00000 | 5,00000 |  | 110,00000 | Без дефектов |  |  | 1,27170 |  | 48,50625 | Полиэфирный 1311Т34 ALBA | 39,17021 | 19,00000 | 41,91212 | 1,5 | 10,00000 | F | 7,00000 |  | 1,07000 | 57,65000
п.43593 от 27.08.25 до 27.02.26 | 45,00000 | 111,00000 | 0,22400 | 0,12300 | 0,17700 |  | 0,06100 | 38,00000 | 254,00000 | 11,53000 |  | 110,00000 | Без дефектов |  |  | 1,50799 |  | 47,77159 | РРМ 310 | 50,95248 | 24,17000 | 59,70201 | 0,5 | 18,00000 | H | 6,00000 |  | 1,18000 | 61,05000
п.43594 от 21.08.25 до 21.02.26 | 39,00000 | 91,00000 | 0,45100 | -0,18400 | -0,31800 |  | 0,26300 | 30,00000 | 232,00000 | 5,45000 |  | 120,00000 | Без дефектов |  |  | 1,56847 | 26,00000 | 46,42250 | РРМ 310 | 39,09385 | 18,12000 | 45,07640 | 1,5 | 10,00000 | H | 7,00000 |  | 1,16000 | 63,05000
п.43595 от 25.08.25 до 25.02.26 | 3,60000 | 92,00000 | 0,26400 | -0,02100 | -0,19200 |  | 0,18000 | 28,00000 | 232,00000 | 5,00000 |  | 120,00000 | Соответствует |  |  | 1,29645 |  | 48,02500 | РРМ 310 | 41,64498 | 20,00000 | 44,97657 | 1,5 | 10,00000 | H | 7,00000 |  | 1,08000 | 57,65000
п.43596 от 21.08.25 до 21.02.26 | 38,60000 | 88,50000 | 0,23400 | 0,05300 | 0,22800 | 0,18800 | 0,00300 | 27,00000 | 224,00000 | 5,24000 |  | 120,00000 | Без дефектов |  |  | 1,61960 | 27,00000 | 47,56563 | РРМ 310 | 37,94757 | 18,05000 | 45,14881 | 1,5 | 16,00000 | F | 7,00000 |  | 1,19000 | 64,75000
п.43597 от 25.08.25 до 25.02.26 | 46,82000 | 102,00000 | 0,10600 | 0,10300 | 0,02300 | 0,20200 | -0,01000 | 30,00000 | 232,00000 | 3,90000 |  | 120,00000 | Без дефектов |  |  | 2,03784 | 27,00000 | 48,81250 | РРМ 310 | 32,02049 | 15,63000 | 45,01972 | 1,5 | 10,00000 | H | 7,00000 |  | 1,40000 | 70,75000
п.43598 от 21.08.25 до 21.08.27 | [27 empty] | 1,07000
п.43599 от 20.08.25 до 20.08.27 |  |  | 0,51200 | -0,48300 | -0,10400 |  | -0,13500 | [9 empty] | 20,00000 | [10 empty] | 1,14000
п.43600 от 22.08.25 до 22.02.26 | 2,40000 | 102,00000 | 0,12300 | -0,12000 | -0,02600 |  | 0,00900 | 30,00000 | 232,00000 | 6,00000 |  | 120,00000 | Без дефектов |  |  | 1,31268 |  | 48,53466 | РРМ 310 | 37,08690 | 18,00000 | 40,42472 | 1,5 | 10,00000 | H | 7,00000 |  | 1,09000 | 58,45000
п.43601 от 21.08.25 до 21.02.26 | 64,60000 | 87,00000 | 0,08200 | 0,04500 | 0,06800 |  | -0,00700 | 47,00000 | 232,00000 |  |  | 100,00000 | Без дефектов |  |  | 1,91044 | 30,00000 | 42,70000 |  | 28,10304 | 12,00000 | 37,09602 | 1,5 | 4,00000 | F |  |  | 1,32000 | 61,80000
п.43602 от 22.08.25 до 22.02.26 | 36,90000 | 86,00000 | 0,45300 | -0,28900 | -0,06200 |  | -0,36400 | 30,00000 | 232,00000 | 6,00000 |  | 100,00000 | Без дефектов |  |  | 1,73646 | 18,00000 | 40,38673 | РРМ 310 | 44,56909 | 18,00000 | 51,87080 | 0,5 | 20,00000 | H | 7,00000 |  | 1,20000 | 60,25782
п.43603 от 25.08.25 до 25.02.26 | 36,40000 | 90,00000 | 0,50618 | 0,37900 | 0,10400 |  | -0,31900 | 29,00000 | 232,00000 | 6,00000 | 1,00000 | 100,00000 | Без дефектов |  |  | 1,85218 | 26,00000 | 41,01378 | РРМ 310 | 43,88769 | 18,00000 | 53,48620 | 1,5 | 10,00000 | H | 7,00000 |  | 1,25277 | 62,33229
п.43604 от 20.08.25 до 20.02.26 | 3,40000 | 92,00000 | 0,33300 | 0,20600 | -0,13200 |  | -0,22600 | 28,00000 | 232,00000 | 5,00000 |  | 110,00000 | Без дефектов |  |  | 1,32444 |  | 49,50000 | Полиэфирный | 36,54822 | 18,00000 | 40,00000 | 1,5 | 10,00000 | H | 7,00000 |  | 1,10000 | 59,60000
п.43605 от 25.08.25 до 25.02.26 | 41,10000 | 112,00000 | 0,31400 | 0,17800 | -0,25800 |  | 0,01300 | 36,00000 | 249,00000 | 25,00000 |  | 110,00000 | Без дефектов |  |  | 1,35632 |  | 46,18750 | PPU 331 | 52,03252 | 24,00000 | 57,15832 | 1,5 | 10,00000 | H |  |  | 1,10000 | 56,95000
п.43606 от 21.08.25 до 21.02.26 | 8,06000 | 70,00000 | [5 empty] | 30,00000 | 232,00000 | 6,00000 |  | 30,00000 | Без дефектов |  |  | 1,55582 | 25,00000 | 39,95170 |  | 15,01813 |  | 17,27085 | [5 empty] | 1,15000 | 54,05000
п.43607 от 25.08.25 до 25.02.26 | 80,60000 | 95,00000 | 0,36600 | 0,17500 | -0,00700 |  | 0,32200 | 26,00000 | 232,00000 | 9,00000 |  | 110,00000 | Без дефектов |  |  | 1,42419 |  | 45,93977 | PPE 100 | 34,82821 | 16,00000 | 39,35588 | 1,5 | 10,00000 | H | 6,00000 |  | 1,13000 | 57,90000
п.43608 от 26.08.25 до 26.02.26 | 101,00000 | 75,00000 | [5 empty] | 12,00000 |  | 6,00000 |  | 40,00000 | Без дефектов | [5 empty] | D'LAC WEF 3020 |  | 2,40000 | [6 empty] | 1,03000 | 42,70000
п.43609 от 26.08.25 до 26.02.26 | 86,12000 | 152,00000 | [5 empty] | 12,00000 |  |  |  | 10,00000 | Без дефектов |  | 3,00000 |  | 7,00000 |  |  |  | 5,00000 |  | 1,5 |  |  |  |  | 1,42000 | 63,80000
п.43611 от 28.08.25 до 28.02.26 | 3,60000 | 95,00000 | 0,17100 | -0,16200 | 0,05200 |  | 0,01800 | 30,00000 | 232,00000 | 6,00000 |  | 120,00000 | Без дефектов |  |  | 1,42340 |  | 49,68750 | РРМ 310 | 37,89020 | 19,00000 | 43,97484 | 1 | 10,00000 | H | 7,00000 |  | 1,15000 | 61,50000
п.43612 от 27.08.25 до 27.02.26 | 91,28000 | 146,00000 | [5 empty] | 12,00000 |  |  |  | 10,00000 | Без дефектов | [7 empty] | 5,00000 | [6 empty] | 0,99000 | 37,60000
п.43614 от 21.08.25 до 21.08.27 |  |  | 0,40300 | 0,16500 | -0,05900 |  | 0,36300 | [9 empty] | 8,00000 | [10 empty] | 2,00500
п.43615 от 21.08.25 до 21.08.27 |  |  | 0,97500 | 0,88000 | 0,08700 |  | 0,41000 | [9 empty] | 8,00000 | [10 empty] | 1,15000 | 63,70000
п.43617 от 22.08.25 до 22.02.26 | 45,00000 | 102,00000 | 0,39300 | -0,01800 | -0,39200 | 0,39500 | 0,01600 | 30,00000 | 232,00000 | 3,08000 |  | 120,00000 | Без дефектов |  |  | 1,48017 | 26,00000 | 41,97500 | РРМ 310 | 36,44915 | 15,50000 | 39,69312 | 1,5 | 10,00000 | H | 7,00000 |  | 1,10000 | 57,80000
п.43618 от 25.08.25 до 25.02.26 | 76,10000 | 81,00000 | [5 empty] | 8,00000 |  |  |  | 20,00000 | Без дефектов |  | 3,00000 |  | 8,00000 |  |  |  | 10,00000 |  | 1,5 |  |  |  |  | 1,43000 | 71,45000
п.43619 от 26.08.25 до 26.02.26 | 4,00000 | 96,00000 | 0,14900 | -0,07400 | -0,12000 |  | 0,04900 | 30,00000 | 232,00000 | 6,00000 |  | 120,00000 | Соответствует |  |  | 1,28862 |  | 48,94545 | РРМ 310 | 38,81873 | 19,00000 | 41,92422 | 1,5 | 10,00000 | H | 7,00000 |  | 1,08000 | 58,40000
п.43620 от 25.08.25 до 25.02.26 | 38,90000 | 89,00000 | 0,19000 | 0,16300 | 0,09500 |  | 0,02200 | 30,00000 | 232,00000 | 5,31000 |  | 100,00000 | Без дефектов |  |  | 1,81749 | 18,00000 | 48,40000 | РРМ 310 | 37,64463 | 18,22000 | 48,69794 | 1,5 | 10,00000 | H | 7,00000 |  | 1,29000 | 68,00000
п.43621 от 25.08.25 до 25.02.26 | 38,60000 | 94,00000 | 0,25632 | -0,11600 | -0,18800 | 0,29100 | 0,13000 | 27,00000 | 224,00000 | 4,84000 |  | 120,00000 | Без дефектов |  |  | 1,63515 | 26,00000 | 42,59688 | РРМ 310 | 40,45775 | 17,50000 | 47,10308 | 1 | 16,00000 | F | 7,00000 |  | 1,17000 | 60,75000
п.43622 от 22.08.25 до 22.02.26 | 96,66000 | 135,00000 | [5 empty] | 12,00000 |  |  |  | 10,00000 | Без дефектов | [7 empty] | 8,00000 | [6 empty] | 0,98000 | 37,90000
п.43623 от 26.08.25 до 26.02.26 | 38,70000 | 93,00000 | 0,42200 | 0,24800 | 0,23700 |  | 0,24600 | 28,00000 | 235,00000 | 5,51000 |  | 120,00000 | Без дефектов |  |  | 1,69373 | 26,66667 | 45,02063 | РРМ 310 | 40,00672 | 17,86000 | 47,52550 | 1,5 | 10,00000 | H | 7,00000 |  | 1,21000 | 63,65000
п.43624 от 22.08.25 до 22.02.26 | 3,20000 | 104,00000 | 0,22186 | -0,09300 | 0,04200 |  | 0,19700 | 30,00000 | 232,00000 | 6,00000 |  | 110,00000 | Без дефектов |  |  | 1,30075 |  | 47,53409 | РРМ 310 | 39,97131 | 19,00000 | 43,16902 | 1,5 | 10,00000 | F | 6,00000 |  | 1,08000 | 57,25000
п.43625 от 22.08.25 до 22.02.26 |  | 65,00000 | [5 empty] | 27,00000 | 224,00000 | 5,00000 |  | 30,00000 | Без дефектов |  |  |  | 27,00000 | 38,90625 |  | 12,91648 | [7 empty] | 1,15000 | 53,25000
п.43626 от 26.08.25 до 26.02.26 | 39,30000 | 93,00000 | 0,25700 | 0,04000 | 0,02400 |  | 0,25200 | 28,00000 | 232,00000 | 5,15000 |  | 120,00000 | Без дефектов |  |  | 1,77486 | 26,00000 | 48,48563 | РРМ 310 | 36,11379 | 17,51000 | 46,00723 | 1,5 | 10,00000 | H | 7,00000 |  | 1,27000 | 67,55000
п.43628 от 25.08.25 до 25.02.26 | 39,30000 | 92,00000 | 0,30600 | 0,28700 | -0,08300 | 0,15400 | 0,06700 | 27,00000 | 224,00000 | 5,00000 |  | 120,00000 | Без дефектов |  |  | 1,87076 | 29,00000 | 46,29375 | РРМ 310 | 36,91640 | 17,00000 | 47,50261 | 1 | 16,00000 | F | 7,00000 |  | 1,30000 | 66,95000
п.43629 от 26.08.25 до 26.02.26 | 36,90000 | 81,00000 | 0,27200 | -0,19300 | -0,11400 | 0,18500 | -0,15500 | 26,00000 | 224,00000 | 5,71000 |  | 120,00000 | Без дефектов |  |  | 1,57252 | 19,00000 | 40,03938 | РРМ 310 |  | 18,01000 | 49,21139 | 1 | 16,00000 | F | 7,00000 |  | 1,13000 | 57,55000
п.43630 от 26.08.25 до 26.02.26 | 40,70000 | 114,00000 | 0,52800 | -0,20300 | 0,48700 |  | -0,01800 | 34,00000 | 249,00000 | 24,00000 |  | 110,00000 | Без дефектов |  |  | 1,49854 |  | 46,88466 | PPU 331 | 51,18945 | 24,00000 | 59,89166 | 1,5 | 10,00000 | H |  |  | 1,17000 | 60,05000
п.43631 от 26.08.25 до 26.02.26 | 12,00000 | 88,00000 | 0,33200 | -0,21200 | 0,26000 | 0,21600 | 0,14100 | 27,00000 | 224,00000 | 5,65000 |  | 120,00000 | Без дефектов |  |  | 1,57214 | 26,00000 | 42,07375 | РРМ 310 | 41,66419 | 17,50000 | 46,35637 | 1 | 16,00000 | F | 7,00000 |  | 1,14000 | 59,35000
п.43632 от 21.08.25 до 21.02.26 | [16 empty] | 5,00000 | [10 empty] | 1,57000
п.43633 от 22.08.25 до 22.08.27 | 74,60000 | [15 empty] | 35,00000 | [10 empty] | 1,44000
п.43634 от 21.08.25 до 21.08.27 | [13 empty] | Прозрачный
п.43636 от 25.08.25 до 25.08.27 |  |  | 0,41900 | 0,18800 | -0,16900 | 1,13000 | 0,33400 | [9 empty] | 17,00000 | [10 empty] | 1,19000
п.43641 от 26.08.25 до 26.02.26 | 45,00000 | 85,00000 | 0,52900 | 0,41900 | -0,31100 | 0,41800 | 0,08600 | 30,00000 | 232,00000 | 3,55000 |  | 120,00000 | Без дефектов |  |  | 1,89502 | 25,00000 | 46,12625 | РРМ 310 | 33,84190 | 15,61000 | 44,08527 | 1,5 | 10,00000 | H | 7,00000 |  | 1,31000 | 67,10000
п.43642 от 27.08.25 до 27.02.26 | 75,18000 | 92,00000 | [5 empty] | 8,00000 |  |  |  | 20,00000 | Оспины |  | 3,00000 |  | 9,00000 |  |  |  | 10,00000 |  | 1,5 |  |  |  |  | 1,47000 | 72,00000
п.43643 от 22.08.25 до 22.08.26
п.43644 от 26.08.25 до 26.02.26 | 100,00000 | 78,00000 | [5 empty] | 12,00000 |  | 6,00000 |  | 40,00000 | Без дефектов |  | 3,00000 |  |  |  | D'LAC WEF 3020 |  | 2,80000 | [6 empty] | 1,03000 | 43,50000
п.43645 от 27.08.25 до 27.02.26 | 2,00000 | 72,00000 | [5 empty] | 12,00000 |  | 5,00000 |  | 51,00000 | Без дефектов | [5 empty] | D'LAC WEF 3020 | [8 empty] | 1,03000 | 51,40000
п.43646 от 22.08.25 до 22.02.26 |  | 93,00000 | [5 empty] | 12,00000 |  |  |  | 30,00000 | Без дефектов |  | 3,00000 | [5 empty] | 4,00000 | [6 empty] | 0,97000 | 33,40000
п.43647 от 22.08.25 до 22.02.26 | 71,44000 | 90,00000 | [5 empty] | 8,00000 |  |  |  | 20,00000 | Без дефектов |  | 3,00000 |  | 10,33333 |  |  |  | 10,00000 |  | 1,5 |  |  |  |  | 1,43000 | 70,00000
п.43648 от 25.08.25 до 25.08.26
п.43649 от 26.08.25 до 26.08.26
п.43650 от 27.08.25 до 27.08.26
п.43651 от 27.08.25 до 27.08.26
п.43652 от 03.09.25 до 03.03.26 | 39,80000 | 94,00000 | 0,43348 | 0,40400 | 0,00600 |  | 0,15700 | 30,00000 | 232,00000 | 6,00000 |  | 110,00000 | Без дефектов |  |  | 1,54967 | 22,00000 | 46,16563 | РРМ 310 | 41,22034 | 19,00000 | 47,07239 | 1,5 | 10,00000 | F | 6,00000 |  | 1,15000 | 62,55000
п.43653 от 28.08.25 до 28.02.26 | 2,20000 | 91,00000 | 0,45300 | 0,29200 | -0,34700 |  | 0,00700 | 30,00000 | 232,00000 | 6,00000 |  | 120,00000 | Без дефектов |  |  | 1,44475 |  | 49,57955 | РРМ 310 | 34,28833 | 17,00000 | 39,77447 | 1,5 | 10,00000 | H | 7,00000 |  | 1,16000 | 61,75000
п.43655 от 25.08.25 до 25.02.26 |  | 74,00000 | [5 empty] | 26,00000 | 224,00000 | 5,00000 |  | 15,00000 | Без дефектов |  |  | 1,63694 | 16,00000 | 36,99091 |  | 13,46884 |  | 15,67953 | [5 empty] | 1,16000 | 52,20000
п.43656 от 27.08.25 до 27.02.26 | 37,50000 | 121,00000 | 0,46900 | 0,32600 | 0,05300 |  | 0,33300 | 35,00000 | 249,00000 | 7,00000 |  | 110,00000 | Соответствует |  |  | 1,61041 |  | 54,76364 | PPM 310 RWS | 44,05874 | 24,00000 | 56,09562 | 1 | 18,00000 | H | 6,00000 |  | 1,28000 | 68,90000
п.43657 от 26.08.25 до 26.02.26 | 41,30000 | 112,00000 | 0,45100 | -0,33600 | 0,30100 |  | -0,00300 | 35,00000 | 249,00000 | 25,00000 |  | 110,00000 | Без дефектов |  |  | 1,53488 |  | 48,86364 | PPU 331 | 49,11628 | 24,00000 | 58,93953 | 1,5 | 10,00000 | H |  |  | 1,20000 | 62,50000
п.43658 от 25.08.25 до 25.02.26 | 38,40000 | 93,00000 | 0,29426 | -0,10100 | -0,12200 |  | -0,24800 | 29,00000 | 232,00000 | 6,00000 | 1,00000 | 100,00000 | Без дефектов |  |  | 1,60126 | 24,00000 | 45,11205 | РРМ 310 | 39,90065 | 18,00000 | 46,17575 | 1,5 | 10,00000 | H | 7,00000 |  | 1,16843 | 62,41935
п.43659 от 26.08.25 до 26.02.26 | 41,10000 | 86,00000 | 0,31800 | -0,31700 | -0,01500 |  | 0,01500 | 30,00000 | 232,00000 | 5,34000 |  | 120,00000 | Без дефектов |  |  | 1,47090 | 26,00000 | 40,52688 | РРМ 310 | 45,38409 | 18,30000 | 47,76838 | 1,5 | 10,00000 | H | 7,00000 |  | 1,09000 | 56,35000
п.43660 от 27.08.25 до 27.02.26 |  | 84,00000 | 0,36000 | 0,35900 | -0,00600 |  | 0,02600 | 34,00000 | 243,00000 | 23,00000 |  | 50,00000 | Без дефектов |  |  | 1,63390 | 25,00000 | 39,79318 |  | 57,79885 |  | 68,20264 | [5 empty] | 1,18000 | 55,10000
п.43662 от 26.08.25 до 26.02.26 | 38,40000 | 81,00000 | 0,42200 | 0,24800 | 0,23700 |  | 0,24600 | 30,00000 | 232,00000 | 5,32000 |  | 120,00000 | Без дефектов |  |  | 1,70951 | 20,00000 | 45,48125 | РРМ 310 | 39,92952 | 18,13000 | 48,23883 | 1.5 | 10,00000 | H | 7,00000 |  | 1,22000 | 64,25000
п.43663 от 28.08.25 до 28.02.26 | 38,80000 | 82,00000 | 0,47800 | 0,13400 | -0,25900 |  | 0,37900 | 30,00000 | 232,00000 | 5,01000 |  | 100,00000 | Без дефектов |  |  | 1,56540 | 27,00000 | 46,71250 | РРМ 310 | 39,21862 | 18,32000 | 45,34089 | 1,5 | 10,00000 | H | 7,00000 |  | 1,16000 | 63,25000
п.43664 от 28.08.25 до 28.02.26 | 100,00000 | 76,00000 | [5 empty] | 12,00000 |  | 6,00000 |  | 40,00000 | Без дефектов | [5 empty] | D'LAC WEF 3020 |  | 3,00000 | [6 empty] | 1,03000 | 42,70000
п.43665 от 28.08.25 до 28.02.26 | 35,60000 | 96,00000 | 0,45200 | 0,37100 | -0,23600 |  | 0,10500 | 30,00000 | 232,00000 | 6,00000 |  | 110,00000 | Без дефектов |  |  | 1,66591 | 28,00000 | 47,21375 | РРМ 310 | 42,36054 | 20,00000 | 51,18000 | 1,5 | 10,00000 | H | 6,00000 |  | 1,21000 | 65,10000
п.43666 от 27.08.25 до 27.02.26 | 37,50000 | 94,00000 | 0,26600 | 0,12300 | 0,14700 |  | 0,18500 | 30,00000 | 232,00000 | 7,40000 |  | 100,00000 | Без дефектов |  |  | 1,55951 | 19,00000 | 45,23125 | РРМ 310 | 38,65565 | 17,54000 | 44,19040 | 1,5 | 10,00000 | H | 7,00000 |  | 1,15000 | 61,90000
п.43667 от 26.08.25 до 26.02.26 |  | 70,00000 | [5 empty] | 12,00000 |  |  |  | 30,00000 | Без дефектов | [7 empty] | 5,00000 | [6 empty] | 1,00000 | 32,80000
п.43668 от 27.08.25 до 27.02.26 | 39,20000 | 91,00000 | 0,22600 | -0,17700 | -0,02800 | 0,17200 | 0,13800 | 27,00000 | 224,00000 | 5,30000 |  | 120,00000 | Без дефектов |  |  | 1,60000 | 30,00000 | 45,52188 | РРМ 310 | 39,11741 | 17,95000 | 45,76901 | 1 | 16,00000 | F | 7,00000 |  | 1,17000 | 62,75000
п.43669 от 28.08.25 до 28.02.26 | 43,70000 | 92,00000 | 0,16900 | 0,01300 | 0,16600 |  | 0,03100 | 28,00000 | 232,00000 | 9,96000 |  | 100,00000 | Без дефектов |  |  | 2,10295 | 20,00000 | 31,57875 | PPU 331 DA | 63,65372 | 20,00000 | 73,91757 | 1 | 10,00000 | H | 7,00000 |  | 1,27000 | 56,90000
п.43670 от 26.08.25 до 26.02.26 | 10,60000 | 76,00000 | [5 empty] | 30,00000 | 232,00000 | 6,00000 |  | 30,00000 | Без дефектов |  |  | 1,54494 | 15,00000 | 40,60511 |  | 14,77647 |  | 16,99293 | [5 empty] | 1,15000 | 54,55000
п.43671 от 27.08.25 до 27.02.26 | 40,70000 | 109,00000 | 2,01000 | -2,00900 | -0,04500 |  | -0,01400 | 30,00000 | 232,00000 | 6,00000 |  | 55,00000 | Без дефектов |  | 2,00000 | 1,39036 |  | 41,56750 | РРМ 310 | 43,30306 | 18,00000 | 44,77006 | 1,5 | 10,00000 | H | 7,00000 |  | 1,06000 | 55,90000
п.43672 от 26.08.25 до 26.02.26 |  | 28,00000 | [5 empty] | 70,00000 | 260,00000 |  |  | 100,00000 | Без дефектов | [7 empty] | 1,00000 |  |  |  | 7H |  |  | 1,18000 | 39,65000
п.43673 от 27.08.25 до 27.02.26 | 36,80000 | 92,00000 | 0,38100 | -0,06700 | 0,26900 |  | 0,26200 | 30,00000 | 232,00000 | 4,53000 |  | 100,00000 | Без дефектов |  |  | 1,56106 | 25,00000 | 45,08750 | РРМ 310 | 40,16383 | 18,08000 | 45,66974 | 1,5 | 10,00000 | H | 7,00000 |  | 1,15000 | 61,80000
п.43674 от 22.08.25 до 22.02.26 | 50,90000 | [6 empty] | 25,00000 | 232,00000 | [7 empty] | 12,00000 |  |  |  | 20,17000
п.43675 от 28.08.25 до 28.02.26 | 37,60000 | 128,00000 | 0,16100 | 0,03200 | -0,05700 |  | 0,14700 | 33,00000 | 243,00000 | 7,00000 |  | 110,00000 | Соответствует |  |  | 1,64669 |  | 56,08523 | РРМ 310 | 46,35802 | 26,00000 | 60,72900 | 1 | 18,00000 | H | 6,00000 |  | 1,31000 | 70,50000
п.43676 от 29.08.25 до 28.02.26 | 81,20000 | 97,00000 | 0,39600 | -0,22200 | 0,25200 |  | 0,21100 | 30,00000 | 232,00000 | 6,00000 |  | 50,00000 | Без дефектов |  |  |  | 25,00000 |  | PPE 100 |  | 16,00000 |  | 2 | 10,00000 | F | 6,00000 |  | 1,24000 | 65,45000
п.43678 от 26.08.25 до 26.08.26 | [13 empty] | Соответствует | [13 empty] | 1,31000
п.43679 от 29.08.25 до 28.02.26 | 41,40000 | 107,00000 | 0,41000 | 0,35800 | -0,19300 |  | -0,04800 | 35,00000 | 249,00000 | 24,00000 |  | 110,00000 | Без дефектов |  |  | 1,46416 |  | 47,93182 | PPU 331 | 49,93380 | 24,00000 | 58,08250 | 1,5 | 10,00000 | H |  |  | 1,16000 | 60,50000
п.43680 от 28.08.25 до 28.02.26 | 3,70000 | 82,00000 | 0,25000 | 0,10200 | -0,22600 |  | 0,03200 | 30,00000 | 232,00000 | 6,00000 |  | 120,00000 | Соответствует |  |  | 1,28607 |  | 49,25227 | РРМ 310 | 38,62502 | 19,00000 | 41,66305 | 1,5 | 10,00000 | H | 7,00000 |  | 1,08000 | 58,65000
п.43681 от 27.08.25 до 27.02.26 | 48,10000 | 103,00000 | 0,36100 | -0,03900 | 0,35800 | 0,04200 | -0,01800 | 30,00000 | 232,00000 | 3,68000 |  | 120,00000 | Без дефектов |  |  | 1,62207 | 20,00000 | 45,49875 | РРМ 310 | 36,05944 | 16,38000 | 42,14034 | 1,5 | 10,00000 | H | 7,00000 |  | 1,18000 | 63,05000
п.43682 от 28.08.25 до 28.02.26 | 38,10000 | 94,00000 | 0,23706 | -0,08100 | 0,16100 |  | -0,15400 | 30,00000 | 232,00000 | 4,71000 |  | 120,00000 | Без дефектов |  |  | 1,63422 | 27,00000 | 42,67000 | РРМ 310 | 42,97434 | 18,40000 | 49,45677 | 1,5 | 10,00000 | H | 7,00000 |  | 1,17000 | 60,80000
п.43683 от 25.08.25 до 25.02.26 | 35,40000 | 84,00000 | 0,22200 | -0,10300 | -0,01200 |  | 0,19700 | 30,00000 | 232,00000 | 6,00000 | 1,00000 | 100,00000 | Без дефектов |  |  | 1,59423 | 21,00000 | 46,03375 | РРМ 310 | 41,27407 | 19,00000 | 48,00375 | 1,5 | 15,00000 | H | 7,00000 |  | 1,17000 | 63,10000
п.43684 от 26.08.25 до 26.08.27 | 0,90000 |  | 0,36200 | 0,01800 | 0,09100 | 2,37200 | 0,35000 | [9 empty] | 33,00000 | [10 empty] | 1,40000
п.43686 от 05.09.25 до 05.03.26 | 86,70000 | 88,00000 | 0,60634 | 0,36900 | -0,48000 |  | 0,03300 | 30,00000 | 232,00000 | 6,00000 |  | 50,00000 | Без дефектов |  |  | 1,40379 |  | 42,75500 | РРМ 310 | 42,16629 | 18,00000 | 44,17515 | 1,5 | 10,00000 | H | 7,00000 |  | 1,07000 | 57,20000
п.43687 от 27.08.25 до 27.02.26 |  | 83,00000 | [5 empty] | 30,00000 | 232,00000 | 5,00000 |  | 15,00000 | Без дефектов |  |  | 1,54916 |  | 38,85455 |  | 12,86851 |  | 14,67010 | [5 empty] | 1,14000 | 52,80000
п.43688 от 27.08.25 до 27.02.26 | 41,50000 | 88,00000 | 0,32800 | 0,31500 | -0,08900 | 0,09200 | -0,02000 | 27,00000 | 224,00000 | 5,76000 |  | 120,00000 | Без дефектов |  |  | 1,94825 | 27,00000 | 44,31250 | РРМ 310 | 39,23749 | 17,29000 | 50,84573 | 1 | 16,00000 | F | 7,00000 |  | 1,32000 | 66,25000
п.43689 от 26.08.25 до 26.02.26 | 4,00000 | 88,00000 | [5 empty] | 30,00000 | 232,00000 | 5,00000 |  | 110,00000 |  | Без дефектов |  | 1,20261 |  | 49,59545 | PPE 100 | 30,06560 | 15,00000 | 31,45450 | 2 | 10,00000 | F | 6,00000 |  | 1,04000 | 57,35000
п.43690 от 27.08.25 до 27.02.26 | 48,30000 | 103,00000 | 0,33800 | 0,32300 | 0,07700 | 0,23300 | -0,06700 | 30,00000 | 232,00000 | 3,00000 |  | 120,00000 | Без дефектов |  |  | 2,08033 | 27,00000 | 47,65375 | РРМ 310 | 34,01621 | 16,21000 | 47,96892 | 1,5 | 10,00000 | H | 7,00000 |  | 1,41000 | 70,30000
п.43691 от 26.08.25 до 26.02.26 | 40,10000 | 89,00000 | [5 empty] | 55,00000 | 249,00000 | 13,00000 |  | 110,00000 | Без дефектов |  |  | 1,21255 |  | 45,10568 | PPR 390 | 31,28174 | 14,00000 | 31,96936 | 1 | 4,00000 | H |  |  | 1,03000 | 53,10000
п.43692 от 26.08.25 до 26.02.26 | 32,18000 | 93,00000 | 0,26200 | -0,24500 | 0,04200 |  | 0,08500 | 30,00000 | 232,00000 | 6,00000 | 1,00000 | 100,00000 | Без дефектов |  |  | 1,53227 | 24,00000 | 44,15788 | РРМ 310 | 40,76283 | 18,00000 | 45,54675 | 1,5 | 10,00000 | H | 7,00000 |  | 1,13256 | 60,55512
п.43693 от 27.08.25 до 27.02.26 | 37,20000 | 85,50000 | 0,55200 | -0,09400 | 0,37700 |  | -0,39200 | 30,00000 | 232,00000 | 5,00000 |  | 100,00000 | Без дефектов |  |  | 1,77400 | 22,00000 | 44,04500 | Полиэфирный 1311Т34 ALBA | 41,15697 | 18,00000 | 49,97169 | 1,5 | 10,00000 | F | 6,00000 |  | 1,24000 | 63,90000
п.43694 от 28.08.25 до 28.02.26 | 85,70000 | 128,00000 | [5 empty] | 12,00000 |  |  |  | 10,00000 | Без дефектов |  | 3,00000 |  | 7,00000 |  |  |  | 5,00000 |  | 1,5 |  |  |  |  | 1,42000 | 63,15000
п.43696 от 25.08.25 до 25.02.26 | [13 empty] | Соответствует |  |  | 10,00000
п.43697 от 27.08.25 до 27.02.26 | 2,40000 | 110,00000 | 0,41300 | 0,38600 | 0,04500 |  | 0,14100 | 30,00000 | 232,00000 | 6,00000 |  | 120,00000 | Без дефектов |  |  | 1,30777 |  | 49,09205 | РРМ 310 | 36,66581 | 18,00000 | 39,96574 | 1,5 | 10,00000 | H | 7,00000 |  | 1,09000 | 58,90000
п.43698 от 26.08.25 до 26.02.26 | 8,80000 | 90,00000 | 0,13600 | 0,02100 | 0,05100 |  | 0,12500 | 30,00000 | 232,00000 | 6,00000 |  | 100,00000 | Без дефектов |  |  | 1,90010 | 27,00000 | 40,62750 | РРМ 310 | 44,83048 | 18,00000 | 54,63552 | 1,5 | 10,00000 | H | 6,00000 |  | 1,27000 | 62,60000
п.43700 от 02.09.25 до 02.03.26 |  | 37,00000 | [5 empty] | 10,00000 | 232,00000 |  |  | 40,00000 | Без дефектов |  | 4,00000 | [5 empty] | 9,42000 | [6 empty] | 0,96000 | 29,50000
п.43701 от 29.08.25 до 28.02.26 | 98,00000 | 138,00000 | [5 empty] | 12,00000 |  |  |  | 10,00000 | Без дефектов | [7 empty] | 6,00000 | [6 empty] | 0,99000 | 38,40000
п.43702 от 25.08.25 до 25.02.26 | [13 empty] | Соответствует
п.43703 от 27.08.25 до 27.02.26 | 64,40000 | 83,00000 | 0,31000 | 0,11600 | -0,02300 |  | 0,28600 | 47,00000 | 232,00000 |  |  | 100,00000 | Без дефектов |  |  | 1,91761 | 11,00000 | 42,60841 |  | 28,16345 | 12,00000 | 37,23519 | 1,5 | 4,00000 | F |  |  | 1,32211 | 61,80000
п.43704 от 29.08.25 до 28.02.26 | 39,10000 | 92,00000 | 0,30400 | 0,01600 | -0,24000 |  | 0,18700 | 30,00000 | 232,00000 | 5,30000 |  | 100,00000 | Без дефектов |  |  | 1,54067 | 26,00000 | 40,71000 | РРМ 310 | 43,13437 | 17,56000 | 46,92824 | 1,5 | 10,00000 | H | 7,00000 |  | 1,12000 | 57,65000
п.43705 от 27.08.25 до 27.02.26 |  | 76,50000 | [5 empty] | 26,00000 | 224,00000 | 6,00000 |  | 30,00000 | Без дефектов |  |  | 1,59611 | 15,00000 | 39,10000 |  | 15,24249 |  | 17,80051 | [5 empty] | 1,16000 | 53,80000
п.43706 от 28.08.25 до 28.08.27 | 0,60000 |  | 1,44000 | -1,42100 | 0,02900 | 1,44500 | 0,22900 | [9 empty] | 30,00000 | [10 empty] | 1,39000
п.43707 от 28.08.25 до 28.02.26 | 36,76000 | 93,00000 | 0,40882 | -0,28000 | -0,10700 |  | -0,27800 | 30,00000 | 232,00000 | 6,00000 | 1,00000 | 110,00000 | Без дефектов |  |  | 2,04722 | 27,00000 | 47,18000 | РРМ 310 | 43,13244 | 20,20000 | 59,41654 | 1,5 | 10,00000 | F | 7,00000 |  | 1,39000 | 69,60000
п.43708 от 26.08.25 до 26.02.26 | [16 empty] | 10,00000 | [10 empty] | 1,16000
п.43709 от 26.08.25 до 26.10.25 | [13 empty] | Без дефектов
п.43711 от 29.08.25 до 28.02.26 | 39,00000 | 94,00000 | 0,08100 | 0,01500 | 0,06900 |  | 0,03900 | 30,00000 | 232,00000 | 5,30000 |  | 120,00000 | Без дефектов |  |  | 1,58840 | 25,00000 | 44,61000 | РРМ 310 | 40,16642 | 17,86000 | 45,90422 | 1,5 | 10,00000 | H | 7,00000 |  | 1,16000 | 61,80000
п.43712 от 26.08.25 до 26.02.26 | [7 empty] | 25,00000 | 232,00000 | [7 empty] | 10,00000 |  |  |  | 20,21000
п.43713 от 28.08.25 до 28.02.26 | 34,62000 | 80,00000 | 0,26400 | -0,04600 | 0,23300 |  | 0,11600 | 30,00000 | 232,00000 | 6,00000 |  | 100,00000 | Без дефектов |  |  | 1,62319 |  | 41,71000 | Полиэфирный 1311Т34 ALBA | 44,11412 | 18,40000 | 49,94438 | 1,5 | 10,00000 | F | 6,00000 |  | 1,16000 | 59,80000
п.43714 от 28.08.25 до 28.02.26 | 38,16000 | 81,00000 | 0,29688 | 0,03300 | -0,23300 |  | 0,18100 | 30,00000 | 232,00000 | 6,00000 | 1,00000 | 100,00000 | Без дефектов |  |  | 1,86173 | 24,00000 | 46,86250 | РРМ 310 | 38,41024 | 18,00000 | 49,79380 | 1,5 | 10,00000 | H | 6,00000 |  | 1,30000 | 67,30000
п.43715 от 27.08.25 до 27.02.26 | 40,20000 | 117,00000 | 0,37000 | 0,33800 | -0,07800 |  | 0,12700 | 34,00000 | 249,00000 | 24,00000 |  | 110,00000 | Без дефектов |  |  | 1,30570 |  | 46,98182 | PPU 331 | 53,21207 | 25,00000 | 57,46904 | 1,5 | 10,00000 | H |  |  | 1,08000 | 56,80000
п.43716 от 01.09.25 до 01.03.26 | 38,50000 | 80,00000 | 0,47900 | -0,00300 | -0,18200 |  | 0,44400 | 30,00000 | 232,00000 | 4,57000 |  | 100,00000 | Без дефектов |  |  | 1,57867 | 30,00000 | 45,48000 | РРМ 310 | 38,80827 | 17,65000 | 44,65310 | 1,5 | 10,00000 | H | 7,00000 |  | 1,16000 | 62,40000
п.43717 от 26.08.25 до 26.08.27 | [13 empty] | Прозрачный
п.43718 от 28.08.25 до 28.02.26 | 7,00000 | 80,00000 | [5 empty] | 12,00000 |  |  |  |  | Без дефектов | [14 empty] | 1,06000 | 44,00000
п.43719 от 28.08.25 до 28.02.26 | 38,60000 | 93,00000 | 0,25800 | -0,02100 | 0,24800 |  | 0,06700 | 30,00000 | 232,00000 | 5,50000 |  | 120,00000 | Без дефектов |  |  | 1,64828 | 27,00000 | 43,36000 | РРМ 310 | 41,51863 | 17,88000 | 47,84307 | 1,5 | 10,00000 | H | 7,00000 |  | 1,18000 | 61,60000
п.43720 от 28.08.25 до 28.02.26 | 38,50000 | 103,00000 | 0,34900 | 0,33700 | 0,07300 |  | 0,05100 | 30,00000 | 232,00000 | 6,00000 | 1,00000 | 110,00000 | Без дефектов |  |  | 1,63074 | 29,00000 | 46,59875 | РРМ 310 | 40,77363 | 19,00000 | 48,33693 | 1,5 | 10,00000 | F | 7,00000 |  | 1,19000 | 64,10000
п.43721 от 01.09.25 до 01.03.26 | 35,80000 | 99,00000 | 0,39362 | 0,24700 | -0,30600 |  | -0,01700 | 30,00000 | 232,00000 | 6,00000 | 1,00000 | 110,00000 | Без дефектов |  |  | 1,46633 | 25,00000 | 43,41875 | РРМ 310 | 41,78758 | 18,00000 | 44,84942 | 1,5 | 10,00000 | F | 7,00000 |  | 1,10000 | 58,85000
п.43722 от 27.08.25 до 27.08.27 | [27 empty] | 0,99000 | 83,60000
п.43723 от 27.08.25 до 27.02.26 | 150,00000 | 63,00000 | [5 empty] | 12,00000 |  |  |  | 5,00000 | Без дефектов | [7 empty] | 3,00000 | [6 empty] | 1,02000 | 42,20000
п.43724 от 28.08.25 до 28.02.26 | 91,80000 | 62,00000 | [5 empty] | 7,00000 |  |  |  | 40,00000 | Без дефектов |  | 2,00000 |  | 10,00000 |  | D'LAC WET 1020 HV | [8 empty] | 1,06000 | 38,20000
п.43725 от 01.09.25 до 01.03.26 | 39,90000 | 82,00000 | 0,54800 | -0,35700 | 0,41100 |  | -0,06900 | 28,00000 | 232,00000 | 5,00000 |  | 100,00000 | Без дефектов |  |  | 1,77982 |  | 43,65750 | Полиэфирный 1311Т34 ALBA | 43,75360 | 19,00000 | 53,12883 | 1,5 | 10,00000 | F | 6,00000 |  | 1,24000 | 63,65000
п.43727 от 28.08.25 до 28.08.27 |  |  | 0,82600 | 0,44600 | -0,05900 | 0,45500 | 0,69300 | [9 empty] | 20,00000 | [10 empty] | 1,19000
п.43728 от 28.08.25 до 28.08.26
п.43730 от 29.08.25 до 28.02.26 | 38,60000 | 94,00000 | 0,30200 | 0,25100 | 0,14100 |  | 0,09100 | 30,00000 | 232,00000 | 5,92000 |  | 120,00000 | Без дефектов |  |  | 1,62847 | 24,00000 | 48,62500 | РРМ 310 | 37,33471 | 18,07000 | 44,75504 | 1,5 | 10,00000 | H | 7,00000 |  | 1,20000 | 65,75000
п.43731 от 28.08.25 до 28.02.26 |  | 76,00000 | [5 empty] | 27,00000 | 224,00000 | 5,00000 |  | 30,00000 | Без дефектов |  |  |  | 16,00000 | 39,56136 |  | 12,63859 | [7 empty] | 1,16000 | 54,15000
п.43732 от 28.08.25 до 28.02.26 | 33,80000 | 63,00000 | [5 empty] | 28,00000 | 232,00000 | 5,96000 |  | 50,00000 | Без дефектов |  |  | 1,67462 | 29,00000 | 39,01250 | РРМ 310 | 14,38001 | 5,61000 | 17,11221 | 3 | 3,00000 | H |  |  | 1,19000 | 54,90000
п.43734 от 29.08.25 до 29.08.27 |  |  | 0,76300 | -0,08000 | 0,18500 |  | 0,73600 | [9 empty] | 90,00000 | [10 empty] | 1,64000
п.43735 от 29.08.25 до 28.02.26 | 37,90000 | 92,00000 | 0,60536 | -0,08700 | -0,58200 |  | 0,14200 | 30,00000 | 232,00000 | 6,00000 |  | 100,00000 | Без дефектов |  |  | 1,55272 | 19,00000 | 41,73438 | Полиэфирный 1311Т34 ALBA | 45,52601 | 19,00000 | 50,21555 | 1,5 | 10,00000 | F | 6,00000 |  | 1,13000 | 58,75000
п.43736 от 27.08.25 до 27.02.26 | 43,50000 | 88,00000 | 1,17987 | -1,05300 | -0,01600 |  | -0,53200 | 30,00000 | 232,00000 | 6,00000 |  | 100,00000 | Без дефектов |  |  | 2,20952 |  | 46,52750 | Полиэфирный 1311Т34 ALBA | 42,98533 | 20,00000 | 62,50409 | 1,5 | 10,00000 | F | 6,00000 |  | 1,46000 | 70,70000
п.43737 от 29.08.25 до 28.02.26 | 40,80000 | 87,00000 | 0,30500 | 0,29700 | -0,05900 | 0,03800 | -0,03700 | 27,00000 | 224,00000 | 5,30000 |  | 120,00000 | Без дефектов |  |  | 1,90281 | 30,00000 | 46,95250 | РРМ 310 | 37,25511 | 17,40000 | 48,79730 | 1 | 16,00000 | F | 7,00000 |  | 1,32000 | 67,85000
п.43738 от 02.09.25 до 02.03.26 | 85,40000 | 149,00000 | [5 empty] | 12,00000 |  |  |  | 10,00000 | Без дефектов |  | 3,00000 |  | 7,00000 |  |  |  | 9,00000 |  | 1,5 |  |  |  |  | 1,42000 | 63,80000
п.43739 от 28.08.25 до 28.02.26 | 39,40000 | 88,00000 | 0,07374 | -0,00500 | -0,03800 |  | -0,06300 | 30,00000 | 232,00000 | 6,00000 | 1,00000 | 100,00000 | Без дефектов |  |  | 1,60069 | 22,00000 | 39,84667 | РРМ 310 | 45,17316 | 18,00000 | 49,83912 | 1,5 | 10,00000 | H | 7,00000 |  | 1,14064 | 57,81082
п.43741 от 28.08.25 до 28.02.26 | 35,40000 | 92,00000 | 0,21500 | 0,14100 | -0,05500 |  | 0,15300 | 30,00000 | 232,00000 | 5,00000 | 1,00000 | 100,00000 | Без дефектов |  |  | 1,57845 | 25,00000 | 41,69234 | РРМ 310 | 45,57192 | 19,00000 | 50,73626 | 1,5 | 10,00000 | H | 7,00000 |  | 1,14079 | 59,11068
п.43742 от 28.08.25 до 28.02.26 | 35,62000 | 93,00000 | 0,40300 | -0,32900 | 0,09300 |  | -0,00100 | 30,00000 | 232,00000 | 6,00000 | 1,00000 | 100,00000 | Без дефектов |  |  | 1,67763 | 27,00000 | 43,79648 | РРМ 310 | 41,55585 | 18,20000 | 48,93870 | 1,50000 | 10,00000 | H | 7,00000 |  | 1,19550 | 62,38995
п.43743 от 02.09.25 до 02.03.26 | 21,70000 | 94,00000 | 0,34600 | 0,06700 | -0,02000 |  | 0,33900 | 35,00000 | 249,00000 | 14,59000 |  | 110,00000 | [6 empty] | Полиуретановый |  | 19,83000 |  | 0 | 12,00000 | H | 7,00000 |  | 1,24000 | 58,25000
п.43744 от 29.08.25 до 28.02.26 | 3,80000 | 90,00000 | 0,25083 | 0,12600 | 0,12100 |  | -0,18000 | 30,00000 | 232,00000 | 6,00000 |  | 110,00000 | Без дефектов |  |  | 1,28658 |  | 49,19091 | Полиэфирный | 38,62502 | 19,00000 | 41,71502 | 1,5 | 10,00000 | H | 7,00000 |  | 1,08000 | 58,60000
п.43745 от 29.08.25 до 28.02.26 | 100,00000 | 72,00000 | [5 empty] | 12,00000 |  | 6,00000 |  | 40,00000 | Без дефектов |  | 3,00000 |  |  |  | D'LAC WEF 3020 |  | 3,00000 | [6 empty] | 1,03000 | 43,30000
п.43746 от 29.08.25 до 29.08.27 | [27 empty] | 0,97400
п.43747 от 29.08.25 до 28.02.26 | 40,80000 | 93,00000 | 0,31613 | 0,12900 | 0,22400 |  | 0,18200 | 30,00000 | 232,00000 | 5,63000 |  | 120,00000 | Без дефектов |  |  | 1,65129 | 28,00000 | 50,20875 | РРМ 310 | 35,77431 | 17,88000 | 43,83824 | 1,5 | 10,00000 | H | 7,00000 |  | 1,22000 | 67,35000
п.43748 от 27.08.25 до 27.02.26 | [13 empty] | Соответствует |  |  | 20,00000 | [11 empty] | 61,05000
п.43749 от 02.09.25 до 02.03.26 | 34,80000 | 94,00000 | 0,50449 | 0,42700 | -0,26800 |  | 0,01900 | 30,00000 | 232,00000 | 6,00000 |  | 100,00000 | Без дефектов |  |  | 1,57292 |  | 48,00813 | Полиэфирный 1311Т34 ALBA | 37,55085 | 18,00000 | 43,92936 | 1,5 | 10,00000 | F | 6,00000 |  | 1,17000 | 64,45000
п.43751 от 01.09.25 до 01.09.27 | [16 empty] | 70,00000 | [10 empty] | 1,71600 | 83,40000
п.43752 от 29.08.25 до 29.08.27 |  |  |  | 0,26700 | 0,02900 |  | 0,04400 | [9 empty] | 80,00000 | [10 empty] | 1,74800 | 83,40000
п.43753 от 28.08.25 до 28.02.26 | 38,52000 | 89,00000 | 0,16251 | 0,12300 | -0,06500 |  | -0,08400 | 30,00000 | 232,00000 | 5,13000 |  | 120,00000 | Без дефектов |  |  | 1,86583 | 23,00000 | 45,25563 | РРМ 310 | 40,87640 | 18,40000 | 51,97762 | 1,5 | 10,00000 | H | 7,00000 |  | 1,29000 | 66,05000
п.43754 от 02.09.25 до 02.03.26 | 40,70000 | 98,00000 | 0,45891 | -0,10800 | 0,09400 |  | 0,43600 | 30,00000 | 232,00000 | 6,00000 |  | 100,00000 | Без дефектов |  |  | 1,92504 | 25,00000 | 48,15875 | РРМ 310 | 36,83650 | 17,74000 | 49,45711 | 1,5 | 10,00000 | H | 7,00000 |  | 1,34000 | 69,05000
п.43755 от 03.09.25 до 03.03.26 | 3,50000 | 94,00000 | 0,32900 | -0,21400 | -0,24900 |  | -0,01700 | 30,00000 | 232,00000 | 6,00000 |  | 120,00000 | Без дефектов |  |  | 1,28306 |  | 49,62045 | РРМ 310 | 40,25617 | 20,00000 | 43,53044 | 1 | 10,00000 | H | 7,00000 |  | 1,08000 | 58,95000
п.43756 от 29.08.25 до 28.02.26 | 40,00000 | 91,00000 | 0,59600 | -0,27600 | 0,11500 |  | -0,51800 | 30,00000 | 232,00000 | 6,00000 |  | 100,00000 | Без дефектов |  |  | 2,11827 |  | 44,70000 | Полиэфирный 1311Т34 ALBA | 40,26846 | 18,00000 | 55,74406 | 1,5 | 10,00000 | F | 6,00000 |  | 1,40000 | 68,40000
п.43757 от 29.08.25 до 28.02.26 | 38,50000 | 95,00000 | 0,74299 | -0,73800 | -0,08600 |  | 0,00100 | 30,00000 | 232,00000 | 6,00000 |  | 100,00000 | Без дефектов |  |  | 1,61448 |  | 44,27875 | Полиэфирный 1311Т34 ALBA | 40,65155 | 18,00000 | 46,94765 | 1,5 | 10,00000 | F | 6,00000 |  | 1,17000 | 61,90000
п.43758 от 29.08.25 до 28.02.26 |  | 119,00000 | [5 empty] | 35,00000 | 249,00000 | 24,00000 | 1,00000 | 50,00000 | Без дефектов | Белый цвет жидкого продукта | [13 empty] | 1,19000 | 53,85000
п.43760 от 29.08.25 до 28.02.26 | 9,80000 | 71,00000 | [5 empty] | 30,00000 | 232,00000 | 6,00000 |  | 30,00000 | Без дефектов |  |  | 1,54036 | 18,00000 | 39,37273 |  | 15,23897 |  | 17,37243 | [5 empty] | 1,14000 | 53,20000
п.43761 от 02.09.25 до 02.03.26 | 2,30000 | 108,50000 | 0,39000 | 0,37400 | 0,00900 |  | -0,11100 | 30,00000 | 232,00000 | 6,00000 |  | 120,00000 | Без дефектов |  |  | 1,30297 |  | 49,64943 | РРМ 310 | 36,11903 | 18,00000 | 39,51707 | 1,5 | 10,00000 | H | 7,00000 |  | 1,09000 | 59,35000
п.43762 от 01.09.25 до 01.03.26 | 5,90000 | 98,00000 | [5 empty] | 30,00000 | 232,00000 | 6,00000 |  | 110,00000 |  | Без дефектов |  | 1,20070 |  | 49,89091 | PPE 100 | 30,10125 | 15,00000 | 31,26822 | 2 | 10,00000 | F | 6,00000 |  | 1,04000 | 57,60000
п.43763 от 29.08.25 до 28.02.26 | 45,60000 | 94,00000 | 0,44400 | 0,03900 | 0,44200 |  | -0,01800 | 28,00000 | 232,00000 | 3,35000 |  | 120,00000 | Без дефектов |  |  | 1,64186 | 27,00000 | 49,25563 | РРМ 310 | 32,60541 | 16,06000 | 39,68137 | 1,5 | 10,00000 | H | 7,00000 |  | 1,21000 | 66,45000
п.43764 от 04.09.25 до 04.03.26 | 41,70000 | 112,00000 | 1,18638 | -1,17900 | -0,12100 |  | -0,05300 | 30,00000 | 232,00000 | 6,00000 |  | 55,00000 | Без дефектов |  | 2,00000 | 1,40207 |  | 40,17625 | РРМ 310 | 44,80259 | 18,00000 | 46,01141 | 1,5 | 10,00000 | H | 7,00000 |  | 1,06000 | 54,85000
п.43765 от 02.09.25 до 02.03.26 | 37,70000 | 93,00000 | 0,29978 | -0,19500 | 0,16200 |  | -0,16000 | 30,00000 | 232,00000 | 5,16000 |  | 110,00000 | Без дефектов |  |  | 1,42891 | 25,00000 | 39,87938 | РРМ 310 | 45,76452 | 18,22000 | 47,29296 | 1,5 | 10,00000 | H | 6,00000 |  | 1,07000 | 55,05000
п.43766 от 29.08.25 до 28.02.26 | 38,60000 | 88,00000 | 0,14800 | -0,02900 | -0,01100 |  | 0,14800 | 30,00000 | 232,00000 | 6,00000 |  | 100,00000 | Без дефектов |  |  | 2,09935 | 25,00000 | 46,68438 | РРМ 310 | 38,98520 | 18,20000 | 54,77880 | 1,5 | 10,00000 | H | 6,00000 |  | 1,41000 | 69,75000
п.43767 от 02.09.25 до 02.09.26
п.43768 от 02.09.25 до 02.09.26
п.43769 от 03.09.25 до 03.09.26
п.43770 от 03.09.25 до 03.09.26
п.43771 от 04.09.25 до 04.09.26
п.43772 от 05.09.25 до 05.09.26
п.43773 от 09.09.25 до 09.09.26
п.43774 от 01.09.25 до 01.03.26 | 49,72000 | 88,00000 | 0,48700 | 0,21600 | 0,43500 | 0,26700 | -0,04000 | 30,00000 | 232,00000 | 3,54000 |  | 120,00000 | Без дефектов |  |  | 1,61047 | 26,00000 | 48,38375 | РРМ 310 | 33,75058 | 16,38000 | 40,39748 | 1,5 | 10,00000 | H | 7,00000 |  | 1,19000 | 65,30000
п.43775 от 29.08.25 до 29.08.27 |  |  | 0,39200 | 0,33600 | -0,08500 | 0,64900 | -0,18300 | [9 empty] | 33,00000 | [9 empty] | 56,00000 | 1,54000
п.43776 от 02.09.25 до 02.03.26 | 149,00000 | 64,00000 | [5 empty] | 12,00000 |  |  |  | 5,00000 | Без дефектов | [7 empty] | 4,00000 | [6 empty] | 1,02000 | 43,80000
п.43777 от 02.09.25 до 02.03.26 | 3,80000 | 94,00000 | 0,24900 | 0,04900 | 0,00100 |  | 0,24400 |  | 232,00000 | 6,00000 |  | 120,00000 | Без дефектов |  |  | 1,30075 |  | 47,53409 | РРМ 310 | 39,97131 | 19,00000 | 43,16902 | 1 | 10,00000 | H | 7,00000 |  | 1,08000 | 57,25000
п.43778 от 28.08.25 до 28.02.26 | 2,60000 | 96,00000 | 0,46300 | 0,22900 | 0,34700 |  | 0,20400 | 27,00000 | 232,00000 | 6,00000 |  | 100,00000 | Не соответствует |  |  | 1,38324 |  | 47,69091 | РРМ 310 | 39,73384 | 19,00000 | 44,62066 | 1,5 | 10,00000 | H | 7,00000 |  | 1,12000 | 58,90000
п.43779 от 04.09.25 до 04.03.26 | 76,70000 | 129,00000 | [5 empty] | 12,00000 |  |  |  | 10,00000 | Без дефектов | [7 empty] | 7,00000 | [6 empty] | 0,99000 | 36,70000
п.43780 от 01.09.25 до 01.03.26 | 41,50000 | 93,00000 | 0,16184 | -0,08200 | 0,12500 |  | -0,06200 | 30,00000 | 232,00000 | 5,23000 |  | 120,00000 | Без дефектов |  |  | 1,84911 | 28,00000 | 46,30375 | РРМ 310 | 39,59970 | 18,40000 | 51,01003 | 1,5 | 10,00000 | H | 7,00000 |  | 1,29000 | 66,70000
п.43781 от 01.09.25 до 01.03.26 | 38,50000 | 128,00000 | 0,34995 | 0,04700 | 0,28400 |  | 0,19900 | 34,00000 | 249,00000 | 10,00000 |  | 110,00000 | Соответствует |  |  | 1,58783 |  | 52,27273 | РРМ 310 | 45,91304 | 24,00000 | 57,39130 | 1 | 18,00000 | H | 6,00000 |  | 1,25000 | 66,40000
п.43782 от 02.09.25 до 02.03.26 | 36,30000 | 117,00000 | 0,42140 | 0,34800 | -0,18100 |  | -0,15400 | 35,00000 | 249,00000 | 9,00000 |  | 110,00000 | Соответствует |  |  | 1,44625 |  | 49,44773 | PPM 310 RWS | 48,53610 | 24,00000 | 56,30188 | 1 | 18,00000 | H | 6,00000 |  | 1,16000 | 61,65000
п.43783 от 01.09.25 до 01.03.26 | 35,50000 | 87,00000 | 0,42570 | 0,36800 | 0,13000 |  | 0,17000 | 30,00000 | 232,00000 | 6,00000 | 1,00000 | 100,00000 | Без дефектов |  |  | 1,74556 | 26,00000 | 42,44233 | РРМ 310 | 42,41049 | 18,00000 | 50,54363 | 1,5 | 10,00000 | H | 7,00000 |  | 1,21700 | 62,16423
п.43784 от 29.08.25 до 28.02.26 | 36,32000 | 89,00000 | 0,25127 | 0,03100 | -0,24100 |  | 0,06400 | 30,00000 | 232,00000 | 6,00000 | 1,00000 | 100,00000 | Без дефектов |  |  | 1,60652 | 20,00000 | 45,01429 | РРМ 310 | 39,98730 | 18,00000 | 46,33224 | 1,5 | 10,00000 | H | 6,00000 |  | 1,17031 | 62,41289
п.43785 от 02.09.25 до 02.03.26 | 71,70000 | 137,50000 | [5 empty] | 30,00000 | 232,00000 | 6,00000 |  | 110,00000 | Не соответствует |  |  | 1,34715 |  | 53,51591 | Полиэфирный 1311Т34 ALBA | 36,62462 | 19,60000 | 41,38582 | 1,5 | 10,00000 | F | 7,00000 |  | 1,13000 | 63,80000
п.43786 от 01.09.25 до 01.03.26 | 36,70000 | 82,00000 | 0,46147 | -0,37000 | -0,14100 |  | -0,23700 | 30,00000 | 232,00000 | 5,00000 |  | 100,00000 | Без дефектов |  |  | 1,53857 |  | 45,13750 | Полиэфирный 1311Т34 ALBA | 39,87815 | 18,00000 | 45,03142 | 1,5 | 10,00000 | F | 6,00000 |  | 1,14000 | 61,50000
п.43787 от 01.09.25 до 01.03.26 | 36,30000 | 120,00000 | 0,18900 | 0,09600 | -0,01600 |  | -0,16200 | 35,00000 | 249,00000 | 24,00000 |  | 110,00000 | Без дефектов |  |  | 1,65170 |  | 49,24205 | PPU 331 | 50,76962 | 25,00000 | 63,96972 | 1,5 | 10,00000 | H |  |  | 1,26000 | 64,55000
п.43789 от 28.08.25 до 28.02.26 | [16 empty] | 20,00000 | [10 empty] | 1,91000
п.43790 от 02.09.25 до 02.03.26 | 40,92000 | 93,00000 | 0,40600 | 0,34300 | 0,02700 |  | 0,21600 | 30,00000 | 232,00000 | 4,74000 |  | 120,00000 | Без дефектов |  |  | 1,58105 | 28,00000 | 43,29063 | РРМ 310 | 42,04143 | 18,20000 | 47,52299 | 1,5 | 10,00000 | H | 7,00000 |  | 1,15000 | 60,55000
п.43791 от 01.09.25 до 01.09.27 | 0,90000 |  | 0,51600 | 0,08900 | 0,37000 | 1,08500 | 0,51600 | [9 empty] | 35,00000 | [10 empty] | 1,39000
п.43792 от 01.09.25 до 01.03.26 | 37,76000 | 60,50000 | [5 empty] | 28,00000 | 224,00000 | 5,00000 |  | 100,00000 | Без дефектов |  |  | 1,48696 | 27,00000 | 41,18864 | РРМ 310 | 14,56712 | 6,00000 | 16,46085 | 3 | 5,00000 | H |  |  | 1,13000 | 54,20000
п.43794 от 03.09.25 до 03.09.27 | [16 empty] | 90,00000 | [10 empty] | 1,52000
п.43795 от 02.09.25 до 02.03.26 | 38,20000 | 93,00000 | 0,28198 | 0,01700 | -0,21300 | 0,27200 | 0,18400 | 27,00000 | 224,00000 | 4,90000 |  | 120,00000 | Без дефектов |  |  | 1,62963 | 20,00000 | 43,03563 | РРМ 310 | 42,35799 | 18,26000 | 48,74211 | 1 | 16,00000 | F | 7,00000 |  | 1,17000 | 61,05000
п.43796 от 02.09.25 до 02.03.26 | 37,60000 | 95,00000 | 0,39000 | -0,19500 | -0,31100 |  | 0,13100 | 30,00000 | 232,00000 | 5,21000 |  | 120,00000 | Без дефектов |  |  | 1,60335 | 26,00000 | 45,22938 | РРМ 310 | 40,11405 | 18,29000 | 46,88294 | 1,5 | 10,00000 | H | 7,00000 |  | 1,17000 | 62,55000
п.43797 от 02.09.25 до 02.03.26 | 46,00000 | 105,00000 | 0,52800 | 0,42600 | -0,28800 | 0,04200 | 0,12200 | 30,00000 | 232,00000 | 3,02000 |  | 120,00000 | Без дефектов |  |  | 1,85161 | 27,00000 | 50,25250 | РРМ 310 | 32,13770 | 16,15000 | 42,81114 | 1,5 | 10,00000 | H | 7,00000 |  | 1,32000 | 69,85000
п.43798 от 29.08.25 до 28.02.26 | 50,00000 | [6 empty] | 25,00000 | 232,00000 | [7 empty] | 11,00000 |  |  |  | 20,33000
п.43800 от 04.09.25 до 04.03.26 | 3,90000 | 90,00000 | 0,24300 | 0,15000 | -0,13300 |  | 0,13700 | 28,00000 | 232,00000 | 5,00000 |  | 120,00000 | Без дефектов |  |  | 1,29120 |  | 48,63864 | РРМ 310 | 41,11957 | 20,00000 | 44,40914 | 1 | 10,00000 | H | 7,00000 |  | 1,08000 | 58,15000
п.43801 от 02.09.25 до 02.03.26 | 39,40000 | 89,00000 | 0,44400 | 0,31600 | -0,25900 | 0,29100 | 0,17400 | 27,00000 | 224,00000 | 4,78000 |  | 120,00000 | Без дефектов |  |  | 1,85163 | 23,00000 | 47,51250 | РРМ 310 | 35,33807 | 16,79000 | 45,92162 | 1 | 16,00000 | F | 7,00000 |  | 1,30000 | 67,70000
п.43802 от 01.09.25 до 01.03.26 | 7,58000 | 59,50000 | [5 empty] | 25,00000 | 232,00000 | 6,00000 |  |  | Без дефектов |  |  | 1,55365 | 23,66667 | 38,59545 |  | 15,75743 |  | 17,72229 | [5 empty] | 1,14000 | 52,60000
п.43803 от 02.09.25 до 02.03.26 | 4,00000 | 101,00000 | 0,44903 | 0,23800 | 0,10500 |  | -0,36600 | 30,00000 | 232,00000 | 6,00000 |  | 110,00000 | Без дефектов |  |  | 1,28456 |  | 49,43636 | Полиэфирный | 38,43325 | 19,00000 | 41,50791 | 1,5 | 10,00000 | H | 7,00000 |  | 1,08000 | 58,80000
п.43804 от 04.09.25 до 04.03.26 | 90,28000 | 130,00000 | [5 empty] | 12,00000 |  |  |  | 10,00000 | Без дефектов | [7 empty] | 6,00000 | [6 empty] | 1,00000 | 38,50000
п.43805 от 29.08.25 до 28.02.26 | 23,00000 | 100,00000 | 0,49700 | -0,11800 | -0,10200 |  | 0,47200 | 35,00000 | 249,00000 | 15,00000 |  | 110,00000 | [6 empty] | Полиуретановый |  | 20,00000 |  | 0 | 12,00000 | H | 7,00000 |  | 1,25000 | 62,00000
п.43806 от 04.09.25 до 04.03.26 | 87,20000 | 152,00000 | [5 empty] | 12,00000 |  |  |  | 10,00000 | Без дефектов |  |  |  | 7,00000 |  |  |  | 8,00000 |  | 1,5 |  |  |  |  | 1,42000 | 64,05000
п.43807 от 02.09.25 до 02.03.26 | [16 empty] | 10,00000 | [10 empty] | 1,16000
п.43808 от 03.09.25 до 03.03.26 | 3,18000 | 111,50000 | 0,26500 | 0,05100 | 0,16000 |  | -0,20600 | 34,00000 | 249,00000 | 24,00000 |  | 110,00000 | Без дефектов |  |  | 1,36686 |  | 45,18750 | PPU 331 | 50,89903 | 23,00000 | 55,98893 | 0,5 | 10,00000 | H | 6,00000 |  | 1,10000 | 56,15000
п.43809 от 03.09.25 до 03.03.26 | 67,70000 | 89,00000 | 0,38400 | -0,36400 | -0,12300 |  | -0,00800 | 47,00000 | 232,00000 |  |  | 100,00000 | Без дефектов |  |  | 1,56279 | 20,00000 | 43,25783 |  | 30,05236 | 13,00000 | 35,32235 | 1,5 | 4,00000 | F |  |  | 1,17536 | 57,51675
п.43810 от 03.09.25 до 03.03.26 | 39,86000 | 91,00000 | 0,50497 | -0,50200 | -0,04200 |  | -0,03500 | 101,00000 | 232,00000 | 5,50000 | 1,00000 | 100,00000 | Без дефектов |  |  | 2,22681 | 28,00000 | 46,71250 | РРМ 310 | 43,47873 | 20,31000 | 63,69918 | 1 | 20,00000 | H | 7,00000 |  | 1,47000 | 71,00000
п.43811 от 29.08.25 до 28.02.26 | [13 empty] | Соответствует
п.43812 от 04.09.25 до 04.03.26 | 41,90000 | 92,00000 | 0,20300 | 0,00900 | 0,19000 |  | 0,07300 | 30,00000 | 232,00000 | 4,89000 |  | 120,00000 | Без дефектов |  |  | 1,57776 | 18,00000 | 43,57813 | РРМ 310 | 40,40357 | 17,52000 | 45,50193 | 1.5 | 10,00000 | H | 7,00000 |  | 1,15000 | 60,75000
п.43813 от 08.09.25 до 08.03.26 | 39,00000 | 83,50000 | 0,17300 | 0,04100 | -0,09500 |  | -0,13900 | 30,00000 | 232,00000 | 6,67000 |  | 100,00000 | Без дефектов |  |  | 1,57858 | 28,00000 | 43,50625 | РРМ 310 | 40,36202 | 17,56000 | 45,66708 | 1,5 | 10,00000 | H | 7,00000 |  | 1,15000 | 60,70000
п.43814 от 06.09.25 до 06.03.26 | 23,60000 | 103,00000 | 0,56500 | 0,33300 | 0,30500 |  | -0,34000 | 36,00000 | 249,00000 | 14,22000 |  | 110,00000 | [6 empty] | Полиуретановый |  | 19,82000 |  | 0 | 12,00000 | H | 7,00000 |  | 1,25000 | 63,35000
п.43816 от 05.09.25 до 05.03.26 | 41,40000 | 92,00000 | 0,38400 | 0,27100 | -0,00900 |  | -0,29200 | 30,00000 | 232,00000 | 4,74000 |  | 120,00000 | Без дефектов |  |  | 1,60882 | 27,00000 | 42,87000 | РРМ 310 | 44,28321 | 18,92000 | 50,22908 | 1,5 | 10,00000 | H | 7,00000 |  | 1,16000 | 60,60000
п.43818 от 03.09.25 до 03.03.26 | 40,50000 | 85,00000 | 0,32200 | 0,05700 | 0,30300 |  | 0,09300 | 28,00000 | 232,00000 | 5,05000 |  | 120,00000 | Без дефектов |  |  | 1,66905 | 27,00000 | 48,68375 | РРМ 310 | 36,06953 | 17,56000 | 44,17249 | 1,5 | 10,00000 | H | 7,00000 |  | 1,22000 | 66,35000
п.43819 от 02.09.25 до 02.03.26 | 2,20000 | 99,50000 | 0,43900 | 0,43700 | -0,04300 |  | 0,01200 | 30,00000 | 232,00000 | 6,00000 |  | 120,00000 | Без дефектов |  |  | 1,41844 |  | 50,14489 | РРМ 310 | 35,84927 | 18,00000 | 41,28038 | 1,5 | 10,00000 | H | 7,00000 |  | 1,15000 | 61,85000
п.43820 от 29.08.25 до 28.02.26 | [13 empty] | Соответствует |  |  | 20,00000 | [11 empty] | 61,90000
п.43821 от 05.09.25 до 05.03.26 | 3,70000 | 91,00000 | 0,48900 | 0,48900 | 0,00300 |  | -0,00300 | 28,00000 | 232,00000 | 6,00000 |  | 100,00000 | Без дефектов |  |  | 1,33537 |  | 48,31250 | РРМ 310 | 39,27649 | 19,00000 | 43,26003 | 1,5 | 10,00000 | H | 7,00000 |  | 1,10000 | 58,65000
п.43822 от 03.09.25 до 03.03.26 | 40,30000 | 92,00000 | 0,25200 | -0,17500 | -0,16100 |  | 0,08300 | 30,00000 | 232,00000 | 5,44000 |  | 100,00000 | Без дефектов |  |  | 1,63422 | 28,00000 | 42,67000 | РРМ 310 | 41,71549 | 17,80000 | 47,84405 | 1,5 | 10,00000 | H | 7,00000 |  | 1,17000 | 60,80000
п.43824 от 02.09.25 до 02.03.26 | 37,20000 | 115,00000 | 0,34500 | 0,20200 | -0,18100 |  | -0,21300 | 34,00000 | 249,00000 | 25,00000 | 1,00000 | 100,00000 | Без дефектов |  |  | 1,46328 |  | 46,28977 | PPU 331 | 51,84731 | 24,00000 | 59,62440 | 1 | 30,00000 | H | 7,00000 |  | 1,15000 | 58,90000
п.43825 от 02.09.25 до 02.03.26 | 33,80000 | 108,00000 | 0,41137 | -0,13000 | -0,36800 |  | 0,13000 | 30,00000 | 232,00000 | 6,00000 | 1,00000 | 110,00000 | Без дефектов |  |  | 2,11644 | 25,00000 | 44,78750 | РРМ 310 | 40,58625 | 18,00000 | 55,65503 | 1,5 | 10,00000 | F | 7,00000 |  | 1,40000 | 68,45000
п.43826 от 02.09.25 до 02.03.26 | 37,50000 | 94,00000 | 0,39300 | 0,02500 | -0,20700 |  | 0,33300 | 30,00000 | 232,00000 | 6,00000 |  | 110,00000 | Без дефектов |  |  | 1,67907 | 25,00000 | 46,15500 | РРМ 310 | 38,99903 | 18,00000 | 46,93046 | 1,5 | 10,00000 | F | 6,00000 |  | 1,21000 | 64,40000
п.43827 от 04.09.25 до 04.03.26 | 47,80000 | 101,00000 | 0,41900 | 0,10900 | 0,30300 |  | 0,26800 | 28,00000 | 232,00000 | 3,01000 |  | 120,00000 | Без дефектов |  |  | 1,63003 | 30,00000 | 50,31438 | РРМ 310 | 30,96530 | 15,58000 | 37,81964 | 1,5 | 10,00000 | H | 7,00000 |  | 1,21000 | 67,15000
п.43828 от 08.09.25 до 08.03.26 | 1,90000 | 101,00000 | 0,31100 | 0,21400 | -0,13500 |  | -0,18200 | 30,00000 | 232,00000 | 6,00000 |  | 120,00000 | Без дефектов |  |  | 1,43553 |  | 52,20284 | РРМ 310 | 34,34966 | 18,00000 | 40,34263 | 1,5 | 10,00000 | H | 7,00000 |  | 1,17000 | 64,05000
п.43829 от 04.09.25 до 04.03.26 | 43,40000 | 84,00000 | 0,40600 | 0,38500 | 0,02000 |  | 0,12900 | 30,00000 | 232,00000 | 5,21000 |  | 120,00000 | Без дефектов |  |  | 1,64225 | 29,00000 | 45,63188 | РРМ 310 | 39,44611 | 18,00000 | 46,58876 | 1,5 | 10,00000 | H | 7,00000 |  | 1,19000 | 63,45000
п.43830 от 02.09.25 до 02.03.26 | 33,40000 | 66,00000 | [5 empty] | 30,00000 | 232,00000 | 5,00000 |  | 50,00000 | Без дефектов |  |  | 1,69671 | 23,00000 | 39,18182 | РРМ 310 | 14,77726 | 5,79000 | 17,73271 | 3 | 3,00000 | H |  |  | 1,20000 | 55,40000
п.43831 от 03.09.25 до 03.03.26 | 7,50000 | 96,00000 | [5 empty] | 30,00000 | 232,00000 | 5,00000 |  | 110,00000 |  | Без дефектов |  | 1,21749 |  | 47,40909 | PPE 100 | 31,63950 | 15,00000 | 32,90508 | 2 | 10,00000 | F | 6,00000 |  | 1,04000 | 55,50000
п.43832 от 01.09.25 до 01.03.26 | [16 empty] | 11,00000 | [10 empty] | 1,07000
п.43833 от 01.09.25 до 01.03.26 | [16 empty] | 8,00000 | [10 empty] | 1,10000
п.43834 от 01.09.25 до 01.03.26 | [7 empty] | 25,00000 | 232,00000 | [7 empty] | 9,00000 |  |  |  | 20,23000
п.43835 от 01.09.25 до 01.03.26 | [7 empty] | 25,00000 | 232,00000 | [7 empty] | 12,00000 |  |  |  | 19,98000
п.43836 от 02.09.25 до 02.03.26 | 33,40000 | 89,00000 | 0,38752 | 0,37000 | -0,09300 |  | 0,06800 | 30,00000 | 232,00000 | 4,88000 | 1,00000 | 100,00000 | Без дефектов |  |  | 1,62883 | 26,00000 | 45,82453 | РРМ 310 | 38,51649 | 17,65000 | 45,32934 | 1,5 | 10,00000 | H | 7,00000 |  | 1,18488 | 63,42214
п.43837 от 03.09.25 до 03.03.26 | 35,56000 | 90,50000 | 0,29967 | -0,20600 | 0,20200 |  | -0,08100 | 101,00000 | 232,00000 | 4,50000 |  | 100,00000 | Без дефектов |  |  | 1,60015 | 25,00000 | 43,59500 | РРМ 310 | 46,10620 | 20,10000 | 52,63991 | 1,5 | 10,00000 | H | 7,00000 |  | 1,16000 | 61,10000
п.43838 от 03.09.25 до 03.03.26 |  | 71,00000 | [5 empty] | 10,00000 | 232,00000 | 14,00000 |  |  | Соответствует |  |  | 1,95706 | 28,00000 |  | CPE 300 |  | 2,00000 | 9,73661 | [5 empty] | 1,13000 | 40,20000
п.43839 от 08.09.25 до 08.03.26 | 3,70000 | 94,00000 | 0,20200 | 0,11700 | 0,05900 |  | -0,15300 | 30,00000 | 232,00000 | 6,00000 |  | 120,00000 | Без дефектов |  |  | 1,31379 |  | 48,41080 | РРМ 310 | 39,24744 | 19,00000 | 42,77971 | 1,5 | 10,00000 | H | 7,00000 |  | 1,09000 | 58,35000
п.43840 от 04.09.25 до 04.03.26 | 41,80000 | 89,00000 | 0,39200 | -0,03200 | 0,38000 |  | -0,09100 | 30,00000 | 232,00000 | 4,62000 |  | 120,00000 | Без дефектов |  |  | 1,56399 | 27,00000 | 42,78625 | РРМ 310 | 41,87923 | 17,65000 | 46,12264 | 1,5 | 10,00000 | H | 7,00000 |  | 1,14000 | 59,85000
п.43841 от 11.09.25 до 11.03.26 | 86,50000 | 100,00000 | 0,45321 | 0,05800 | 0,15200 |  | 0,42300 | 30,00000 | 232,00000 | 7,00000 |  | 50,00000 | Вскипы |  |  |  | 26,00000 |  | PPE 100 |  | 16,00000 |  | 2 | 10,00000 | F | 6,00000 |  | 1,23000 | 65,50000
п.43844 от 03.09.25 до 03.03.26 | 11,50000 | 72,00000 | [5 empty] | 30,00000 | 232,00000 | 6,00000 |  | 30,00000 | Без дефектов |  |  | 1,49173 | 16,00000 | 40,86761 |  | 14,61268 |  | 16,59015 | [5 empty] | 1,13000 | 53,95000
п.43845 от 06.09.25 до 06.03.26 | 39,18000 | 85,00000 | 0,41100 | 0,30800 | -0,24700 |  | -0,11400 | 30,00000 | 232,00000 | 5,62000 |  | 120,00000 | Без дефектов |  |  | 1,63187 | 27,00000 | 48,32500 | РРМ 310 | 37,32235 | 18,12000 | 45,10971 | 1,5 | 10,00000 | H | 7,00000 |  | 1,20000 | 65,55000
п.43846 от 04.09.25 до 04.03.26 | 21,60000 | 100,00000 | 0,24600 | 0,06800 | -0,06300 |  | 0,22800 | 35,00000 | 249,00000 | 15,00000 |  | 110,00000 | [6 empty] | Полиуретановый |  | 19,95000 |  | 0 | 12,00000 | H | 7,00000 |  | 1,27000 | 64,70000
п.43847 от 06.09.25 до 06.03.26 | 49,50000 | 105,00000 | 0,23200 | 0,12800 | -0,11600 |  | -0,15500 | 30,00000 | 232,00000 | 3,96000 |  | 120,00000 | Без дефектов |  |  | 2,24514 | 27,00000 | 38,31875 | РРМ 310 | 42,66841 | 16,35000 | 56,91179 | 1,5 | 10,00000 | H | 7,00000 |  | 1,39000 | 64,50000
п.43848 от 02.09.25 до 02.03.26 | [16 empty] | 10,00000 | [10 empty] | 1,99000
п.43849 от 03.09.25 до 03.03.26 |  | 73,50000 | [6 empty] | 224,00000 | 5,00000 | [5 empty] | 2,57285 | 10,00000 |  | PPE 100 |  | 15,00000 | 93,10676 | [5 empty] | 1,21000 | 41,45000
п.43851 от 04.09.25 до 04.03.26 | 41,90000 | 115,00000 | 0,12196 | -0,07900 | 0,01300 |  | 0,09200 | 35,00000 | 249,00000 | 24,00000 |  | 110,00000 | Без дефектов |  |  | 1,67008 |  | 48,09659 | PPU 331 | 49,89959 | 24,00000 | 62,87348 | 1,5 | 10,00000 | H |  |  | 1,26000 | 63,75000
п.43852 от 03.09.25 до 03.03.26 | 38,00000 | 105,00000 | 0,44942 | -0,11400 | 0,43400 |  | 0,02500 | 35,00000 | 249,00000 | 24,00000 | 1,00000 | 100,00000 | Без дефектов |  |  | 1,31076 |  | 46,42955 | PPU 331 | 51,69122 | 24,00000 | 55,82652 | 1 | 30,00000 | H | 7,00000 |  | 1,08000 | 56,35000
п.43853 от 09.09.25 до 09.03.26 |  | 112,00000 | [5 empty] | 35,00000 | 249,00000 | 24,00000 | [5 empty] | 1,49930 |  | 48,44205 | PPU 331 | 49,61240 | 24,00000 | 58,46161 | [5 empty] | 1,18000 | 61,55000
п.43854 от 05.09.25 до 05.03.26 | 99,98000 | 74,00000 | [5 empty] | 12,00000 |  | 6,00000 |  | 40,00000 | Без дефектов | [5 empty] | D'LAC WEF 3020 |  | 3,00000 | [6 empty] | 1,03000 | 42,40000
п.43855 от 03.09.25 до 03.03.26 |  | 77,00000 | [5 empty] | 12,00000 |  |  |  | 30,00000 | Без дефектов | [7 empty] | 6,00000 | [6 empty] | 0,99000 | 34,40000
п.43856 от 04.09.25 до 04.03.26 | 16,70000 | 88,00000 | 0,30600 | -0,05100 | -0,18700 |  | -0,23700 | 28,00000 | 232,00000 | 5,11000 |  | 150,00000 | Без дефектов |  |  | 1,91735 | 23,00000 | 43,53125 | РРМ 310 | 41,71716 | 18,16000 | 53,36262 | 1 | 12,00000 | H | 7,00000 |  | 1,30000 | 65,25000
п.43857 от 02.09.25 до 02.03.26 | [13 empty] | Соответствует |  |  | 3,00000
п.43859 от 05.09.25 до 05.03.26 | 37,80000 | 85,00000 | 0,19276 | 0,04000 | 0,18600 |  | -0,03100 | 30,00000 | 232,00000 | 6,00000 |  | 110,00000 | Без дефектов |  |  | 1,60359 | 27,00000 | 43,30500 | РРМ 310 | 41,56564 | 18,00000 | 47,39668 | 1,5 | 10,00000 | F | 6,00000 |  | 1,16000 | 60,90000
п.43860 от 03.09.25 до 03.03.26 | 35,60000 | 112,00000 | 0,32400 | -0,01700 | 0,23800 |  | -0,15700 | 35,00000 | 249,00000 | 25,00000 | 1,00000 | 100,00000 | Без дефектов |  | 2,00000 | 1,70459 |  | 48,50909 | PPU 331 | 53,59820 | 26,00000 | 68,60570 | 1 | 30,00000 | H | 7,00000 |  | 1,28000 | 64,60000
п.43861 от 03.09.25 до 03.09.26 | [27 empty] | 1,32000
п.43862 от 03.09.25 до 03.03.26 | 42,90000 | 106,00000 | 0,42299 | -0,02900 | -0,38400 |  | -0,17500 | 35,00000 | 249,00000 | 25,00000 |  | 110,00000 | Без дефектов |  |  | 1,28204 |  | 44,77159 | PPU 331 | 53,67763 | 24,00000 | 56,82175 | 1,5 | 10,00000 | H |  |  | 1,06000 | 54,15000
п.43863 от 04.09.25 до 04.03.26 | 4,00000 | 89,50000 | 0,17600 | 0,04800 | 0,05100 |  | 0,16200 | 30,00000 | 232,00000 | 6,00000 |  | 120,00000 | Без дефектов |  |  | 1,24926 |  | 48,74659 | РРМ 310 | 40,77661 | 20,00000 | 43,49022 | 1 | 10,00000 | H | 7,00000 |  | 1,06000 | 57,45000
п.43864 от 02.09.25 до 02.03.26 | [7 empty] | 25,00000 | 232,00000 | [7 empty] | 5,00000 |  |  |  | 20,14000
п.43865 от 04.09.25 до 04.03.26 | 48,60000 | 92,00000 | 0,37600 | 0,06300 | 0,02100 | 0,35000 | -0,37000 | 30,00000 | 232,00000 | 4,00000 |  | 120,00000 | Без дефектов |  |  | 2,00543 | 27,00000 | 50,65000 | РРМ 310 | 32,33959 | 16,38000 | 45,75057 | 1,5 | 10,00000 | H | 7,00000 |  | 1,40000 | 71,80000
п.43866 от 02.09.25 до 02.03.26 | [13 empty] | Соответствует
п.43867 от 04.09.25 до 04.03.26 | 40,96000 | 84,00000 | 0,36142 | 0,22500 | -0,20100 | 0,11100 | 0,19900 | 27,00000 | 224,00000 | 4,59000 |  | 120,00000 | Без дефектов |  |  | 1,91717 | 26,00000 | 44,81625 | РРМ 310 | 37,04160 | 16,54000 | 47,82807 | 1 | 16,00000 | F | 7,00000 |  | 1,31000 | 66,30000
п.43868 от 04.09.25 до 04.03.26 | 33,10000 | 69,00000 | [5 empty] | 28,00000 | 224,00000 | 5,00000 |  | 100,00000 | Без дефектов |  |  | 1,58104 | 27,00000 | 38,51420 | РРМ 310 | 15,57867 | 6,00000 | 17,91547 | 3 | 5,00000 | H |  |  | 1,15000 | 52,95000
п.43869 от 03.09.25 до 03.03.26 | 37,90000 | 98,00000 | 0,30287 | -0,16400 | 0,17600 |  | -0,18400 | 30,00000 | 232,00000 | 6,00000 |  | 100,00000 | Без дефектов |  |  | 2,04887 |  | 47,09313 | Полиэфирный 1311Т34 ALBA | 38,15176 | 18,00000 | 53,02600 | 1,5 | 10,00000 | F | 6,00000 |  | 1,39000 | 69,55000
п.43870 от 04.09.25 до 04.03.26 | 6,10000 | 91,00000 | [5 empty] | 12,00000 |  |  |  |  | Без дефектов | [14 empty] | 1,06000 | 43,40000
п.43871 от 05.09.25 до 05.03.26 | 39,00000 | 86,00000 | 0,49700 | -0,25500 | 0,06100 |  | -0,42200 | 28,00000 | 232,00000 | 6,11000 |  | 120,00000 | Без дефектов |  |  | 1,84999 | 27,00000 | 48,99188 | Грунт Фестпро (для ММК) | 35,88350 | 17,58000 | 47,23711 | 1,5 | 10,00000 | H | 7,00000 |  | 1,31000 | 68,85000
п.43872 от 06.09.25 до 06.03.26 | 3,80000 | 113,00000 | 0,14291 | 0,10700 | 0,09300 |  | -0,01800 | 30,00000 | 232,00000 | 6,00000 |  | 110,00000 | Без дефектов |  |  | 1,29673 |  | 50,39261 | Полиэфирный 1311Т34 ALBA | 37,65765 | 19,00000 | 41,09729 | 1,5 | 10,00000 | F | 7,00000 |  | 1,09000 | 59,95000
п.43873 от 08.09.25 до 08.03.26 | 3,80000 | 106,00000 | 0,44400 | 0,22900 | 0,17100 |  | -0,34000 | 28,00000 | 232,00000 | 5,00000 |  | 110,00000 | Без дефектов |  |  | 1,27417 |  | 48,20227 | Полиэфирный 1311Т34 ALBA | 41,49182 | 20,00000 | 44,39625 | 1,5 | 10,00000 | F | 7,00000 |  | 1,07000 | 57,40000
п.43874 от 04.09.25 до 04.03.26 | 36,42000 | 82,00000 | 0,30380 | 0,14300 | -0,19300 |  | -0,18600 | 30,00000 | 232,00000 | 4,92000 |  | 100,00000 | Без дефектов |  |  | 1,59171 | 26,00000 | 44,32000 | РРМ 310 | 40,65884 | 18,02000 | 46,56272 | 1,5 | 10,00000 | H | 7,00000 |  | 1,16000 | 61,60000
п.43876 от 02.09.25 до 02.11.25 | [13 empty] | Без дефектов
п.43877 от 02.09.25 до 02.03.26 | [13 empty] | Соответствует
п.43878 от 05.09.25 до 05.03.26 | 23,50000 | 100,00000 | 0,30600 | 0,24000 | -0,12300 |  | 0,14500 | 35,00000 | 249,00000 | 14,71000 |  | 110,00000 | [6 empty] | Полиуретановый |  | 19,91000 |  | 0 | 12,00000 | H | 7,00000 |  | 1,12000 | 59,30000
п.43879 от 02.09.25 до 02.03.26 | [16 empty] | 9,00000 | [10 empty] | 1,53000
п.43880 от 04.09.25 до 04.03.26 |  | 75,00000 | [5 empty] | 28,00000 | 224,00000 |  |  | 100,00000 | Без дефектов |  | 1,00000 | 1,60073 | 23,00000 | 40,23693 |  | 12,42640 | 5,00000 | 14,53888 | 3 | 5,00000 | F |  |  | 1,17000 | 55,05000
п.43881 от 03.09.25 до 03.09.27 | 77,02000 | [15 empty] | 30,00000 | [10 empty] | 1,44000
п.43882 от 04.09.25 до 04.03.26 |  | 60,00000 | [5 empty] | 30,00000 | 232,00000 |  |  | 100,00000 | Без дефектов |  | 1,00000 | 1,72951 | 15,00000 | 44,73182 |  | 13,41327 | 6,00000 | 16,90072 | 3 | 5,00000 | F |  |  | 1,26000 | 61,40000
п.43883 от 08.09.25 до 08.03.26 | 44,40000 | 89,00000 | 0,50300 | 0,48300 | -0,10600 |  | -0,09100 | 30,00000 | 232,00000 | 4,74000 |  | 120,00000 | Без дефектов |  |  | 2,09249 | 27,00000 | 51,33438 | РРМ 310 | 35,72093 | 18,24000 | 52,17642 | 1,5 | 10,00000 | H | 7,00000 |  | 1,45000 | 73,15000
п.43884 от 04.09.25 до 04.03.26 | [7 empty] | 25,00000 | 232,00000 | [7 empty] | 15,00000 |  |  |  | 19,86000
п.43885 от 05.09.25 до 05.03.26 | 30,60000 | 60,50000 | [5 empty] | 30,00000 | 232,00000 | 5,00000 |  | 50,00000 | Без дефектов |  |  | 1,69106 | 30,00000 | 39,45455 | РРМ 310 | 13,86957 | 5,51000 | 16,75853 | 3 | 3,00000 | H |  |  | 1,20000 | 55,60000
п.43886 от 04.09.25 до 04.03.26 | 40,70000 | 85,00000 | 0,18400 | -0,17200 | -0,02500 |  | -0,05900 | 30,00000 | 232,00000 | 5,41000 |  | 120,00000 | Без дефектов |  |  | 1,64793 | 18,00000 | 48,72625 | РРМ 310 | 37,76199 | 18,40000 | 45,87291 | 1,5 | 10,00000 | H | 7,00000 |  | 1,21000 | 66,10000
п.43887 от 05.09.25 до 05.03.26 | 14,50000 | 74,00000 | [5 empty] | 30,00000 | 232,00000 |  |  | 50,00000 | Без дефектов |  |  | 1,65883 | 27,33333 | 38,51932 |  | 20,32746 | 7,83000 | 23,98641 | 3 | 3,00000 | H |  |  | 1,18000 | 54,15000
п.43888 от 05.09.25 до 05.03.26 | 33,80000 | 95,00000 | 0,54800 | 0,15100 | -0,45800 |  | -0,26000 | 30,00000 | 232,00000 | 6,00000 | 1,00000 | 100,00000 | Без дефектов |  |  | 1,54547 | 28,00000 | 43,56781 | РРМ 310 | 41,31491 | 18,00000 | 46,17411 | 1,50000 | 10,00000 | H | 7,00000 |  | 1,13565 | 60,24677
п.43889 от 09.09.25 до 09.03.26 | 40,00000 | 120,00000 | [5 empty] | 35,00000 | 249,00000 | 25,00000 |  | 100,00000 | Без дефектов |  |  | 1,63171 | 35,00000 | 43,90000 |  | 56,76980 |  | 68,90661 | [5 empty] | 1,21000 | 59,20000
п.43890 от 04.09.25 до 04.03.26 | 2,40000 | 82,00000 | 0,37200 | 0,31700 | 0,19200 |  | 0,04000 | 30,00000 | 232,00000 | 6,00000 |  | 120,00000 | Без дефектов |  |  | 1,36325 |  | 49,66364 | РРМ 310 | 36,01309 | 18,00000 | 40,59308 | 1,5 | 10,00000 | H | 7,00000 |  | 1,12000 | 60,45000
п.43891 от 03.09.25 до 03.03.26 | [7 empty] | 25,00000 | 232,00000 | [7 empty] | 10,00000 |  |  |  | 19,60000
п.43892 от 03.09.25 до 03.03.26 | [7 empty] | 25,00000 | 232,00000 | [7 empty] | 10,00000 |  |  |  | 19,99000
п.43893 от 03.09.25 до 03.03.26 | [7 empty] | 25,00000 | 232,00000 | [7 empty] | 12,00000 |  |  |  | 19,62000
п.43894 от 04.09.25 до 04.03.26 | 12,00000 | 69,00000 | [5 empty] | 30,00000 | 232,00000 | 5,00000 |  | 30,00000 | Без дефектов |  |  | 1,58191 | 15,00000 | 39,89091 |  | 12,53418 |  | 14,53965 | [5 empty] | 1,16000 | 54,40000
п.43895 от 04.09.25 до 04.03.26 | 41,30000 | 92,00000 | 0,24700 | -0,12300 | -0,14800 |  | 0,15400 | 30,00000 | 232,00000 | 5,01000 |  | 100,00000 | Без дефектов |  |  | 1,56924 | 27,00000 | 46,35000 | РРМ 310 | 38,97942 | 18,18000 | 45,28385 | 1,5 | 10,00000 | H | 7,00000 |  | 1,16000 | 63,00000
п.43896 от 04.09.25 до 04.03.26 | 41,00000 | 89,00000 | 0,20889 | 0,03600 | -0,20100 | 0,22900 | -0,04400 | 28,00000 | 224,00000 | 4,54000 |  | 120,00000 | Без дефектов |  |  | 1,55216 | 26,00000 | 43,85500 | РРМ 310 | 40,83913 | 17,91000 | 45,87328 | 1 | 16,00000 | F | 7,00000 |  | 1,14000 | 60,60000
п.43897 от 03.09.25 до 03.03.26 | 42,10000 | 111,50000 | 0,53700 | 0,50300 | -0,04400 |  | -0,18700 | 34,00000 | 249,00000 | 25,00000 |  | 110,00000 | Без дефектов |  |  | 1,56926 |  | 49,32841 | PPU 331 | 50,75205 | 25,00000 | 61,83050 | 1,5 | 10,00000 | H |  |  | 1,22000 | 63,45000
п.43899 от 05.09.25 до 05.03.26 | 32,60000 | 64,00000 | [5 empty] | 27,00000 | 224,00000 | 5,00000 |  | 100,00000 | Без дефектов |  |  | 1,55821 | 20,00000 | 38,33636 | РРМ 310 | 15,59823 | 6,00000 | 17,84207 | 3 | 5,00000 | H |  |  | 1,14000 | 52,40000
п.43900 от 08.09.25 до 08.03.26 | 40,50000 | 91,00000 | 0,40000 | -0,35300 | 0,10400 | 0,21200 | 0,15600 | 28,00000 | 232,00000 | 4,82000 |  | 120,00000 | Без дефектов |  |  | 1,94329 | 26,00000 | 47,07000 | РРМ 310 | 38,83578 | 18,28000 | 51,93480 | 1,5 | 16,00000 | F | 7,00000 |  | 1,34000 | 68,40000
п.43901 от 04.09.25 до 04.03.26 | [7 empty] | 26,00000 | 232,00000 | [7 empty] | 8,00000 |  |  |  | 19,99000
п.43902 от 03.09.25 до 03.03.26 | [13 empty] | Соответствует
п.43903 от 05.09.25 до 05.03.26 | 33,00000 | 95,00000 | 0,39500 | -0,03800 | -0,05700 |  | -0,38900 | 30,00000 | 232,00000 | 4,98000 |  | 100,00000 | Без дефектов |  |  | 1,50578 | 20,00000 | 44,00000 | РРМ 310 | 40,70455 | 17,91000 | 44,94747 | 1 | 20,00000 | H | 7,00000 |  | 1,12000 | 60,00000
п.43904 от 06.09.25 до 06.03.26 | 7,80000 | 92,50000 | [5 empty] | 30,00000 | 232,00000 | 5,00000 |  | 110,00000 |  | Без дефектов |  | 1,21008 |  | 48,47273 | PPE 100 | 30,94523 | 15,00000 | 32,18305 | 2 | 10,00000 | F | 6,00000 |  | 1,04000 | 56,40000
п.43905 от 06.09.25 до 06.03.26 | 35,70000 | 97,00000 | 0,31900 | 0,13200 | 0,21000 |  | -0,20200 | 30,00000 | 232,00000 | 6,00000 |  | 100,00000 | Без дефектов |  |  | 1,66597 |  | 45,47500 | Полиэфирный 1311Т34 ALBA | 39,51701 | 18,00000 | 47,11311 | 1,5 | 10,00000 | F | 6,00000 |  | 1,20000 | 63,65000
п.43907 от 04.09.25 до 04.03.26 | 90,92000 | 158,50000 | [5 empty] | 10,00000 |  |  |  | 30,00000 | Сорность |  |  |  | 7,00000 |  |  |  | 8,00000 |  | 2,5 |  |  | 6,00000 |  | 1,21000 | 53,10000
п.43908 от 05.09.25 до 05.03.26 | 45,50000 | 93,00000 | 0,32200 | 0,29300 | -0,03600 | 0,29600 | -0,12800 | 30,00000 | 232,00000 | 3,69000 |  | 120,00000 | Без дефектов |  |  | 2,03974 | 21,00000 | 52,09500 | РРМ 310 | 31,48095 | 16,40000 | 45,69920 | 1,5 | 10,00000 | H | 7,00000 |  | 1,43000 | 73,20000
п.43909 от 03.09.25 до 03.03.26 | [16 empty] | 13,00000 | [10 empty] | 1,67000
п.43910 от 06.09.25 до 06.03.26 | 78,88000 | 131,00000 | [5 empty] | 12,00000 |  |  |  | 10,00000 | Без дефектов | [7 empty] | 7,00000 | [6 empty] | 0,99000 | 37,60000
п.43911 от 09.09.25 до 09.03.26 | 4,70000 | 109,50000 | 0,40100 | 0,36700 | -0,00600 |  | 0,16200 | 30,00000 | 232,00000 | 6,00000 |  | 110,00000 | Без дефектов |  |  | 1,36826 |  | 49,15455 | Полиэфирный 1311Т34 ALBA | 40,53059 | 20,00000 | 45,57056 | 1,5 | 10,00000 | F | 7,00000 |  | 1,12000 | 60,05000
п.43912 от 04.09.25 до 04.03.26 | [7 empty] | 25,00000 | 232,00000 | [7 empty] | 9,00000 |  |  |  | 20,09000
п.43913 от 03.09.25 до 03.03.26 | [13 empty] | Соответствует | [14 empty] | 61,35000
п.43914 от 05.09.25 до 05.09.27 | [16 empty] | 80,00000 | [5 empty] | 25 |  |  | 1,70000 | 14,40000 | 1,32000
п.43915 от 05.09.25 до 05.03.26 | 38,80000 | 92,00000 | 0,20600 | 0,13100 | 0,07700 |  | 0,13900 | 30,00000 | 232,00000 | 4,99000 |  | 100,00000 | Без дефектов |  |  | 1,61096 | 30,00000 | 46,45750 | РРМ 310 | 38,83119 | 18,04000 | 45,62283 | 1,5 | 10,00000 | H | 7,00000 |  | 1,18000 | 63,70000
п.43917 от 10.09.25 до 10.03.26 | 41,00000 | 108,00000 | 0,78100 | -0,77200 | -0,11500 |  | 0,01500 | 30,00000 | 232,00000 | 6,00000 |  | 55,00000 | Без дефектов |  | 2,00000 | 1,39979 |  | 40,44125 | РРМ 310 | 44,50901 | 18,00000 | 45,76968 | 1,5 | 10,00000 | H | 7,00000 |  | 1,06000 | 55,05000
п.43918 от 08.09.25 до 08.03.26 | 40,00000 | 93,00000 | 0,41058 | 0,25500 | -0,15500 |  | 0,28200 | 30,00000 | 232,00000 | 6,00000 |  | 110,00000 | Без дефектов |  |  | 1,74622 | 26,00000 | 44,41938 | РРМ 310 | 40,73435 | 18,00000 | 49,22769 | 1,5 | 10,00000 | F | 6,00000 |  | 1,23000 | 63,85000
п.43919 от 10.09.25 до 10.03.26 | [16 empty] | 11,00000 | [10 empty] | 1,06000
п.43920 от 08.09.25 до 08.03.26 | 100,02000 | 69,00000 | [5 empty] | 12,00000 |  | 5,00000 |  | 40,00000 | Без дефектов | [5 empty] | D'LAC WEF 3020 |  | 2,00000 | [6 empty] | 1,03000 | 42,30000
п.43921 от 04.09.25 до 04.03.26 | [16 empty] | 10,00000 | [10 empty] | 1,07000
п.43922 от 08.09.25 до 08.03.26 | 38,80000 | 101,00000 | 0,49225 | 0,24700 | 0,42000 |  | 0,07000 | 30,00000 | 232,00000 | 6,00000 | 1,00000 | 110,00000 | Без дефектов |  |  | 1,66171 | 24,00000 | 42,32750 | РРМ 310 | 43,47056 | 18,40000 | 50,20595 | 1,5 | 10,00000 | F | 7,00000 |  | 1,18000 | 60,90000
п.43923 от 08.09.25 до 08.03.26 | 23,80000 | 92,50000 | 0,48200 | 0,15000 | -0,07500 |  | 0,45200 | 35,00000 | 249,00000 | 14,91000 |  | 110,00000 | [6 empty] | Полиуретановый |  | 18,95000 |  | 0 | 12,00000 | H | 7,00000 |  | 1,24000 | 61,95000
п.43924 от 06.09.25 до 06.03.26 | 36,70000 | 86,00000 | 0,35100 | 0,00900 | -0,04300 |  | -0,34800 | 30,00000 | 232,00000 | 4,67000 |  | 120,00000 | Без дефектов |  |  | 1,86977 | 20,00000 | 45,01375 | РРМ 310 | 40,87640 | 18,40000 | 52,20615 | 1,5 | 10,00000 | H | 7,00000 |  | 1,29000 | 65,90000
п.43925 от 10.09.25 до 10.03.26 | 4,40000 | 93,00000 | 0,53400 | 0,49200 | -0,18900 |  | -0,08600 | 30,00000 | 232,00000 | 6,00000 |  | 120,00000 | Соответствует |  |  | 1,37401 |  | 48,58182 | РРМ 310 | 39,10928 | 19,00000 | 43,80240 | 1,5 | 10,00000 | H | 7,00000 |  | 1,12000 | 59,60000
п.43926 от 05.09.25 до 05.03.26 | 35,40000 | 89,00000 | 0,26917 | -0,26700 | -0,03400 |  | -0,00300 | 30,00000 | 232,00000 | 6,00000 | 1,00000 | 100,00000 | Без дефектов |  |  | 1,59423 | 21,00000 | 46,03375 | РРМ 310 | 39,10175 | 18,00000 | 45,47723 | 0,5 | 15,00000 | H | 7,00000 |  | 1,17000 | 63,10000
п.43927 от 04.09.25 до 04.03.26 | [7 empty] | 25,00000 | 232,00000 | [7 empty] | 9,00000 |  |  |  | 20,32000
п.43928 от 06.09.25 до 06.03.26 | 34,80000 | 93,00000 | 0,36529 | 0,07300 | -0,30700 |  | -0,18400 | 30,00000 | 232,00000 | 6,00000 | 1,00000 | 100,00000 | Без дефектов |  |  | 1,61335 | 23,00000 | 43,24330 | РРМ 310 | 41,62495 | 18,00000 | 47,61401 | 1,5 | 10,00000 | H | 7,00000 |  | 1,16397 | 60,99095
п.43929 от 04.09.25 до 04.03.26 | [7 empty] | 25,00000 | 232,00000 | [7 empty] | 10,00000 |  |  |  | 20,29000
п.43930 от 04.09.25 до 04.03.26 | [7 empty] | 25,00000 | 232,00000 | [7 empty] | 7,00000 |  |  |  | 20,24000
п.43931 от 04.09.25 до 04.03.26 | [7 empty] | 25,00000 | 232,00000 | [7 empty] | 5,00000 |  |  |  | 19,50000
п.43932 от 05.09.25 до 05.03.26 | 100,00000 | 70,00000 | [5 empty] | 12,00000 |  | 6,00000 |  | 40,00000 | Без дефектов | [5 empty] | D'LAC WEF 3020 |  | 4,00000 | [6 empty] | 1,02000 | 43,10000
п.43933 от 06.09.25 до 06.03.26 | 39,50000 | 92,00000 | 0,12482 | -0,01900 | 0,11800 | 0,29100 | -0,03600 | 27,00000 | 224,00000 | 4,65000 |  | 120,00000 | Без дефектов |  |  | 1,60794 | 28,00000 | 42,94250 | РРМ 310 | 42,70827 | 18,34000 | 48,62261 | 1 | 16,00000 | F | 7,00000 |  | 1,16000 | 60,65000
п.43934 от 05.09.25 до 05.03.26 | [16 empty] | 14,00000 | [10 empty] | 1,62000
п.43935 от 06.09.25 до 06.03.26 | 39,10000 | 102,00000 | 0,18614 | 0,07800 | -0,02600 |  | -0,16700 | 30,00000 | 232,00000 | 4,62000 | 1,00000 | 110,00000 | Без дефектов |  |  | 2,07239 | 28,00000 | 45,87688 | РРМ 310 | 44,46684 | 20,40000 | 61,40422 | 1,5 | 10,00000 | F | 7,00000 |  | 1,39000 | 68,85000
п.43936 от 05.09.25 до 05.09.27 | [16 empty] | 17,00000 | [10 empty] | 1,14000
п.43937 от 08.09.25 до 08.03.26 | 43,10000 | 81,00000 | 0,45500 | 0,45000 | 0,01500 |  | 0,06300 | 30,00000 | 232,00000 | 4,65000 |  | 120,00000 | Без дефектов |  |  | 1,65139 | 28,00000 | 44,88813 | РРМ 310 | 40,09969 | 18,00000 | 47,22005 | 1,5 | 10,00000 | H | 7,00000 |  | 1,19000 | 62,95000
п.43938 от 08.09.25 до 08.03.26 | 62,30000 | 198,00000 | [5 empty] | 12,00000 |  |  |  | 10,00000 | Сорность |  |  |  | 14,00000 |  |  |  | 8,00000 |  | 1 |  |  |  |  | 1,39000 | 62,60000
п.43939 от 09.09.25 до 09.03.26 | 82,46000 | 130,00000 | [5 empty] | 12,00000 |  |  |  | 10,00000 | Без дефектов | [7 empty] | 6,00000 | [6 empty] | 0,98000 | 38,70000
п.43940 от 05.09.25 до 05.03.26 | 36,02000 | 110,00000 | 0,43900 | 0,26000 | 0,18700 |  | -0,30000 | 34,00000 | 249,00000 | 25,00000 | 1,00000 | 100,00000 | Без дефектов |  |  | 1,65897 |  | 50,06591 | PPU 331 | 49,93418 | 25,00000 | 63,41641 | 1 | 30,00000 | H | 7,00000 |  | 1,27000 | 65,40000
п.43941 от 05.09.25 до 05.03.26 | 43,20000 | 113,00000 | 0,26158 | 0,12200 | -0,05400 |  | 0,22500 | 35,00000 | 249,00000 | 25,00000 |  | 110,00000 | Без дефектов |  |  | 1,55840 |  | 48,64375 | PPU 331 | 51,39406 | 25,00000 | 62,18682 | 1,5 | 10,00000 | H |  |  | 1,21000 | 62,65000
п.43942 от 08.09.25 до 08.03.26 | 87,68000 | 149,00000 | [5 empty] | 12,00000 |  |  |  | 10,00000 | Без дефектов |  |  |  | 8,00000 |  |  |  | 8,00000 |  | 1 |  |  |  |  | 1,43000 | 64,40000
п.43943 от 05.09.25 до 05.03.26 | 40,70000 | 87,00000 | 0,27700 | 0,08700 | -0,07600 |  | -0,25200 | 30,00000 | 232,00000 | 5,09000 |  | 120,00000 | Без дефектов |  |  | 1,99948 | 25,00000 | 51,00000 | РРМ 310 | 35,86275 | 18,29000 | 50,79223 | 1,5 | 10,00000 | H | 7,00000 |  | 1,40000 | 72,00000
п.43944 от 08.09.25 до 08.03.26 |  | 75,00000 | [5 empty] | 30,00000 | 232,00000 | 5,00000 |  | 30,00000 | Без дефектов |  |  | 1,56027 | 15,00000 | 39,69034 |  | 12,57682 |  | 14,48715 | [5 empty] | 1,15000 | 53,85000
п.43945 от 04.09.25 до 04.03.26 | [7 empty] | 25,00000 | 232,00000 | [7 empty] | 13,00000 |  |  |  | 20,02000
п.43947 от 06.09.25 до 06.03.26 | 34,06000 | 88,00000 | 0,41173 | -0,18700 | -0,27300 |  | -0,24500 | 30,00000 | 232,00000 | 6,00000 |  | 110,00000 | Без дефектов |  |  | 2,18780 | 29,00000 | 48,52587 | РРМ 310 | 37,09362 | 18,00000 | 54,70504 | 1,5 | 10,00000 | F | 6,00000 |  | 1,47000 | 71,98687
п.43948 от 06.09.25 до 06.03.26 | 41,30000 | 89,50000 | 0,25400 | -0,01200 | -0,21400 |  | 0,13600 | 30,00000 | 232,00000 | 4,74000 |  | 100,00000 | Без дефектов |  |  | 1,58696 | 28,00000 | 46,69188 | РРМ 310 | 39,25736 | 18,33000 | 45,77337 | 1,5 | 10,00000 | H | 7,00000 |  | 1,17000 | 63,55000
п.43949 от 09.09.25 до 09.03.26 | 3,90000 | 92,50000 | 0,23600 | 0,20800 | -0,11000 |  | 0,01600 | 30,00000 | 232,00000 | 6,00000 |  | 120,00000 | Соответствует |  |  | 1,27170 |  | 48,50625 | РРМ 310 | 41,28355 | 20,00000 | 44,11803 | 1,5 | 10,00000 | H | 7,00000 |  | 1,07000 | 57,65000
п.43950 от 06.09.25 до 06.03.26 | 41,70000 | 83,50000 | 0,40900 | -0,24600 | -0,28000 |  | 0,16900 | 30,00000 | 232,00000 | 5,55000 |  | 100,00000 | Без дефектов |  |  | 1,63157 | 25,00000 | 41,05750 | РРМ 310 | 43,64611 | 17,92000 | 49,26311 | 1,5 | 10,00000 | H | 7,00000 |  | 1,16000 | 59,35000
п.43951 от 06.09.25 до 06.03.26 | 39,80000 | 80,50000 | 0,14600 | -0,09200 | 0,09200 |  | 0,06700 | 30,00000 | 232,00000 | 7,00000 |  | 100,00000 | Без дефектов |  |  | 1,82033 | 30,00000 | 49,62500 | РРМ 310 | 40,30227 | 20,00000 | 52,76310 | 1,5 | 10,00000 | H | 7,00000 |  | 1,30000 | 69,00000
п.43952 от 05.09.25 до 05.03.26 | [7 empty] | 25,00000 | 232,00000 | [7 empty] | 7,00000 |  |  |  | 20,22000
п.43953 от 08.09.25 до 08.03.26 | 35,40000 | 96,00000 | 0,40800 | 0,03600 | -0,04600 |  | 0,40400 | 30,00000 | 232,00000 | 6,00000 | 1,00000 | 110,00000 | Без дефектов |  |  | 1,66315 | 27,00000 | 45,70000 | РРМ 310 | 39,38731 | 18,00000 | 46,92280 | 1,5 | 10,00000 | F | 7,00000 |  | 1,20000 | 63,80000
п.43954 от 08.09.25 до 08.03.26 | 37,20000 | 92,00000 | 0,52607 | -0,49900 | -0,15500 |  | -0,06100 | 30,00000 | 232,00000 | 6,00000 | 1,00000 | 110,00000 | Без дефектов |  |  | 2,23168 | 27,00000 | 48,40875 | РРМ 310 | 37,18336 | 18,00000 | 55,56051 | 1,5 | 10,00000 | F | 7,00000 |  | 1,49000 | 72,30000
п.43955 от 12.09.25 до 12.03.26 | 3,50000 | 96,00000 | 0,34300 | 0,08800 | -0,03100 |  | 0,33100 | 30,00000 | 232,00000 | 6,00000 |  | 120,00000 | Без дефектов |  |  | 1,29276 |  | 48,45455 | РРМ 310 | 39,21200 | 19,00000 | 42,34897 | 1 | 10,00000 | H | 7,00000 |  | 1,08000 | 58,00000
п.43956 от 08.09.25 до 08.03.26 | 37,20000 | 109,00000 | 0,21000 | -0,19400 | 0,00300 |  | -0,07900 | 35,00000 | 249,00000 | 25,00000 |  | 110,00000 | Без дефектов |  |  | 1,55554 |  | 48,85000 | PPU 331 | 51,17707 | 25,00000 | 61,92426 | 1,5 | 10,00000 | H |  |  | 1,21000 | 62,80000
п.43957 от 05.09.25 до 05.03.26 | [7 empty] | 25,00000 | 232,00000 | [7 empty] | 9,00000 |  |  |  | 20,19000
п.43958 от 05.09.25 до 05.03.26 | [7 empty] | 25,00000 | 232,00000 | [7 empty] | 5,00000 |  |  |  | 20,18000
п.43959 от 05.09.25 до 05.03.26 | [7 empty] | 25,00000 | 232,00000 | [7 empty] | 14,00000 |  |  |  | 20,11000
п.43960 от 11.09.25 до 11.03.26 | 36,30000 | 78,00000 | 0,23043 | 0,10900 | -0,19300 |  | 0,06300 | 30,00000 | 232,00000 | 6,00000 | 1,00000 | 110,00000 | Без дефектов |  |  | 1,44622 |  | 38,07375 | РРМ 310 | 47,27667 | 18,00000 | 48,47677 | 1,5 | 10,00000 | F | 7,00000 |  | 1,07000 | 53,70000
п.43961 от 05.09.25 до 05.11.25 | [13 empty] | Соответствует
п.43962 от 06.09.25 до 06.03.26 | 36,40000 | 95,00000 | 0,32300 | 0,23500 | 0,17100 |  | -0,14100 | 30,00000 | 232,00000 | 6,00000 | 1,00000 | 100,00000 | Без дефектов |  |  | 1,87531 | 26,00000 | 39,13674 | РРМ 310 | 45,99259 | 18,00000 | 55,33791 | 1,50000 | 10,00000 | H | 7,00000 |  | 1,24845 | 60,99915
п.43963 от 05.09.25 до 05.03.26 | [13 empty] | Соответствует
п.43964 от 05.09.25 до 05.03.26 | [16 empty] | 13,00000 | [10 empty] | 1,00000
п.43965 от 08.09.25 до 08.03.26 | 4,00000 | 84,00000 | 0,22400 | 0,20300 | -0,09200 |  | -0,02100 | 28,00000 | 232,00000 | 5,00000 |  | 120,00000 | Без дефектов |  |  | 1,28760 |  | 49,06818 | РРМ 310 | 40,75961 | 20,00000 | 44,02038 | 1 | 10,00000 | H | 7,00000 |  | 1,08000 | 58,50000
п.43966 от 08.09.25 до 08.03.26 | 232,00000 | 65,00000 | [5 empty] | 12,00000 |  |  |  | 9,00000 | Без дефектов | [7 empty] | 2,00000 | [6 empty] | 1,02000 | 42,30000
п.43967 от 08.09.25 до 08.03.26 | 36,70000 | 108,50000 | [5 empty] | 37,00000 | 249,00000 | 24,40000 | 1,00000 | 50,00000 | Без дефектов | Белый цвет жидкого продукта | [13 empty] | 1,19000 | 54,20000
п.43968 от 05.09.25 до 05.09.27 | [13 empty] | Прозрачный
п.43969 от 08.09.25 до 08.03.26 | 39,80000 | 112,00000 | 0,27436 | 0,02900 | -0,09700 |  | -0,25500 | 35,00000 | 249,00000 | 25,00000 |  | 110,00000 | Без дефектов |  |  | 1,57023 |  | 49,25909 | PPU 331 | 50,75205 | 25,00000 | 61,91750 | 1,5 | 10,00000 | H |  |  | 1,22000 | 63,40000
п.43972 от 09.09.25 до 09.03.26 | 38,30000 | 92,50000 | 0,25600 | 0,25000 | 0,05400 |  | -0,00200 | 30,00000 | 232,00000 | 5,27000 |  | 120,00000 | Без дефектов |  |  | 1,59834 | 30,00000 | 45,66813 | РРМ 310 | 39,56808 | 18,07000 | 45,95394 | 1,5 | 10,00000 | H | 7,00000 |  | 1,17000 | 62,85000
п.43973 от 09.09.25 до 09.03.26 | 42,80000 | 60,00000 | 1,74400 | 1,70600 | -0,33700 |  | -0,14100 | 25,00000 | 232,00000 |  |  | 100,00000 | Без дефектов |  |  | 1,56240 | 30,00000 |  |  |  | 6,00000 | 16,51875 | 4 | 3,00000 |  |  |  | 1,17000 | 56,75000
п.43974 от 09.09.25 до 09.09.26
п.43975 от 10.09.25 до 10.09.26
п.43976 от 10.09.25 до 10.09.26
п.43977 от 11.09.25 до 11.09.26
п.43978 от 12.09.25 до 12.09.26
п.43979 от 12.09.25 до 12.09.26
п.43980 от 09.09.25 до 09.03.26 | 37,50000 | 85,00000 | 0,39100 | 0,25400 | -0,29400 |  | 0,04600 | 30,00000 | 232,00000 | 5,63000 |  | 100,00000 | Без дефектов |  |  | 1,53274 | 25,00000 | 45,70750 | РРМ 310 | 40,08095 | 18,32000 | 45,36303 | 1,5 | 10,00000 | H | 7,00000 |  | 1,14000 | 61,90000
п.43981 от 09.09.25 до 09.09.26 | [27 empty] | 1,33000
п.43982 от 10.09.25 до 10.03.26 |  | 70,00000 | [5 empty] | 12,00000 |  |  |  | 30,00000 | Без дефектов |  | 3,00000 | [5 empty] | 5,00000 | [6 empty] | 1,00000 | 33,50000
п.43983 от 11.09.25 до 11.03.26 | 99,20000 | 72,00000 | [5 empty] | 12,00000 |  | 6,00000 |  | 40,00000 | Без дефектов |  | 3,00000 |  |  |  | D'LAC WEF 3020 |  | 2,00000 | [6 empty] | 1,01000 | 39,40000
п.43984 от 12.09.25 до 12.03.26 | 41,04000 | 87,00000 | 0,18700 | 0,14200 | -0,10700 |  | 0,05900 | 30,00000 | 232,00000 | 4,85000 |  | 120,00000 | Без дефектов |  |  | 1,66848 | 29,00000 | 43,54938 | РРМ 310 | 42,20496 | 18,38000 | 49,42235 | 1,5 | 10,00000 | H | 7,00000 |  | 1,19000 | 62,05000
п.43985 от 10.09.25 до 10.03.26 | 3,70000 | 88,50000 | 0,31500 | -0,16100 | 0,19100 |  | -0,19200 | 30,00000 | 232,00000 | 6,00000 |  | 120,00000 | Без дефектов |  |  | 1,29172 |  | 48,57727 | РРМ 310 | 41,06776 | 20,00000 | 44,46524 | 1 | 10,00000 | H | 7,00000 |  | 1,08000 | 58,10000
п.43986 от 25.09.25 до 25.03.26 | [7 empty] | 25,00000 | 232,00000 | [7 empty] | 9,00000 |  |  |  | 20,40000
п.43988 от 09.09.25 до 09.03.26 | 38,50000 | 83,00000 | 0,26900 | 0,17400 | 0,10500 |  | 0,17700 | 30,00000 | 232,00000 | 5,55000 |  | 120,00000 | Без дефектов |  |  | 1,82733 | 26,00000 | 50,54750 | РРМ 310 | 35,29135 | 17,81000 | 46,62559 | 1,5 | 10,00000 | H | 7,00000 |  | 1,31000 | 69,80000
п.43989 от 11.09.25 до 11.03.26 | 79,60000 | 103,00000 | 0,48516 | -0,34400 | -0,26200 |  | 0,22000 | 30,00000 | 232,00000 | 7,00000 |  | 50,00000 | Без дефектов |  |  |  | 24,00000 |  | PPE 100 |  | 15,00000 |  | 2 | 10,00000 | F | 6,00000 |  | 1,24000 | 65,20000
п.43991 от 05.09.25 до 05.09.27 |  |  | 0,42600 | -0,15600 | 0,02100 |  | 0,39600 | [9 empty] | 8,00000 | [10 empty] | 2,03100
п.43992 от 06.09.25 до 06.03.26 | 100,00000 | 73,00000 | [5 empty] | 12,00000 |  | 6,00000 |  | 40,00000 | Без дефектов |  | 3,00000 |  |  |  | D'LAC WEF 3020 |  | 2,00000 | [6 empty] | 1,03000 | 42,60000
п.43993 от 06.09.25 до 06.03.26 | 83,50000 | 130,00000 | [5 empty] | 12,00000 |  |  |  | 10,00000 | Без дефектов |  | 3,00000 |  | 7,00000 |  |  |  | 6,00000 |  | 1,5 |  |  |  |  | 1,42000 | 63,10000
п.43994 от 06.09.25 до 06.03.26 |  | 71,00000 | [5 empty] | 12,00000 |  |  |  | 30,00000 | Без дефектов |  | 3,00000 | [5 empty] | 5,00000 | [6 empty] | 1,00000 | 33,25000
п.43995 от 08.09.25 до 08.03.26 | 35,60000 | 70,00000 | [5 empty] | 27,00000 | 224,00000 | 6,00000 |  | 100,00000 | Без дефектов |  |  | 1,56935 | 20,00000 | 39,16761 | РРМ 310 | 18,02223 | 7,00000 | 20,55269 | 3 | 5,00000 | H |  |  | 1,15000 | 53,45000
п.43996 от 11.09.25 до 11.03.26 | 37,30000 | 85,00000 | 0,47249 | 0,22600 | -0,04000 |  | -0,41300 | 30,00000 | 232,00000 | 6,00000 | 1,00000 | 110,00000 | Без дефектов |  |  | 1,63016 | 28,00000 | 48,47500 | РРМ 310 | 39,13043 | 18,00000 | 44,69602 | 1,5 | 10,00000 | F | 7,00000 |  | 1,20000 | 65,65000
п.43997 от 09.09.25 до 09.03.26 |  | 59,00000 | [5 empty] | 25,00000 | 232,00000 | 6,00000 |  |  | Без дефектов |  |  | 1,60097 | 25,00000 | 38,83636 |  | 15,44944 |  | 17,92135 | [5 empty] | 1,16000 | 53,60000
п.43998 от 10.09.25 до 10.03.26 | 42,50000 | 82,00000 | 0,33200 | 0,07600 | 0,30900 |  | 0,09500 | 30,00000 | 232,00000 | 5,54000 |  | 120,00000 | Без дефектов |  |  | 1,66987 | 27,00000 | 50,33875 | РРМ 310 | 34,92339 | 17,58000 | 43,36237 | 1,5 | 10,00000 | H | 7,00000 |  | 1,23000 | 67,70000
п.43999 от 10.09.25 до 10.03.26 | 36,30000 | 95,50000 | 0,08000 | 0,04400 | -0,06600 | 0,29500 | -0,01000 | 26,00000 | 224,00000 | 4,99000 |  | 120,00000 | Без дефектов |  |  | 1,67651 | 27,00000 | 44,65000 | РРМ 310 | 39,75364 | 17,75000 | 47,16011 | 1 | 16,00000 | F | 7,00000 |  | 1,20000 | 63,10000
п.44000 от 09.09.25 до 09.03.26 | 33,40000 | 69,00000 | [5 empty] | 27,00000 | 224,00000 | 6,00000 |  | 100,00000 | Без дефектов |  |  | 1,56515 | 20,00000 | 37,94773 | РРМ 310 | 13,13119 | 5,00000 | 15,02066 | 3 | 5,00000 | H |  |  | 1,14000 | 52,10000
п.44001 от 10.09.25 до 10.03.26 | 37,60000 | 93,00000 | 0,16715 | -0,11500 | -0,03200 |  | -0,11700 | 30,00000 | 232,00000 | 5,00000 |  | 110,00000 | Без дефектов |  |  | 1,72514 | 27,00000 | 47,53250 | РРМ 310 | 38,05497 | 18,00000 | 46,94251 | 1,5 | 10,00000 | H | 7,00000 |  | 1,24000 | 66,15000
п.44002 от 11.09.25 до 11.03.26 | 40,60000 | 86,00000 | 0,37903 | 0,31900 | 0,07100 |  | 0,19200 | 30,00000 | 232,00000 | 5,21000 |  | 120,00000 | Без дефектов |  |  | 1,60186 | 25,00000 | 43,45000 | РРМ 310 | 40,52934 | 17,61000 | 46,24396 | 1,5 | 10,00000 | H | 7,00000 |  | 1,16000 | 61,00000
п.44003 от 09.09.25 до 09.03.26 | 46,84000 | 93,00000 | 0,31700 | -0,14800 | -0,01700 | 0,46700 | -0,28000 | 30,00000 | 232,00000 | 3,12000 |  | 120,00000 | Без дефектов |  |  | 2,09319 | 26,00000 | 49,14563 | РРМ 310 | 32,51561 | 15,98000 | 46,74935 | 1,5 | 10,00000 | H | 7,00000 |  | 1,43000 | 71,55000
п.44004 от 10.09.25 до 10.03.26 | 41,30000 | 86,00000 | 0,30500 | 0,29200 | -0,04700 |  | -0,07300 | 28,00000 | 232,00000 | 5,12000 |  | 120,00000 | Без дефектов |  |  | 1,98849 | 19,00000 | 49,28500 | РРМ 310 | 36,29908 | 17,89000 | 50,38833 | 1,5 | 10,00000 | H | 7,00000 |  | 1,38000 | 70,60000
п.44005 от 06.09.25 до 06.03.26 | [27 empty] | 1,18000
п.44006 от 06.09.25 до 06.03.26 | [16 empty] | 5,00000 | [10 empty] | 1,49000
п.44007 от 09.09.25 до 09.03.26 | [16 empty] | 10,00000 | [10 empty] | 1,20000
п.44008 от 08.09.25 до 08.03.26 | [13 empty] | Соответствует
п.44009 от 10.09.25 до 10.03.26 | 42,08000 | 88,50000 | 0,43900 | 0,32500 | -0,29300 |  | 0,03300 | 28,00000 | 232,00000 | 5,53000 |  | 120,00000 | Без дефектов |  |  | 1,48565 | 24,00000 | 46,10000 | Грунт Фестпро (для ММК) | 38,95099 | 18,12000 | 43,77224 | 1,5 | 10,00000 | H | 7,00000 |  | 1,12000 | 61,50000
п.44010 от 08.09.25 до 08.03.26 | 39,40000 | 84,00000 | 0,18300 | 0,02000 | 0,17900 | 0,10000 | -0,03300 | 27,00000 | 224,00000 | 5,11000 |  | 120,00000 | Без дефектов |  |  | 1,60588 | 25,00000 | 45,01000 | РРМ 310 | 40,43449 | 18,17000 | 46,76108 | 1 | 16,00000 | F | 7,00000 |  | 1,17000 | 62,40000
п.44011 от 10.09.25 до 10.03.26 | 4,20000 | 111,00000 | 0,33900 | 0,29500 | 0,02300 |  | -0,16600 | 30,00000 | 232,00000 | 6,00000 |  | 120,00000 | Без дефектов |  |  | 1,28009 |  | 49,98864 | РРМ 310 | 35,78853 | 18,00000 | 38,88884 | 1,5 | 10,00000 | H | 7,00000 |  | 1,08000 | 59,25000
п.44012 от 09.09.25 до 09.03.26 | 34,70000 | 93,00000 | 0,69577 | -0,57600 | 0,38500 |  | -0,06400 | 30,00000 | 232,00000 | 6,00000 |  | 100,00000 | Без дефектов |  |  | 1,55656 |  | 37,28500 | Полиэфирный 1311Т34 ALBA | 48,27679 | 18,00000 | 51,12784 | 1,5 | 10,00000 | F | 6,00000 |  | 1,11000 | 54,80000
п.44013 от 11.09.25 до 11.03.26 |  | 95,00000 | [13 empty] | 1,19076 |  | 51,48636 | [9 empty] | 1,04000 | 58,95000
п.44014 от 10.09.25 до 10.03.26 | 37,98000 | 86,00000 | 0,37100 | 0,21300 | 0,26800 |  | 0,14300 | 30,00000 | 232,00000 | 4,82000 |  | 120,00000 | Без дефектов |  |  | 1,69273 | 29,00000 | 45,09625 | РРМ 310 | 39,89245 | 17,99000 | 47,80572 | 1,5 | 10,00000 | H | 7,00000 |  | 1,21000 | 63,70000
п.44015 от 10.09.25 до 10.03.26 | 34,34000 | 105,00000 | 0,42600 | 0,05500 | -0,26600 |  | 0,32800 | 35,00000 | 249,00000 | 24,00000 | 1,00000 | 100,00000 | Без дефектов |  |  | 1,39199 |  | 48,82898 | PPU 331 | 51,26652 | 25,00000 | 57,85499 | 1 | 30,00000 | H | 7,00000 |  | 1,13000 | 60,15000
п.44016 от 11.09.25 до 11.03.26 | 39,90000 | 108,00000 | 0,08803 | 0,08700 | -0,01200 |  | -0,00600 | 30,00000 | 232,00000 | 6,00000 | 1,00000 | 110,00000 | Без дефектов |  |  | 1,67554 | 26,00000 | 44,72500 | РРМ 310 | 40,24595 | 18,00000 | 47,75879 | 1,5 | 10,00000 | F | 7,00000 |  | 1,20000 | 63,15000
п.44017 от 11.09.25 до 11.03.26 | 94,88000 | 90,00000 | 0,42834 | 0,18800 | 0,06700 |  | -0,37900 | 30,00000 | 232,00000 | 4,79000 |  | 120,00000 | Без дефектов |  |  | 1,89877 | 10,00000 | 47,20000 | РРМ 310 | 37,20339 | 17,56000 | 49,03292 | 1,5 | 10,00000 | H | 7,00000 |  | 1,32000 | 68,00000
п.44018 от 10.09.25 до 10.03.26 | 39,40000 | 115,00000 | 0,24078 | 0,12900 | -0,02300 |  | 0,20200 | 35,00000 | 249,00000 | 24,00000 |  | 110,00000 | Без дефектов |  | 2,00000 | 1,43300 |  | 47,01591 | PPU 331 | 53,17349 | 25,00000 | 60,61778 | 1,5 | 10,00000 | H |  |  | 1,14000 | 59,10000
п.44019 от 10.09.25 до 10.03.26 | 36,50000 | 114,00000 | 0,44700 | 0,37300 | -0,24600 |  | 0,02200 | 36,00000 | 249,00000 | 24,00000 |  | 110,00000 | Без дефектов |  |  | 1,26542 |  | 49,29659 | PPU 331 | 48,68491 | 24,00000 | 52,09285 | 1,5 | 10,00000 | H |  |  | 1,07000 | 58,30000
п.44020 от 08.09.25 до 08.03.26 | [13 empty] | Соответствует
п.44021 от 10.09.25 до 10.03.26 | 67,50000 | 75,00000 | [5 empty] | 8,00000 |  |  |  | 20,00000 | Без дефектов |  | 3,00000 |  | 7,00000 |  |  |  | 12,00000 |  | 1 |  |  |  |  | 1,46000 | 70,80000
п.44022 от 12.09.25 до 12.03.26 | 81,48000 | 134,00000 | [5 empty] | 12,00000 |  |  |  | 10,00000 | Без дефектов | [7 empty] | 6,00000 | [6 empty] | 0,98000 | 37,80000
п.44024 от 09.09.25 до 09.09.27 |  |  | 0,54200 | -0,53800 | -0,03000 |  | 0,05600 | [9 empty] | 22,66667 | [10 empty] | 1,14000
п.44025 от 08.09.25 до 08.09.27 |  |  | 0,70200 | 0,51500 | 0,06900 |  | 0,47200 | [9 empty] | 13,00000 | [10 empty] | 1,18000 | 65,40000
п.44026 от 09.09.25 до 09.09.27 | [27 empty] | 1,03000 | 39,20000
п.44027 от 09.09.25 до 09.09.27 | 76,30000 | [15 empty] | 35,00000 | [10 empty] | 1,44000
п.44028 от 11.09.25 до 11.03.26 | 40,50000 | 111,00000 | 0,30100 | 0,27000 | 0,01100 |  | -0,13300 | 35,00000 | 249,00000 | 24,00000 |  | 110,00000 | Без дефектов |  |  | 1,59552 |  | 53,10795 | PPU 331 | 47,02948 | 24,00000 | 56,94062 | 1,5 | 10,00000 | H |  |  | 1,26000 | 67,25000
п.44029 от 10.09.25 до 10.03.26 | 41,30000 | 92,00000 | 0,38900 | -0,27100 | 0,24700 |  | -0,12800 | 28,00000 | 232,00000 | 5,36000 |  | 120,00000 | Без дефектов |  |  | 1,86493 | 28,00000 | 50,70688 | Грунт Фестпро (для ММК) | 34,63041 | 17,56000 | 46,55042 | 1,5 | 10,00000 | H | 7,00000 |  | 1,33000 | 70,35000
п.44030 от 09.09.25 до 09.03.26 | 91,46000 | 138,00000 | [5 empty] | 10,00000 |  |  |  | 30,00000 | Без дефектов |  |  |  | 7,00000 |  |  |  | 6,00000 |  | 2 |  |  | 6,00000 |  | 1,21000 | 52,70000
п.44031 от 10.09.25 до 10.03.26 | 37,00000 | 85,00000 | 0,42900 | -0,26000 | -0,11500 |  | 0,32100 | 30,00000 | 232,00000 | 6,00000 |  | 110,00000 | Без дефектов |  |  | 2,18730 | 29,00000 | 48,55000 | РРМ 310 | 37,48713 | 18,20000 | 55,29008 | 1,5 | 20,00000 | F | 7,00000 |  | 1,47000 | 72,00000
п.44032 от 11.09.25 до 11.03.26 | 3,20000 | 110,00000 | 0,40700 | 0,37600 | -0,06100 |  | -0,14100 | 28,00000 | 232,00000 | 5,00000 |  | 120,00000 | Без дефектов |  |  | 1,37596 |  | 48,39091 | РРМ 310 | 41,33008 | 20,00000 | 46,28969 | 1.5 | 10,00000 | H | 7,00000 |  | 1,12000 | 59,45000
п.44033 от 11.09.25 до 11.03.26 | 36,00000 | 85,00000 | 0,36142 | 0,22500 | -0,20100 | 0,17000 | 0,19900 | 28,00000 | 224,00000 | 6,00000 |  | 120,00000 | Без дефектов |  |  | 1,91153 | 25,00000 | 45,14375 | РРМ 310 | 37,65748 | 17,00000 | 48,86628 | 1 | 16,00000 | F | 7,00000 |  | 1,31000 | 66,50000
п.44034 от 11.09.25 до 11.03.26 | 39,10000 | 85,00000 | 0,19910 | 0,16500 | 0,04000 | 0,21300 | -0,10400 | 28,00000 | 224,00000 | 5,32000 |  | 120,00000 | Без дефектов |  |  | 1,86062 | 26,00000 | 45,57813 | РРМ 310 | 40,58562 | 18,40000 | 51,67601 | 1 | 16,00000 | F | 7,00000 |  | 1,29000 | 66,25000
п.44035 от 10.09.25 до 10.09.27 |  |  | 0,60900 | 0,04700 | 0,14900 | 0,63100 | -0,58800 | [9 empty] | 18,00000 | [10 empty] | 1,23000
п.44036 от 10.09.25 до 10.09.27 |  |  | 5,55000 | -0,03900 | -0,69400 | 6,85100 | -5,50600 | [9 empty] | 13,00000 | [10 empty] | 1,20000
п.44037 от 10.09.25 до 10.03.26 | 38,54000 | 92,00000 | 0,22023 | -0,03800 | 0,13600 |  | -0,16900 | 30,00000 | 232,00000 | 6,00000 |  | 100,00000 | Без дефектов |  |  | 1,95040 | 23,00000 | 40,49875 | РРМ 310 | 44,44582 | 18,00000 | 55,63742 | 0.5 | 11,00000 | 2H | 8,00000 |  | 1,29000 | 63,10000
п.44038 от 09.09.25 до 09.03.26 | 36,00000 | 92,00000 | 0,23271 | 0,21500 | 0,00300 |  | -0,08900 | 30,00000 | 232,00000 | 6,00000 | 1,00000 | 100,00000 | Без дефектов |  |  | 1,64624 | 27,00000 | 46,52173 | РРМ 310 | 38,69160 | 18,00000 | 46,11809 | 1,50000 | 10,00000 | H | 7,00000 |  | 1,19682 | 64,25309
п.44039 от 09.09.25 до 09.03.26 | 47,10000 | 107,00000 | 0,44400 | -0,05300 | 0,36500 |  | -0,24600 | 30,00000 | 232,00000 | 3,79000 |  | 120,00000 | Без дефектов |  |  | 1,63238 | 23,00000 | 42,81625 | РРМ 310 | 37,15879 | 15,91000 | 42,64556 | 1,5 | 10,00000 | H | 7,00000 |  | 1,17000 | 60,90000
п.44040 от 11.09.25 до 11.03.26 | 33,10000 | 113,00000 | 0,41508 | 0,27800 | -0,15400 |  | 0,26700 | 35,00000 | 249,00000 | 25,00000 | 1,00000 | 100,00000 | Без дефектов |  |  | 1,50042 |  | 49,96591 | PPU 331 | 50,03411 | 25,00000 | 59,54060 | 1 | 30,00000 | H | 7,00000 |  | 1,19000 | 63,00000
п.44041 от 09.09.25 до 09.03.26 | 37,30000 | 96,00000 | 0,67000 | 0,11900 | -0,46800 |  | -0,46400 | 28,00000 | 232,00000 | 5,00000 |  | 100,00000 | Без дефектов |  |  | 1,73514 |  | 48,35938 | Полиэфирный 1311Т34 ALBA | 39,28917 | 19,00000 | 49,24230 | 1,5 | 10,00000 | F | 6,00000 |  | 1,25000 | 66,95000
п.44042 от 10.09.25 до 10.03.26 | 4,00000 | 102,50000 | 0,20900 | 0,18800 | 0,01700 |  | -0,09000 | 30,00000 | 232,00000 | 6,00000 |  | 120,00000 | Соответствует |  |  | 1,24609 |  | 49,16818 | РРМ 310 | 40,77661 | 20,00000 | 43,11732 | 1,5 | 10,00000 | H | 7,00000 |  | 1,06000 | 57,80000
п.44043 от 08.09.25 до 08.03.26 | [13 empty] | Соответствует
п.44044 от 10.09.25 до 10.09.27 | 75,50000 | [15 empty] | 31,00000 | [10 empty] | 1,48000
п.44047 от 12.09.25 до 12.03.26 | 34,84000 | 93,00000 | 0,75610 | -0,06900 | 0,51100 |  | -0,55300 | 32,00000 | 249,00000 | 6,00000 |  | 110,00000 | Без дефектов |  |  | 1,85818 | 27,00000 | 27,60227 | PPE 100 | 65,21203 | 18,00000 | 74,99382 | 1,5 | 10,00000 | F | 6,00000 |  | 1,15000 | 44,60000
п.44048 от 11.09.25 до 11.03.26 | 47,64000 | 97,00000 | 0,74200 | -0,62300 | -0,15600 |  | -0,37200 | 28,00000 | 232,00000 | 3,89000 |  | 120,00000 | Без дефектов |  |  | 2,00693 | 30,00000 | 50,56250 | РРМ 310 | 32,43511 | 16,40000 | 45,87261 | 1,5 | 10,00000 | H | 7,00000 |  | 1,40000 | 71,75000
п.44049 от 09.09.25 до 09.03.26 | [7 empty] | 26,00000 | 232,00000 | [7 empty] | 10,00000 |  |  |  | 19,96000
п.44050 от 11.09.25 до 11.03.26 |  | 24,00000 | [5 empty] | 15,00000 | 232,00000 | 5,00000 | [5 empty] | 2,70069 |  | 6,59091 | РРМ 310 | 44,74573 | 3,00000 | 45,51724 | [5 empty] | 1,00000 | 17,80000
п.44051 от 12.09.25 до 12.03.26 | 66,66000 | 90,00000 | [5 empty] | 8,00000 |  |  |  | 20,00000 | Без дефектов |  | 3,00000 |  | 7,00000 |  |  |  | 12,00000 |  | 1 |  |  |  |  | 1,47000 | 71,80000
п.44053 от 11.09.25 до 11.03.26 | 33,90000 | 60,00000 | [5 empty] | 30,00000 | 232,00000 | 6,00000 |  | 50,00000 | Без дефектов |  |  | 1,67051 | 20,00000 | 39,21534 | РРМ 310 | 16,19506 | 6,34000 | 19,23890 | 3 | 3,00000 | H |  |  | 1,19000 | 55,05000
п.44054 от 11.09.25 до 11.03.26 | 40,60000 | 89,00000 | 0,25800 | -0,02300 | 0,25000 |  | 0,05800 | 30,00000 | 232,00000 | 5,36000 |  | 120,00000 | Без дефектов |  |  | 1,57753 | 28,00000 | 47,56938 | РРМ 310 | 38,78929 | 18,31000 | 45,02649 | 1,5 | 10,00000 | H | 7,00000 |  | 1,17000 | 64,15000
п.44055 от 11.09.25 до 11.03.26 | 95,48000 | 140,00000 | [5 empty] | 12,00000 |  |  |  | 10,00000 | Без дефектов | [7 empty] | 7,00000 | [6 empty] | 0,99000 | 38,20000
п.44056 от 12.09.25 до 12.03.26 | 41,90000 | 89,50000 | 0,42100 | 0,30300 | -0,28700 |  | 0,05500 | 28,00000 | 232,00000 | 6,07000 |  | 120,00000 | Без дефектов |  |  | 1,46473 | 30,00000 | 46,02625 | Грунт Фестпро (для ММК) | 37,95083 | 17,52000 | 42,00016 | 1,5 | 10,00000 | H | 7,00000 |  | 1,11000 | 61,10000
п.44057 от 12.09.25 до 12.09.26 | [27 empty] | 1,35000
п.44058 от 12.09.25 до 12.03.26 | 4,20000 | 95,50000 | 0,09600 | -0,00800 | 0,09300 |  | 0,02300 | 30,00000 | 232,00000 | 6,00000 |  | 100,00000 | Без дефектов |  |  | 1,30404 |  | 47,16591 | РРМ 310 | 42,40351 | 20,00000 | 45,79579 | 1,5 | 10,00000 | H | 7,00000 |  | 1,08000 | 56,95000
п.44059 от 11.09.25 до 11.03.26 | 37,50000 | 88,00000 | 0,26300 | -0,23900 | 0,10500 |  | 0,03200 | 30,00000 | 232,00000 | 5,52000 |  | 100,00000 | Без дефектов |  |  | 1,58774 | 27,00000 | 42,71563 | РРМ 310 | 41,90504 | 17,90000 | 47,24946 | 1,5 | 10,00000 | H | 7,00000 |  | 1,15000 | 60,15000
п.44060 от 12.09.25 до 12.03.26 | 43,70000 | 85,00000 | 0,28200 | 0,12100 | 0,06400 |  | 0,24700 | 28,00000 | 232,00000 | 5,57000 |  | 120,00000 | Без дефектов |  |  | 1,76835 | 26,00000 | 48,96188 | Грунт Фестпро (для ММК) | 37,64128 | 18,40000 | 47,95519 | 1,5 | 10,00000 | H | 7,00000 |  | 1,27000 | 67,85000
п.44061 от 10.09.25 до 10.03.26 | 39,50000 | 89,00000 | 0,23300 | 0,18200 | -0,11200 |  | 0,09300 | 30,00000 | 232,00000 | 5,66000 |  | 120,00000 | Без дефектов |  |  | 2,00726 | 24,00000 | 51,70750 | РРМ 310 | 35,13997 | 18,17000 | 50,23674 | 1,5 | 10,00000 | H | 7,00000 |  | 1,41000 | 72,60000
п.44062 от 13.09.25 до 13.03.26 | 39,20000 | 93,00000 | 0,36100 | 0,33300 | -0,12700 |  | 0,05600 | 30,00000 | 232,00000 | 5,11000 |  | 120,00000 | Без дефектов |  |  | 1,87112 | 25,00000 | 50,29125 | РРМ 310 | 36,34742 | 18,34000 | 48,95331 | 1,5 | 10,00000 | H | 7,00000 |  | 1,33000 | 70,10000
п.44063 от 10.09.25 до 10.03.26 |  | 65,00000 | [5 empty] | 258,00000 | 224,00000 | 5,00000 |  | 30,00000 | Без дефектов |  |  | 1,54069 | 15,00000 | 40,01705 |  | 12,49467 |  | 16,88425 | [5 empty] | 1,15000 | 54,10000
п.44064 от 12.09.25 до 12.03.26 | 33,30000 | 98,00000 | 0,47755 | -0,01400 | -0,31800 |  | -0,35600 | 30,00000 | 232,00000 | 6,00000 |  | 100,00000 | Без дефектов |  |  | 1,52240 |  | 40,19875 | Полиэфирный 1311Т34 ALBA | 45,43185 | 18,20000 | 48,69528 | 1,5 | 10,00000 | F | 6,00000 |  | 1,11000 | 56,90000
п.44065 от 13.09.25 до 13.03.26 | 40,00000 | 87,00000 | 0,29700 | 0,14400 | -0,14900 |  | 0,21200 | 30,00000 | 232,00000 | 5,30000 |  | 120,00000 | Без дефектов |  |  | 1,97775 | 30,00000 | 52,31250 | РРМ 310 | 35,17324 | 18,40000 | 50,02142 | 1,5 | 10,00000 | H | 7,00000 |  | 1,40000 | 72,75000
п.44066 от 11.09.25 до 11.03.26 | 35,10000 | 85,00000 | 0,43397 | -0,07800 | -0,23100 |  | -0,35900 | 30,00000 | 232,00000 | 6,00000 |  | 100,00000 | Без дефектов |  |  | 1,58417 | 30,00000 | 51,74557 | РРМ 310 | 34,78559 | 18,00000 | 42,13207 | 1,50000 | 10,00000 | H | 7,00000 |  | 1,19443 | 67,68036
п.44067 от 11.09.25 до 11.03.26 | 34,52000 | 95,00000 | 0,28970 | 0,05000 | 0,19100 |  | -0,21200 | 30,00000 | 232,00000 | 6,00000 | 1,00000 | 100,00000 | Без дефектов |  |  | 1,74875 | 30,00000 | 48,46895 | РРМ 310 | 37,13718 | 18,00000 | 46,83399 | 1,5 | 10,00000 | H | 7,00000 |  | 1,25727 | 67,21083
п.44068 от 13.09.25 до 13.03.26 | 49,00000 | 104,00000 | 0,14900 | -0,07900 | 0,04900 | 0,48400 | -0,11700 | 30,00000 | 232,00000 | 5,88000 |  | 120,00000 | Без дефектов |  |  | 1,76800 | 27,00000 | 53,52500 | РРМ 310 | 33,85334 | 18,12000 | 44,86857 | 1,5 | 10,00000 | H | 7,00000 |  | 1,30000 | 71,40000
п.44069 от 12.09.25 до 12.03.26 | 39,40000 | 94,00000 | 0,16400 | 0,00200 | -0,14700 |  | 0,07100 | 30,00000 | 232,00000 | 4,58000 |  | 100,00000 | Без дефектов |  |  | 1,54834 | 27,00000 | 48,38000 | РРМ 310 | 37,61885 | 18,20000 | 43,75731 | 1,5 | 10,00000 | H | 7,00000 |  | 1,16000 | 64,40000
п.44070 от 12.09.25 до 12.03.26 | 39,30000 | 88,00000 | 0,43500 | 0,33000 | -0,02400 |  | -0,28300 | 30,00000 | 232,00000 | 5,11000 |  | 120,00000 | Без дефектов |  |  | 1,58052 | 27,00000 | 41,36125 | РРМ 310 | 42,74532 | 17,68000 | 47,48286 | 1,5 | 10,00000 | H | 7,00000 |  | 1,14000 | 58,85000
п.44071 от 11.09.25 до 11.09.27 | 75,80000 | [15 empty] | 33,00000 | [10 empty] | 1,44000
п.44072 от 12.09.25 до 12.03.26 | 33,52000 | 69,00000 | [5 empty] | 28,00000 | 224,00000 | 5,00000 |  | 100,00000 | Без дефектов |  |  | 1,54036 | 28,00000 | 39,37273 | РРМ 310 | 15,18900 | 6,00000 | 17,37243 | 3 | 5,00000 | H |  |  | 1,14000 | 53,20000
п.44073 от 11.09.25 до 11.03.26 | 10,00000 | 56,50000 | [5 empty] | 25,00000 | 232,00000 | 5,00000 |  |  | Без дефектов |  |  | 1,55365 | 18,00000 | 38,59545 |  | 12,91156 |  | 14,76858 | [5 empty] | 1,14000 | 52,60000
п.44074 от 15.09.25 до 15.03.26 | 79,84000 | 132,50000 | [5 empty] | 12,00000 |  |  |  | 50,00000 | Без дефектов |  |  |  | 16,33333 |  |  |  | 12,00000 | [6 empty] | 1,08000 | 55,90000
п.44075 от 10.09.25 до 10.03.26 | [7 empty] | 25,00000 | 232,00000 | [7 empty] | 10,00000 |  |  |  | 20,11000
п.44076 от 10.09.25 до 10.03.26 | [7 empty] | 25,00000 | 232,00000 | [7 empty] | 11,00000 |  |  |  | 20,40000
п.44077 от 13.09.25 до 13.03.26 | 39,70000 | 80,00000 | 0,32682 | 0,21300 | -0,15800 | 0,04600 | 0,19100 | 27,00000 | 224,00000 | 5,11000 |  | 120,00000 | Без дефектов |  |  | 1,91717 | 29,00000 | 44,81625 | РРМ 310 | 38,82520 | 17,40000 | 50,31490 | 1 | 16,00000 | F | 7,00000 |  | 1,31000 | 66,30000
п.44078 от 11.09.25 до 11.03.26 | [16 empty] | 10,00000 | [10 empty] | 1,18000
п.44079 от 12.09.25 до 12.03.26 | 4,00000 | 91,00000 | 0,43400 | 0,42800 | -0,07100 |  | -0,01900 | 28,00000 | 232,00000 | 5,00000 |  | 120,00000 | Соответствует |  |  | 1,28862 |  | 48,94545 | РРМ 310 | 40,86182 | 20,00000 | 44,13076 | 1,5 | 10,00000 | H | 7,00000 |  | 1,08000 | 58,40000
п.44080 от 12.09.25 до 12.03.26 | 3,70000 | 116,00000 | 0,36300 | 0,06100 | -0,19300 |  | -0,30100 | 30,00000 | 232,00000 | 6,00000 |  | 120,00000 | Без дефектов |  |  | 1,34422 |  | 49,54545 | РРМ 310 | 36,33028 | 18,00000 | 40,32661 | 1,5 | 10,00000 | H | 7,00000 |  | 1,11000 | 60,00000
п.44081 от 13.09.25 до 13.03.26 | 39,40000 | 83,00000 | 0,07700 | -0,03100 | -0,06900 |  | -0,01700 | 29,00000 | 232,00000 | 4,69000 |  | 120,00000 | Без дефектов |  |  | 1,79113 | 30,00000 | 48,80000 | РРМ 310 | 37,31557 | 18,21000 | 47,96539 | 1,5 | 10,00000 | H | 7,00000 |  | 1,28000 | 68,00000
п.44082 от 18.09.25 до 18.03.26 |  | 70,00000 | 0,06843 | -0,02800 | 0,05300 |  | 0,03300 | 15,00000 | 232,00000 | 6,00000 |  |  | Без дефектов |  |  | 1,60288 |  | 23,51705 | РРМ 310 | 17,05220 | 4,00000 | 17,85939 | [5 empty] | 1,05000 | 35,90000
п.44083 от 10.09.25 до 10.03.26 | [7 empty] | 26,00000 | 232,00000 | [7 empty] | 13,00000 |  |  |  | 20,40000
п.44084 от 10.09.25 до 10.03.26 | [7 empty] | 25,00000 | 232,00000 | [7 empty] | 5,00000 |  |  |  | 19,99000
п.44085 от 10.09.25 до 10.03.26 | 37,20000 | 90,00000 | 0,12294 | -0,05200 | 0,10900 |  | 0,02300 | 30,00000 | 232,00000 | 5,66000 |  | 100,00000 | Без дефектов |  |  | 1,55267 | 22,00000 | 45,87813 | РРМ 310 | 38,45606 | 17,56000 | 43,72863 | 1,5 | 10,00000 | H | 7,00000 |  | 1,15000 | 62,35000
п.44086 от 10.09.25 до 10.03.26 | [13 empty] | Соответствует | [14 empty] | 61,60000
п.44087 от 18.09.25 до 18.03.26 | 39,70000 | 84,00000 | 0,18800 | -0,17500 | -0,05300 |  | 0,04400 | 30,00000 | 232,00000 | 6,83000 |  | 120,00000 | Без дефектов |  |  | 1,45161 | 30,00000 | 37,53875 | РРМ 310 | 48,50987 | 18,21000 | 49,59425 | 1,5 | 10,00000 | H | 7,00000 |  | 1,07000 | 53,30000
п.44088 от 12.09.25 до 12.03.26 | 35,00000 | 97,00000 | 0,24192 | 0,23000 | -0,04500 |  | 0,06000 | 30,00000 | 232,00000 | 6,00000 |  | 120,00000 | Без дефектов |  |  | 1,41357 | 24,00000 | 44,31250 | РРМ 310 | 40,62059 | 18,00000 | 43,30937 | 1,5 | 10,00000 | H | 7,00000 |  | 1,08000 | 58,75000
п.44089 от 17.09.25 до 17.03.26 | 47,00000 | 87,00000 | 0,35300 | 0,12000 | -0,18900 | 0,31900 | -0,27300 | 30,00000 | 232,00000 | 3,30000 |  | 120,00000 | Без дефектов |  |  | 1,97659 | 27,00000 | 46,98563 | РРМ 310 | 33,07394 | 15,54000 | 44,71059 | 1,5 | 10,00000 | H | 7,00000 |  | 1,35500 | 68,70000
п.44090 от 11.09.25 до 11.03.26 |  | 70,00000 | [5 empty] | 12,00000 |  |  |  | 30,00000 | Без дефектов |  | 3,00000 | [5 empty] | 5,00000 | [6 empty] | 1,00000 | 33,30000
п.44091 от 12.09.25 до 12.09.27 | [16 empty] | 60,00000 | [10 empty] | 1,67000 | 85,90000
п.44092 от 12.09.25 до 12.09.27 | 76,50000 | [15 empty] | 28,00000 | [10 empty] | 1,52000
п.44093 от 15.09.25 до 15.03.26 | 38,20000 | 85,00000 | 0,44840 | 0,01300 | 0,35700 |  | -0,27100 | 30,00000 | 232,00000 | 6,00000 |  | 120,00000 | Без дефектов |  |  | 1,51784 | 30,00000 | 40,61500 | РРМ 310 | 44,47052 | 18,00000 | 47,76410 | 1,5 | 10,00000 | H | 7,00000 |  | 1,11000 | 57,20000
п.44094 от 10.09.25 до 10.03.26 | [7 empty] | 25,00000 | 232,00000 | [7 empty] | 9,00000 |  |  |  | 19,80000
п.44095 от 17.09.25 до 17.03.26 | 38,30000 | 116,00000 | 0,40161 | 0,30000 | 0,26700 |  |  | 35,00000 | 249,00000 | 20,00000 |  | 110,00000 | Без дефектов |  |  | 1,75220 |  | 47,00739 | PPU 331 | 42,61295 | 20,00000 | 54,88499 | 1.5 | 10,00000 | H |  |  | 1,29000 | 63,85000
п.44096 от 12.09.25 до 12.03.26 | 38,60000 | 94,50000 | 0,24800 | 0,24500 | 0,02600 | 0,21400 | 0,02600 | 27,00000 | 224,00000 | 5,24000 |  | 120,00000 | Без дефектов |  |  | 1,67651 | 28,00000 | 44,65000 | РРМ 310 | 41,16461 | 18,38000 | 48,83396 | 1 | 16,00000 | F | 7,00000 |  | 1,20000 | 63,10000
п.44097 от 15.09.25 до 15.03.26 | 38,20000 | 87,00000 | 0,41800 | -0,04300 | 0,38700 |  | 0,15200 | 28,00000 | 235,00000 | 5,50000 |  | 120,00000 | Без дефектов |  |  | 1,66962 | 30,00000 | 41,73750 | РРМ 310 | 43,65906 | 18,19000 | 50,19895 | 1,5 | 10,00000 | H | 7,00000 |  | 1,18000 | 60,50000
п.44098 от 12.09.25 до 12.03.26 | 35,90000 | 113,00000 | 0,50000 | 0,38100 | -0,29200 |  | 0,15100 | 36,00000 | 249,00000 | 8,00000 |  | 110,00000 | Соответствует |  |  | 1,60655 |  | 55,05455 | PPM 310 RWS | 43,59313 | 24,00000 | 55,79921 | 1 | 18,00000 | H | 6,00000 |  | 1,28000 | 69,10000
п.44099 от 15.09.25 до 15.03.26 | 95,10000 | 98,00000 | 0,44900 | 0,24600 | 0,10400 |  | -0,34800 | 30,00000 | 232,00000 | 5,02000 |  | 120,00000 | Без дефектов |  |  | 1,85526 | 15,00000 | 50,00500 | РРМ 310 | 35,21648 | 17,61000 | 46,87391 | 1,5 | 10,00000 | H | 7,00000 |  | 1,32000 | 69,70000
п.44100 от 15.09.25 до 15.03.26 | 85,74000 | 121,00000 | [5 empty] | 12,00000 |  |  |  | 10,00000 | Не соответствует |  |  |  | 10,00000 |  |  |  | 7,00000 |  | 1 |  |  |  |  | 1,42000 | 63,00000
п.44101 от 12.09.25 до 12.03.26 | 15,30000 | 70,00000 | [5 empty] | 26,00000 | 224,00000 | 5,00000 |  | 15,00000 | Без дефектов | Белый цвет жидкого продукта |  | 1,56591 | 22,00000 | 39,36364 |  | 12,70208 |  | 14,60739 | [5 empty] | 1,15000 | 53,60000
п.44102 от 15.09.25 до 15.03.26 | 37,90000 | 89,00000 | 0,32100 | -0,05500 | -0,00700 |  | -0,31600 | 30,00000 | 232,00000 | 5,21000 |  | 120,00000 | Без дефектов |  |  | 1,92358 | 30,00000 | 45,71500 | РРМ 310 | 39,33064 | 17,98000 | 51,54385 | 1,5 | 10,00000 | H | 7,00000 |  | 1,32000 | 67,10000
п.44103 от 11.09.25 до 11.03.26 | [7 empty] | 26,00000 | 232,00000 | [7 empty] | 12,00000 |  |  |  | 20,21000
п.44105 от 13.09.25 до 13.03.26 | 40,50000 | 82,50000 | 0,26600 | -0,08400 | 0,10400 |  | 0,23000 | 30,00000 | 232,00000 | 5,52000 |  | 120,00000 | Без дефектов |  |  | 1,59669 | 28,00000 | 45,81438 | РРМ 310 | 39,92723 | 18,38000 | 46,61983 | 1,5 | 10,00000 | H | 7,00000 |  | 1,17000 | 62,95000
п.44106 от 13.09.25 до 13.03.26 | 37,90000 | 95,00000 | 0,28300 | 0,10300 | 0,26000 | 0,29600 | 0,04500 | 26,00000 | 224,00000 | 5,23000 |  | 120,00000 | Без дефектов |  |  | 1,64954 | 30,00000 | 45,03688 | РРМ 310 | 40,32249 | 18,13000 | 47,43254 | 1 | 16,00000 | F | 7,00000 |  | 1,19000 | 63,05000
п.44107 от 13.09.25 до 13.03.26 | 48,78000 | 112,00000 | 0,44300 | 0,31400 | 0,30600 | 0,18700 | -0,06100 | 30,00000 | 232,00000 | 3,12000 |  | 120,00000 | Без дефектов |  |  | 1,62095 | 28,00000 | 49,30000 | РРМ 310 | 33,06288 | 16,30000 | 39,91164 | 1,5 | 10,00000 | H | 7,00000 |  | 1,20000 | 66,20000
п.44108 от 15.09.25 до 15.09.26
п.44109 от 16.09.25 до 16.09.26
п.44110 от 17.09.25 до 17.09.26
п.44111 от 17.09.25 до 17.09.26
п.44112 от 18.09.25 до 18.09.26
п.44113 от 19.09.25 до 19.09.26
п.44114 от 19.09.25 до 19.09.26
п.44115 от 17.09.25 до 17.03.26 | 4,10000 | 89,00000 | [5 empty] | 27,00000 | 232,00000 | 6,00000 |  | 110,00000 |  | Без дефектов | 2,00000 | 1,18311 |  | 52,78636 | PPE 100 | 28,41643 | 15,00000 | 29,55309 | 2 | 10,00000 | F | 6,00000 |  | 1,04000 | 60,05000
п.44116 от 12.09.25 до 12.03.26 | 9,20000 | 82,50000 | 0,39600 | -0,20300 | -0,31400 |  | -0,13100 | 19,00000 | 249,00000 | 5,00000 |  | 110,00000 | Без дефектов |  |  | 2,23385 | 30,00000 | 32,50000 | PPE 100 | 64,61538 | 21,00000 | 85,29231 | 1,5 |  | F |  |  | 1,32000 | 55,00000
п.44117 от 13.09.25 до 13.03.26 | 40,50000 | 80,00000 | 0,27300 | 0,13700 | -0,10700 |  | 0,21100 | 30,00000 | 232,00000 | 5,11000 |  | 120,00000 | Без дефектов |  |  | 2,00393 | 25,00000 | 50,73750 | РРМ 310 | 36,16654 | 18,35000 | 51,17909 | 1,5 | 10,00000 | H | 7,00000 |  | 1,40000 | 71,85000
п.44118 от 12.09.25 до 12.03.26 | 39,20000 | 92,50000 | 0,37209 | -0,20300 | -0,22100 |  | 0,22000 | 30,00000 | 232,00000 | 6,00000 | 1,00000 | 100,00000 | Без дефектов |  |  | 1,64754 | 26,00000 | 50,31683 | РРМ 310 | 39,74813 | 20,00000 | 48,89764 | 1,5 | 10,00000 | H | 7,00000 |  | 1,21874 | 67,38719
п.44119 от 15.09.25 до 15.03.26 | 37,30000 | 82,00000 | 0,16474 | -0,05500 | 0,14800 |  | 0,04700 | 30,00000 | 232,00000 | 6,00000 |  | 100,00000 | Без дефектов |  |  | 1,62555 | 25,00000 | 47,04500 | Полиэфирный 1311Т34 ALBA | 38,26124 | 18,00000 | 45,43466 | 1,5 | 10,00000 | F | 6,00000 |  | 1,19000 | 64,40000
п.44121 от 13.09.25 до 13.03.26 | 38,00000 | 83,00000 | 0,40315 | 0,20700 | -0,17400 |  | -0,29900 | 30,00000 | 232,00000 | 5,00000 | 1,00000 | 100,00000 | Без дефектов |  |  | 1,63608 | 20,00000 | 42,52375 | РРМ 310 | 42,32929 | 18,00000 | 48,51634 | 1,5 | 10,00000 | H | 6,00000 |  | 1,17000 | 60,70000
п.44122 от 16.09.25 до 16.03.26 | 2,90000 | 88,00000 | 0,50563 | 0,34500 | 0,24700 |  | -0,27500 | 30,00000 | 232,00000 | 6,00000 |  | 110,00000 | Без дефектов |  |  | 1,37887 |  | 50,11307 | Полиэфирный | 37,91426 | 19,00000 | 42,84312 | 1,5 | 10,00000 | H | 7,00000 |  | 1,13000 | 61,15000
п.44123 от 18.09.25 до 18.03.26 |  | 73,00000 | [5 empty] | 24,00000 | 224,00000 | 5,00000 | [5 empty] | 2,49139 | 15,00000 |  |  |  | 9,00000 | 61,77009 | [5 empty] | 1,15000 | 36,30000
п.44124 от 15.09.25 до 15.03.26 | 23,70000 | 117,00000 | 0,14800 | 0,14300 | -0,03400 |  | 0,01600 | 35,00000 | 249,00000 | 25,00000 |  | 110,00000 | Без дефектов |  |  | 1,20089 |  | 46,74432 | PPU 331 | 53,48243 | 25,00000 | 55,08691 | 1,5 | 10,00000 | H |  |  | 1,03000 | 54,50000
п.44125 от 23.09.25 до 23.03.26 | 87,70000 | 85,00000 | 0,54273 | -0,49000 | 0,16300 |  | -0,16700 | 30,00000 | 232,00000 | 7,00000 |  | 50,00000 | Сорность |  |  |  | 30,00000 |  | PPE 100 |  | 16,00000 |  | 2 | 10,00000 | F | 6,00000 |  | 1,26000 | 66,45000
п.44126 от 13.09.25 до 13.03.26 | 39,58000 | 93,00000 | 0,50700 | 0,45200 | -0,03400 |  | -0,34500 | 28,00000 | 232,00000 | 5,12000 |  |  | Не соответствует | [5 empty] | РРМ 310 |  | 17,96000
п.44127 от 16.09.25 до 16.03.26 | 86,30000 | 90,00000 | [5 empty] | 8,00000 |  |  |  | 20,00000 | Без дефектов |  | 3,00000 |  | 7,00000 |  |  |  | 17,00000 |  | 1 |  |  |  |  | 1,48000 | 71,80000
п.44128 от 15.09.25 до 15.03.26 | 39,90000 | 88,00000 | 0,27700 | 0,03100 | 0,03700 |  | -0,27300 | 30,00000 | 232,00000 | 6,23000 |  | 120,00000 | Без дефектов |  |  | 1,60251 | 25,00000 | 45,30250 | РРМ 310 | 40,37305 | 18,29000 | 46,82094 | 1,5 | 10,00000 | H | 7,00000 |  | 1,17000 | 62,60000
п.44130 от 13.09.25 до 13.03.26 | 3,70000 | 118,00000 | 0,53700 | -0,23700 | 0,09600 |  | 0,45200 | 30,00000 | 232,00000 | 6,00000 |  | 110,00000 | Без дефектов |  |  | 1,43623 |  | 52,13636 | Полиэфирный 1311Т34 ALBA | 38,16629 | 20,00000 | 44,88230 | 1,5 | 10,00000 | F | 7,00000 |  | 1,17000 | 64,00000
п.44131 от 11.09.25 до 11.03.26 | [7 empty] | 26,00000 | 232,00000 | [7 empty] | 13,00000 |  |  |  | 19,71000
п.44133 от 11.09.25 до 11.03.26 | [13 empty] | Соответствует | [14 empty] | 61,60000
п.44134 от 11.09.25 до 11.03.26 | [7 empty] | 25,00000 | 232,00000 | [7 empty] | 10,00000 |  |  |  | 19,61000
п.44135 от 11.09.25 до 11.03.26 | [13 empty] | Соответствует
п.44137 от 18.09.25 до 18.03.26 | 150,00000 | 58,00000 | [5 empty] | 12,00000 |  |  |  | 5,00000 | Без дефектов | [7 empty] | 4,00000 | [6 empty] | 1,02000 | 43,60000
п.44139 от 16.09.25 до 16.03.26 | 4,90000 | 98,50000 | [5 empty] | 47,00000 | 232,00000 | 6,00000 |  | 100,00000 | Без дефектов |  |  | 1,23105 |  | 45,57727 | PPM 310+TPE 510 | 41,68745 | 19,00000 | 43,35494 | 1,5 | 4,00000 | H |  |  | 1,04000 | 53,95000
п.44140 от 16.09.25 до 16.03.26 | 40,54000 | 68,00000 | 0,71300 | -0,03600 | -0,20200 |  | -0,68300 | 28,00000 | 232,00000 |  |  | 110,00000 | Без дефектов |  |  | 1,53840 | 25,00000 |  |  |  | 5,20000 | 14,18384 |  | 3,00000 |  |  |  | 1,16000 | 56,40000
п.44141 от 17.09.25 до 17.03.26 | 39,70000 | 95,00000 | 0,16948 | 0,08200 | 0,14000 |  | 0,04900 | 30,00000 | 232,00000 | 6,28000 |  | 120,00000 | Без дефектов |  |  | 1,58594 | 20,00000 | 44,82750 | РРМ 310 | 41,06703 | 18,32000 | 46,89973 | 1,5 | 10,00000 | H | 7,00000 |  | 1,16000 | 61,95000
п.44142 от 15.09.25 до 15.09.27 | 0,34000 |  | 3,26900 | -3,24900 | 0,07500 | 2,90200 | 0,35700 | [9 empty] | 33,66000 | [10 empty] | 1,38000
п.44143 от 16.09.25 до 16.03.26 | 4,32000 | 95,00000 | 0,23800 | 0,21000 | 0,10100 |  | -0,04600 | 26,00000 | 232,00000 | 5,00000 |  | 100,00000 | Без дефектов |  |  | 1,29224 |  | 48,51591 | РРМ 310 | 41,22359 | 20,00000 | 44,52148 | 1,5 | 10,00000 | H | 7,00000 |  | 1,08000 | 58,05000
п.44144 от 13.09.25 до 13.09.27 | [13 empty] | Прозрачный
п.44146 от 18.09.25 до 18.03.26 | 4,00000 | 82,00000 | 0,36700 | 0,08600 | -0,12700 |  | 0,33300 | 30,00000 | 232,00000 | 6,00000 |  | 120,00000 | Соответствует |  |  | 1,29805 |  | 47,84091 | РРМ 310 | 41,69825 | 20,00000 | 45,14964 | 1,5 | 10,00000 | H | 7,00000 |  | 1,08000 | 57,50000
п.44147 от 19.09.25 до 19.03.26 | 37,60000 | 113,50000 | 0,36800 | 0,30900 | 0,15200 |  | -0,13000 | 35,00000 | 249,00000 | 18,00000 |  | 110,00000 | Без дефектов |  |  | 1,71350 |  | 45,59091 | PPU 331 | 42,11366 | 19,20000 | 53,06321 | 1,5 | 10,00000 | H |  |  | 1,26000 | 62,00000
п.44148 от 15.09.25 до 15.03.26 | 38,80000 | 86,00000 | 0,24537 | 0,23200 | -0,06600 |  | 0,04500 | 30,00000 | 232,00000 | 6,21000 |  | 120,00000 | Без дефектов |  |  | 1,68292 | 23,00000 | 45,85250 | РРМ 310 | 40,08506 | 18,38000 | 48,18076 | 1,5 | 10,00000 | H | 7,00000 |  | 1,21000 | 64,20000
п.44149 от 13.09.25 до 13.03.26 | 10,10000 | 56,00000 | [5 empty] | 25,00000 | 232,00000 | 6,00000 |  |  | Без дефектов |  |  | 1,55592 | 20,00000 | 38,46591 |  | 15,59823 |  | 17,78198 | [5 empty] | 1,14000 | 52,50000
п.44150 от 15.09.25 до 15.03.26 | 36,60000 | 87,00000 | 0,26467 | 0,21800 | -0,11700 |  | -0,09400 | 30,00000 | 232,00000 | 6,80000 |  | 100,00000 | Без дефектов |  |  | 1,78709 | 25,00000 | 47,61250 | РРМ 310 | 38,64531 | 18,40000 | 49,07838 | 1,5 | 10,00000 | H | 7,00000 |  | 1,27000 | 67,00000
п.44151 от 15.09.25 до 15.03.26 | 41,50000 | 91,00000 | 0,21400 | 0,12900 | 0,05600 |  | 0,16200 | 30,00000 | 232,00000 | 5,23000 |  | 100,00000 | Без дефектов |  |  | 1,57392 | 25,00000 | 45,91500 | РРМ 310 | 39,31177 | 18,05000 | 45,30981 | 1,5 | 10,00000 | H | 7,00000 |  | 1,16000 | 62,70000
п.44152 от 16.09.25 до 16.03.26 | 37,10000 | 105,00000 | 0,38200 | -0,10000 | -0,02700 |  | 0,36800 | 35,00000 | 249,00000 | 25,00000 |  | 110,00000 | Без дефектов |  |  | 1,29238 |  | 46,07443 | PPU 331 | 54,26003 | 25,00000 | 58,05823 | 1,5 | 10,00000 | H |  |  | 1,07000 | 55,65000
п.44153 от 18.09.25 до 18.03.26 |  | 81,00000 | [5 empty] | 15,00000 | 232,00000 | 6,00000 |  |  | Без дефектов |  |  | 2,27342 | 13,00000 | 9,32955 | РРМ 310 | 32,15589 | 3,00000 | 32,47747 | [5 empty] | 1,01000 | 21,00000
п.44154 от 13.09.25 до 13.03.26 | 40,00000 | 110,00000 | 0,27600 | -0,19200 | 0,11900 |  | 0,15900 | 35,00000 | 249,00000 | 24,00000 |  | 110,00000 | Без дефектов |  |  | 1,47148 |  | 47,33864 | PPU 331 | 50,69854 | 24,00000 | 58,81031 | 1,5 | 10,00000 | H |  |  | 1,16000 | 60,05000
п.44155 от 13.09.25 до 13.03.26 | 35,74000 | 97,00000 | 0,25380 | -0,23800 | 0,00500 |  | 0,08800 | 30,00000 | 232,00000 | 6,00000 | 1,00000 | 100,00000 | Без дефектов |  |  | 1,52660 | 25,00000 | 50,72759 | РРМ 310 | 35,48365 | 18,00000 | 41,61605 | 1,5 | 10,00000 | H | 7,00000 |  | 1,16035 | 66,02928
п.44156 от 12.09.25 до 12.03.26 | [16 empty] | 12,00000 | [10 empty] | 1,21000
п.44157 от 15.09.25 до 15.03.26 | 39,50000 | 85,00000 | 0,15000 | 0,11000 | -0,10000 |  | 0,01800 | 30,00000 | 232,00000 | 5,23000 |  | 120,00000 | Без дефектов |  | 2,00000 | 1,82849 | 27,00000 | 50,46563 | РРМ 310 | 36,20357 | 18,30000 | 47,97326 | 1,5 | 10,00000 | H | 7,00000 |  | 1,31000 | 69,75000
п.44158 от 15.09.25 до 15.03.26 | 3,40000 | 81,00000 | 0,21500 | -0,19500 | -0,01300 |  | 0,08900 | 28,00000 | 232,00000 | 5,00000 |  | 110,00000 | Без дефектов |  |  | 1,27819 |  | 47,71591 | Полиэфирный | 41,91474 | 20,00000 | 44,84877 | 1,5 | 10,00000 | H | 7,00000 |  | 1,07000 | 57,00000
п.44159 от 12.09.25 до 12.03.26 | [16 empty] | 8,00000 | [10 empty] | 1,08000
п.44160 от 16.09.25 до 16.03.26 | 30,06000 | 122,00000 | [5 empty] | 35,00000 | 249,00000 | 26,00000 |  | 50,00000 | Без дефектов | Белый цвет жидкого продукта | 1,00000 | 1,68274 |  | 39,86364 |  | 65,00000 |  | 78,26682 | [5 empty] | 1,20000 | 55,90000
п.44161 от 16.09.25 до 16.03.26 | 48,80000 | 99,50000 | 0,36900 | 0,18400 | 0,32000 | 0,14600 | 0,00200 | 30,00000 | 232,00000 | 4,00000 |  | 120,00000 | Без дефектов |  |  | 1,60001 | 27,00000 | 49,35063 | РРМ 310 | 31,45532 | 15,50000 | 37,60441 | 1,5 | 10,00000 | H | 7,00000 |  | 1,19000 | 65,95000
п.44162 от 15.09.25 до 15.03.26 | 37,40000 | 96,50000 | 0,24571 | 0,12200 | 0,01100 |  | -0,21300 | 30,00000 | 232,00000 | 6,00000 |  | 110,00000 | Соответствует |  |  | 1,70165 | 27,00000 | 47,72500 | РРМ 310 | 39,81142 | 19,00000 | 48,98692 | 1,5 | 10,00000 | H | 6,00000 |  | 1,23000 | 66,00000
п.44163 от 16.09.25 до 16.03.26 | 37,80000 | 85,00000 | 0,32482 | 0,28100 | 0,04700 |  | 0,15600 | 30,00000 | 232,00000 | 6,00000 |  | 100,00000 | Без дефектов |  |  | 2,05564 | 28,00000 | 47,85000 | РРМ 310 | 38,05278 | 18,35000 | 53,73362 | 1,5 | 10,00000 | H | 7,00000 |  | 1,40000 | 70,20000
п.44164 от 16.09.25 до 16.03.26 | 39,60000 | 90,00000 | 0,49529 | 0,38500 | -0,29300 | 0,23500 | 0,10600 | 27,00000 | 224,00000 | 5,00000 |  | 120,00000 | Без дефектов |  |  | 1,87469 | 25,00000 | 46,05000 | РРМ 310 | 36,91640 | 17,00000 | 47,70919 | 1 | 16,00000 | F | 7,00000 |  | 1,30000 | 66,80000
п.44165 от 17.09.25 до 17.03.26 |  | 62,00000 | [5 empty] | 30,00000 | 232,00000 | 6,00000 |  | 50,00000 | Без дефектов |  |  | 1,68137 |  | 39,93182 | РРМ 310 | 15,02561 | 6,00000 | 18,03073 | 3 | 5,00000 | H |  |  | 1,20000 | 55,95000
п.44166 от 13.09.25 до 13.03.26 | [13 empty] | Прозрачная, без посторонних включений | [13 empty] | 0,90000
п.44167 от 13.09.25 до 13.03.26 | [13 empty] | Соответствует
п.44168 от 16.09.25 до 16.03.26 | 3,10000 | 114,50000 | 0,28800 | 0,15400 | 0,05600 |  | 0,23600 | 30,00000 | 232,00000 | 6,00000 |  | 120,00000 | Без дефектов |  |  | 1,34481 |  | 49,48239 | РРМ 310 | 36,42300 | 18,00000 | 40,37800 | 1,5 | 10,00000 | H | 7,00000 |  | 1,11000 | 59,95000
п.44169 от 18.09.25 до 18.03.26 | 39,40000 | 109,50000 | 0,36200 | 0,19000 | 0,10800 |  | -0,28800 | 35,00000 | 249,00000 | 25,00000 |  | 110,00000 | Без дефектов |  |  | 1,56323 |  | 48,30000 | PPU 331 | 51,61290 | 25,00000 | 62,62940 | 1,5 | 10,00000 | H |  |  | 1,21000 | 62,40000
п.44170 от 16.09.25 до 16.03.26 | 10,00000 | 59,50000 | [5 empty] | 30,00000 | 232,00000 | 6,00000 |  |  | Без дефектов |  |  | 1,53390 | 17,00000 | 39,76136 |  | 15,09003 |  | 17,20263 | [5 empty] | 1,14000 | 53,50000
п.44171 от 17.09.25 до 17.03.26 | 38,30000 | 88,00000 | 0,39096 | 0,29800 | -0,00600 |  | -0,25300 | 30,00000 | 232,00000 | 6,02000 |  | 120,00000 | Без дефектов |  |  | 1,91795 | 26,00000 | 46,04500 | РРМ 310 | 39,52655 | 18,20000 | 51,86732 | 1,5 | 10,00000 | H | 7,00000 |  | 1,32000 | 67,30000
п.44172 от 15.09.25 до 15.03.26 | 33,20000 | 86,00000 | 0,48726 | -0,02300 | -0,17800 |  | 0,45300 | 30,00000 | 232,00000 | 5,00000 |  | 100,00000 | Без дефектов |  |  | 1,85163 |  | 47,51250 | Полиэфирный 1311Т34 ALBA | 39,98948 | 19,00000 | 51,96609 | 1,5 | 10,00000 | F | 6,00000 |  | 1,30000 | 67,70000
п.44173 от 15.09.25 до 15.03.26 | 39,20000 | 90,00000 | 0,51099 | 0,47800 | -0,01500 |  | 0,18000 | 30,00000 | 232,00000 | 5,50000 |  |  | Без дефектов | [5 empty] | Полиэфирный 1311Т34 ALBA
п.44174 от 16.09.25 до 16.03.26 | 41,80000 | 95,00000 | 0,31200 | -0,06100 | 0,11700 |  | 0,28200 | 30,00000 | 232,00000 | 5,66000 |  | 100,00000 | Без дефектов |  |  | 1,59844 | 25,00000 | 43,74000 | РРМ 310 | 41,72382 | 18,25000 | 47,66598 | 1.5 | 10,00000 | H | 7,00000 |  | 1,16000 | 61,20000
п.44175 от 17.09.25 до 17.09.26 | [27 empty] | 1,28000
п.44176 от 15.09.25 до 15.03.26 | [7 empty] | 26,00000 | 232,00000 | [7 empty] | 8,00000 |  |  |  | 19,60000
п.44178 от 17.09.25 до 17.03.26 | 3,40000 | 116,50000 | 0,22800 | 0,13700 | -0,17900 |  | 0,03400 | 30,00000 | 232,00000 | 6,00000 |  | 120,00000 | Без дефектов |  |  | 1,24520 |  | 49,28864 | РРМ 310 | 36,34194 | 18,00000 | 38,71075 | 1,5 | 10,00000 | H | 7,00000 |  | 1,06000 | 57,90000
п.44179 от 20.09.25 до 20.03.26 | 38,18000 | 107,00000 | 0,26500 | 0,22000 | -0,10000 |  | 0,11000 | 35,00000 | 249,00000 | 10,82000 |  | 110,00000 | Без дефектов |  |  | 1,43530 |  | 46,82159 | РРМ 310 | 51,40791 | 24,07000 | 58,60501 | 0,5 | 18,00000 | H | 6,00000 |  | 1,14000 | 58,95000
п.44180 от 19.09.25 до 19.03.26 | 64,40000 | 91,00000 | [5 empty] | 8,00000 |  |  |  | 20,00000 | Сорность |  | 3,00000 |  | 7,00000 |  |  |  | 17,00000 |  | 1,5 |  |  |  |  | 1,48000 | 71,45000
п.44182 от 17.09.25 до 17.09.27 |  |  | 0,31700 | 0,06300 | -0,31000 | 0,51900 | -0,01900 | [9 empty] | 17,00000 | [10 empty] | 1,23000
п.44183 от 17.09.25 до 17.09.27 |  |  | 1,14600 | -1,04900 | -0,15600 | 0,35500 | -0,43600 | [9 empty] | 20,00000 | [10 empty] | 1,12000 | 61,70000
п.44184 от 16.09.25 до 16.09.27 |  |  | 10,24200 |  |  | 0,49800 | [10 empty] | 32,00000 | [9 empty] | 76,60000 | 1,48000
п.44185 от 16.09.25 до 16.09.27 | [27 empty] | 0,98000 | 83,60000
п.44186 от 17.09.25 до 17.09.26 | [16 empty] | 70,00000 | [10 empty] | 1,73200
п.44187 от 16.09.25 до 16.09.26
п.44188 от 16.09.25 до 16.03.26 | 87,10000 | 125,00000 | [5 empty] | 12,00000 |  |  |  | 10,00000 | Без дефектов |  |  |  | 7,00000 |  |  |  | 8,00000 |  | 1 |  |  |  |  | 1,42000 | 62,80000
п.44189 от 15.09.25 до 15.09.27 | [13 empty] | Прозрачный
п.44190 от 17.09.25 до 17.03.26 | 37,00000 | 97,00000 | 0,24900 | -0,04900 | 0,20700 | 0,32100 | 0,13000 | 27,00000 | 224,00000 | 6,21000 |  | 120,00000 | Без дефектов |  |  | 1,63778 | 28,00000 | 46,00375 | РРМ 310 | 39,99564 | 18,34000 | 47,15357 | 1,5 | 16,00000 | F | 7,00000 |  | 1,19000 | 63,70000
п.44191 от 16.09.25 до 16.03.26 | 38,00000 | 93,00000 | 0,18311 | 0,02000 | 0,17900 | 0,24600 | -0,03300 | 27,00000 | 224,00000 | 5,21000 |  | 120,00000 | Без дефектов |  |  | 1,61274 | 27,00000 | 44,42500 | РРМ 310 | 39,52729 | 17,56000 | 45,67697 | 1 | 16,00000 | F | 7,00000 |  | 1,17000 | 62,00000
п.44192 от 16.09.25 до 16.03.26 | [16 empty] | 10,00000 | [10 empty] | 1,07000
п.44193 от 19.09.25 до 19.03.26 | 40,00000 | 88,00000 | 0,33997 | 0,08100 | -0,01100 |  | 0,33000 | 28,00000 | 232,00000 | 6,00000 |  | 110,00000 | Без дефектов |  |  | 1,48585 | 25,00000 |  | PPE 100 |  | 18,00000 | 40,89501 | 1,5 | 10,00000 | H | 6,00000 |  | 1,20000 | 65,40000
п.44194 от 18.09.25 до 18.03.26 |  | 68,00000 | 0,42969 | -0,23700 | 0,26800 |  | -0,23800 | 34,00000 | 209,00000 | 6,00000 |  |  | Гладкий, ровный, без посторонних включений |  |  | 2,00460 | 25,00000 | 24,00852 | РРМ 310 | 16,52582 | 4,00000 | 19,15986 | [5 empty] | 1,15000 | 41,85000
п.44195 от 16.09.25 до 16.03.26 | 7,96000 | 82,00000 | [5 empty] | 47,00000 | 232,00000 | 5,00000 |  | 100,00000 | Соответствует |  |  | 1,29545 | 16,00000 | 43,32614 | PPM 310+TPE 510 | 27,73546 | 12,00000 | 29,35872 | 1.5 | 4,00000 | H |  |  | 1,06000 | 52,95000
п.44196 от 15.09.25 до 15.03.26 | [7 empty] | 25,00000 | 232,00000 | [7 empty] | 13,00000 |  |  |  | 20,24000
п.44198 от 17.09.25 до 17.03.26 | 41,10000 | 85,00000 | 0,27200 | 0,18700 | -0,13100 |  | -0,14800 | 30,00000 | 232,00000 | 5,32000 |  | 120,00000 | Без дефектов |  |  | 1,87076 | 29,00000 | 46,29375 | РРМ 310 | 39,81607 | 18,40000 | 51,41459 | 1,5 | 10,00000 | H | 7,00000 |  | 1,30000 | 66,95000
п.44200 от 17.09.25 до 17.03.26 | 42,20000 | 84,00000 | 0,26000 | 0,22500 | 0,03300 |  | -0,12700 | 30,00000 | 232,00000 | 5,33000 |  | 120,00000 | Без дефектов |  |  | 1,61058 | 28,00000 | 42,72500 | РРМ 310 | 40,96105 | 17,56000 | 46,74673 | 1,5 | 10,00000 | H | 7,00000 |  | 1,16000 | 60,50000
п.44201 от 18.09.25 до 18.03.26 | 40,00000 | 85,00000 | 0,22500 | 0,21600 | 0,05900 |  | -0,01800 | 30,00000 | 232,00000 | 4,78000 |  | 120,00000 | Без дефектов |  |  | 1,60970 | 27,00000 | 42,79750 | РРМ 310 | 41,26370 | 17,60000 | 46,78888 | 1,5 | 10,00000 | H | 7,00000 |  | 1,16000 | 60,55000
п.44202 от 18.09.25 до 18.03.26 | 37,00000 | 90,00000 | 0,22372 | 0,18800 | 0,11800 |  | 0,02800 | 30,00000 | 232,00000 | 5,97000 |  | 120,00000 | Без дефектов |  |  | 1,71156 | 25,00000 | 45,32875 | РРМ 310 | 40,10317 | 18,27000 | 48,74532 | 1,5 | 10,00000 | H | 7,00000 |  | 1,22000 | 64,15000
п.44203 от 17.09.25 до 17.03.26 | 2,80000 | 94,00000 | 0,18323 | -0,16100 | -0,08600 |  | -0,01600 | 30,00000 | 232,00000 | 6,00000 |  | 110,00000 | Без дефектов |  |  | 1,28385 |  | 47,04716 | Полиэфирный | 39,92073 | 19,00000 | 43,21196 | 1,5 | 10,00000 | H | 7,00000 |  | 1,07000 | 56,45000
п.44204 от 18.09.25 до 18.03.26 | 6,00000 | 85,00000 | [5 empty] | 10,00000 |  | 2,00000 |  | 40,00000 | Без дефектов | [5 empty] | D'LAC WET 1020 HV |  | 8,00000 | [6 empty] | 1,05000 | 44,30000
п.44205 от 17.09.25 до 17.03.26 | 40,90000 | 85,00000 | 0,52500 | 0,02200 | 0,42700 |  | 0,30400 | 30,00000 | 232,00000 | 6,15000 |  | 120,00000 | Без дефектов |  |  | 1,61798 | 20,00000 | 43,98625 | РРМ 310 | 41,28563 | 18,16000 | 47,62159 | 1,5 | 10,00000 | H | 7,00000 |  | 1,17000 | 61,70000
п.44206 от 17.09.25 до 17.03.26 | 10,08000 | 62,00000 | [5 empty] | 30,00000 | 232,00000 | 5,00000 |  |  | Без дефектов |  |  | 1,54694 | 20,00000 | 38,98409 |  | 12,86851 |  | 14,62135 | [5 empty] | 1,14000 | 52,90000
п.44207 от 17.09.25 до 17.03.26 | 39,20000 | 101,00000 | 0,03900 | 0,02100 | -0,03000 |  | -0,01300 | 30,00000 | 232,00000 | 6,00000 | 1,00000 | 110,00000 | Без дефектов |  |  | 1,67554 | 27,00000 | 44,72500 | РРМ 310 | 40,24595 | 18,00000 | 47,75879 | 1,5 | 10,00000 | F | 7,00000 |  | 1,20000 | 63,15000
п.44208 от 17.09.25 до 17.03.26 | 38,00000 | 110,00000 | 0,38000 | 0,08300 | -0,05600 |  | 0,36700 | 30,00000 | 232,00000 | 6,00000 | 1,00000 | 110,00000 | Без дефектов |  |  | 1,68338 | 26,00000 | 44,12500 | РРМ 310 | 41,77072 | 18,40000 | 49,36129 | 1,5 | 10,00000 | F | 7,00000 |  | 1,20000 | 62,75000
п.44209 от 18.09.25 до 18.03.26 | 38,30000 | 90,50000 | 0,11800 | -0,07100 | 0,09300 |  | 0,01600 | 30,00000 | 232,00000 | 4,50000 |  | 100,00000 | Без дефектов |  |  | 1,53872 | 28,00000 | 47,24375 | РРМ 310 | 37,27477 | 17,61000 | 42,80697 | 1,5 | 10,00000 | H | 7,00000 |  | 1,15000 | 63,30000
п.44210 от 17.09.25 до 17.03.26 | 40,58000 | 88,00000 | [5 empty] | 47,00000 | 249,00000 | 14,00000 |  | 110,00000 | Без дефектов |  |  | 1,22370 |  | 43,64261 | PPR 390 | 27,49606 | 12,00000 | 28,32094 | 1 | 4,00000 | H |  |  | 1,03000 | 51,85000
п.44211 от 18.09.25 до 18.03.26 | 37,32000 | 86,00000 | 0,40984 | 0,26000 | -0,19200 | 0,21700 | 0,25200 | 28,00000 | 224,00000 | 4,79000 |  | 120,00000 | Без дефектов |  |  | 1,84285 | 27,00000 | 46,70688 | РРМ 310 | 35,32670 | 16,50000 | 45,41751 | 1 | 16,00000 | F | 7,00000 |  | 1,29000 | 66,95000
п.44212 от 24.09.25 до 24.03.26 | 2,20000 | 105,00000 | 0,24700 | 0,08900 | -0,10400 |  | 0,20600 | 40,00000 | 249,00000 | 25,00000 |  | 110,00000 | Без дефектов |  |  | 1,33672 |  |  | Полиуретановый |  | 25,00000 | 61,65663 | 1 | 15,00000 | H | 6,00000 |  | 1,08000 | 54,20000
п.44213 от 18.09.25 до 18.03.26 | 39,62000 | 90,00000 | 0,06700 | 0,06100 | 0,01500 |  | 0,02300 | 30,00000 | 232,00000 | 4,50000 |  | 120,00000 | Без дефектов |  | 2,00000 | 1,64445 | 27,00000 | 49,02875 | РРМ 310 | 37,76199 | 18,40000 | 45,63783 | 1,5 | 10,00000 | H | 7,00000 |  | 1,21000 | 66,30000
п.44214 от 16.09.25 до 16.03.26 | [13 empty] | Соответствует | [14 empty] | 61,75000
п.44215 от 22.09.25 до 22.03.26 | 88,80000 | 86,50000 | 0,45700 | -0,35600 | -0,11100 |  | -0,26300 | 30,00000 | 232,00000 | 6,00000 |  | 50,00000 | Сорность |  |  |  | 28,00000 |  | PPE 100 |  | 15,00000 |  | 2 | 10,00000 | F | 6,00000 |  | 1,26000 | 67,35000
п.44216 от 18.09.25 до 18.03.26 | 9,04000 | 73,00000 | [5 empty] | 10,00000 |  | 8,00000 |  | 40,00000 | Без дефектов | [5 empty] | D'LAC WET 1020 HV | [8 empty] | 1,05000 | 43,90000
п.44217 от 18.09.25 до 18.09.27 | 0,38000 |  | 3,21900 |  |  | 0,05100 | [10 empty] | 32,00000 | [10 empty] | 1,38000
п.44218 от 17.09.25 до 17.03.26 | [7 empty] | 26,00000 | 232,00000 | [7 empty] | 9,00000 |  |  |  | 19,63000
п.44219 от 16.09.25 до 16.03.26 | [13 empty] | Прозрачная, без посторонних включений | [13 empty] | 0,89000
п.44220 от 16.09.25 до 16.03.26 | [7 empty] | 25,00000 | 232,00000 | [7 empty] | 5,00000 |  |  |  | 19,62000
п.44221 от 16.09.25 до 16.09.26
п.44222 от 17.09.25 до 17.03.26 | 100,00000 | 78,00000 | [5 empty] | 12,00000 |  | 6,00000 |  | 40,00000 | Без дефектов |  | 3,00000 |  |  |  | D'LAC WEF 3020 |  | 2,00000 | [6 empty] | 1,01000 | 40,00000
п.44223 от 16.09.25 до 16.03.26 | 81,90000 | 125,00000 | [5 empty] | 12,00000 |  |  |  | 10,00000 | Без дефектов | [7 empty] | 6,00000 | [6 empty] | 0,99000 | 36,90000
п.44224 от 18.09.25 до 18.03.26 | 75,82000 | 131,00000 | [5 empty] | 12,00000 |  |  |  | 10,00000 | Без дефектов | [7 empty] | 6,00000 | [6 empty] | 0,98000 | 37,10000
п.44225 от 19.09.25 до 19.03.26 | 2,20000 | 103,00000 | 0,16700 | 0,16000 | 0,03700 |  | -0,03100 | 28,00000 | 235,00000 | 5,00000 |  | 120,00000 | Без дефектов |  |  | 1,29592 |  | 48,08636 | РРМ 310 | 37,43265 | 18,00000 | 40,42726 | 1.5 | 10,00000 | H | 7,00000 |  | 1,08000 | 57,70000
п.44226 от 16.09.25 до 16.03.26 | 41,04000 | 91,50000 | 0,41500 | 0,23900 | -0,28400 |  | 0,18500 | 30,00000 | 232,00000 | 6,89000 |  | 120,00000 | Сорность |  |  | 1,48824 | 34,00000 | 45,82000 | Грунт Фестпро (для ММК) | 38,19293 | 17,50000 | 42,48656 | 1,5 | 10,00000 | H | 7,00000 |  | 1,12000 | 61,30000
п.44227 от 18.09.25 до 18.03.26 |  | 78,00000 | [5 empty] | 34,00000 | 204,00000 |  |  |  | Без дефектов |  |  | 2,32682 |  | 8,98523 |  | 33,38813 | 3,00000 | 33,72202 | [5 empty] | 1,01000 | 20,70000
п.44228 от 22.09.25 до 22.03.26 | 3,70000 | 108,00000 | 0,33382 | 0,17600 | 0,09100 |  | -0,26900 | 30,00000 | 232,00000 | 5,00000 |  | 120,00000 | Без дефектов |  |  | 1,40276 |  | 49,73636 | РРМ 310 | 36,19083 | 18,00000 | 41,25754 | 1,5 | 10,00000 | H | 7,00000 |  | 1,14000 | 61,20000
п.44229 от 18.09.25 до 18.03.26 | 42,20000 | 88,00000 | 0,29900 | 0,14200 | 0,03400 |  | -0,26100 | 34,00000 | 249,00000 | 24,00000 |  | 110,00000 | Без дефектов |  |  | 1,57023 |  | 49,25909 | PPU 331 | 48,72197 | 24,00000 | 59,44080 | 1,5 | 10,00000 | H |  |  | 1,22000 | 63,40000
п.44230 от 18.09.25 до 18.03.26 | 33,46000 | 100,00000 | 0,34276 | 0,13100 | 0,13400 |  | -0,28700 | 35,00000 | 249,00000 | 5,00000 |  | 110,00000 | Без дефектов |  |  | 2,18848 | 27,00000 | 32,86250 | PPE 100 | 60,85964 | 20,00000 | 79,72613 | 1,5 | 10,00000 | F | 6,00000 |  | 1,31000 | 54,90000
п.44231 от 16.09.25 до 16.03.26 | [7 empty] | 25,00000 | 232,00000 | [7 empty] | 5,00000 |  |  |  | 20,09000
п.44233 от 18.09.25 до 18.03.26 | 39,70000 | 86,00000 | 0,32818 | 0,23000 | -0,22000 | 0,17700 | 0,08000 | 28,00000 | 224,00000 | 5,00000 |  | 120,00000 | Без дефектов |  |  | 1,90046 | 28,00000 | 45,79875 | РРМ 310 | 37,11892 | 17,00000 | 48,29266 | 1 | 16,00000 | F | 7,00000 |  | 1,31000 | 66,90000
п.44234 от 22.09.25 до 22.03.26 |  | 90,00000 | 1,11049 | 1,06000 | 0,16500 |  | 0,28700 | 33,00000 | 243,00000 | 24,00000 |  | 50,00000 | Без дефектов |  |  | 1,62070 | 24,00000 | 41,85227 |  | 57,34456 |  | 68,24002 | [5 empty] | 1,19000 | 57,00000
п.44235 от 20.09.25 до 20.09.27 |  |  |  | 0,42300 | -0,53700 | 0,90800 | 0,42200 | [9 empty] | 80,00000 | [10 empty] | 1,62000 | 88,35000
п.44236 от 17.09.25 до 17.09.27 | [16 empty] | 60,00000 | [10 empty] | 1,57000 | 98,00000
п.44237 от 19.09.25 до 19.09.27 | [16 empty] | 90,00000 | [10 empty] | 1,43000
п.44238 от 18.09.25 до 18.09.27 | [27 empty] | 1,03000 | 45,30000
п.44239 от 17.09.25 до 17.09.27 |  |  | 0,78900 | 0,44700 | -0,61500 | 0,76200 | 0,20700 | [9 empty] | 32,00000 | [9 empty] | 77,80000 | 1,47000
п.44240 от 17.09.25 до 17.09.27 |  |  | 2,33000 | -0,93400 | -1,40500 | 0,24100 | -1,86200 | [9 empty] | 28,00000 | [9 empty] | 71,84000 | 1,41000
п.44241 от 18.09.25 до 18.09.27 |  |  | 0,49000 | -0,02400 | 0,14200 | 1,34700 | -0,46900 | [9 empty] | 30,00000 | [9 empty] | 78,10000 | 1,44000
п.44242 от 20.09.25 до 20.09.27 | [16 empty] | 50,00000 | [8 empty] | 11,60000 | 4,40000 | 1,31000 | 63,95000
п.44244 от 18.09.25 до 18.03.26 | 30,40000 | 74,00000 | [5 empty] | 27,00000 | 224,00000 | 6,00000 |  | 15,00000 | Без дефектов |  |  | 1,55252 | 14,00000 | 40,14773 |  | 14,89632 |  | 17,18653 | [5 empty] | 1,15000 | 54,20000
п.44245 от 18.09.25 до 18.03.26 |  | 70,00000 | [5 empty] | 27,00000 | 224,00000 | 5,00000 |  | 30,00000 | Без дефектов |  |  | 1,54694 | 13,00000 | 38,98409 |  | 12,84709 |  | 14,62135 | [5 empty] | 1,14000 | 52,90000
п.44246 от 18.09.25 до 18.03.26 | 37,80000 | 78,00000 | 0,44461 | -0,18100 | -0,23100 | 0,35100 | -0,33400 | 27,00000 | 224,00000 | 5,51000 |  | 120,00000 | Без дефектов |  |  | 1,59890 | 25,00000 | 39,86500 | РРМ 310 |  | 18,25000 | 50,48441 | 1 | 16,00000 | F | 7,00000 |  | 1,14000 | 57,80000
п.44247 от 20.09.25 до 20.03.26 | 3,30000 | 95,00000 | 0,14900 | -0,09200 | -0,11800 |  | 0,00700 | 30,00000 | 232,00000 | 6,00000 |  | 120,00000 | Соответствует |  |  | 1,26781 |  | 48,99261 | РРМ 310 | 38,73329 | 19,00000 | 41,49605 | 1,5 | 10,00000 | H | 7,00000 |  | 1,07000 | 58,05000
п.44248 от 17.09.25 до 17.03.26 | [13 empty] | Соответствует
п.44249 от 19.09.25 до 19.03.26 | 2,90000 | 88,00000 | [5 empty] | 47,00000 | 232,00000 | 11,00000 |  | 105,00000 | Без дефектов |  |  | 1,24523 |  |  | CPE 300 |  | 17,00000 |  | 1,5 |  | HB |  |  | 1,05000 | 55,20000
п.44250 от 18.09.25 до 18.03.26 | 38,02000 | 114,00000 | [5 empty] | 35,00000 | 249,00000 | 24,00000 |  | 50,00000 | Без дефектов | Белый цвет жидкого продукта |  | 1,66791 |  | 40,61364 |  | 58,79733 |  | 70,91214 | [5 empty] | 1,20000 | 56,45000
п.44251 от 17.09.25 до 17.03.26 | 17,00000 | 64,00000 | [5 empty] | 30,00000 | 232,00000 |  |  | 100,00000 | Без дефектов |  |  | 1,60060 | 30,00000 | 37,46875 |  | 15,47957 | 5,80000 | 17,80150 | 3 | 5,00000 | F |  |  | 1,15000 | 52,15000
п.44252 от 20.09.25 до 20.03.26 | 40,00000 | 95,00000 | 0,31500 | 0,04000 | -0,02000 |  | -0,31200 | 30,00000 | 232,00000 | 6,00000 |  | 100,00000 | Без дефектов |  |  | 2,13027 |  | 46,21750 | Полиэфирный 1311Т34 ALBA | 2,98930 | 18,00000 | 55,01419 | 1,5 | 10,00000 | F | 6,00000 |  | 1,42000 | 69,70000
п.44253 от 17.09.25 до 17.03.26 | 39,24000 | 121,50000 | 0,44515 | 0,20500 | -0,29400 |  | 0,26400 | 35,00000 | 249,00000 | 26,00000 |  | 110,00000 | Без дефектов |  | 2,00000 | 1,30129 |  | 47,47273 | PPU 331 | 50,68638 | 24,00000 | 54,59977 | 1,5 | 10,00000 | H |  |  | 1,08000 | 57,20000
п.44254 от 17.09.25 до 17.09.27
п.44255 от 22.09.25 до 22.03.26 | 41,24000 | 85,00000 | 0,14500 | 0,12700 | 0,03700 |  | -0,06100 | 30,00000 | 232,00000 | 4,57000 |  | 120,00000 | Без дефектов |  |  | 1,61682 | 27,00000 | 42,21750 | РРМ 310 | 42,26190 | 17,75000 | 47,71178 | 1,5 | 10,00000 | H | 7,00000 |  | 1,16000 | 60,15000
п.44256 от 18.09.25 до 18.03.26 | 40,30000 | 93,00000 | 0,35314 | 0,06000 | 0,13200 |  | -0,32200 | 30,00000 | 232,00000 | 6,00000 | 1,00000 | 100,00000 | Без дефектов |  |  | 1,58450 | 20,00000 | 44,40948 | РРМ 310 | 40,53189 | 18,00000 | 46,32327 | 1,5 | 10,00000 | H | 7,00000 |  | 1,15722 | 61,56961
п.44257 от 18.09.25 до 18.03.26 | 39,60000 | 93,00000 | 0,12004 | 0,02400 | 0,11700 |  | 0,01200 | 30,00000 | 232,00000 | 6,00000 |  | 100,00000 | Без дефектов |  |  | 1,51998 | 26,00000 | 46,11103 | РРМ 310 | 39,03621 | 18,00000 | 44,09369 | 1,5 | 10,00000 | H | 7,00000 |  | 1,13597 | 62,04902
п.44258 от 20.09.25 до 20.03.26 |  | 100,00000 | [5 empty] | 12,00000 |  |  |  | 30,00000 | Без дефектов |  | 3,00000 | [5 empty] | 4,00000 | [6 empty] | 0,97000 | 32,60000
п.44260 от 17.09.25 до 17.03.26 | [13 empty] | Соответствует
п.44261 от 17.09.25 до 17.09.27 | [13 empty] | Прозрачный
п.44262 от 17.09.25 до 17.03.26 | [27 empty] | 1,17000
п.44263 от 17.09.25 до 17.03.26 | [7 empty] | 26,00000 | 232,00000 | [7 empty] | 10,00000 |  |  |  | 19,50000
п.44265 от 22.09.25 до 22.03.26 | 7,20000 | 85,00000 | [5 empty] | 30,00000 | 232,00000 | 5,00000 |  | 110,00000 |  | Без дефектов |  | 1,20070 |  | 49,89091 | PPE 100 | 30,06560 | 15,00000 | 31,26822 | 2 | 10,00000 | F | 6,00000 |  | 1,04000 | 57,60000
п.44266 от 20.09.25 до 20.03.26 | 31,38000 | 71,00000 | [5 empty] | 28,00000 | 224,00000 | 6,00000 |  | 15,00000 | Без дефектов |  |  | 1,56384 | 16,00000 | 40,94545 |  | 14,74860 |  | 16,99822 | [5 empty] | 1,16000 | 55,20000
п.44267 от 17.09.25 до 17.03.26 | [7 empty] | 25,00000 | 232,00000 | [7 empty] | 9,00000 |  |  |  | 19,89000
п.44268 от 20.09.25 до 20.03.26 | 42,20000 | 83,00000 | 0,21400 | 0,20900 | 0,04600 |  | -0,01900 | 30,00000 | 232,00000 | 4,81000 |  | 120,00000 | Без дефектов |  |  | 1,59929 | 26,00000 | 43,66750 | РРМ 310 | 41,70096 | 18,24000 | 47,70422 | 1,5 | 10,00000 | H | 7,00000 |  | 1,16000 | 61,15000
п.44269 от 18.09.25 до 18.03.26 | [7 empty] | 25,00000 | 232,00000 | [7 empty] | 12,00000 |  |  |  | 20,20000
п.44270 от 19.09.25 до 19.03.26 | 92,20000 | 140,00000 | [5 empty] | 12,00000 |  |  |  | 10,00000 | Без дефектов | [7 empty] | 6,00000 | [6 empty] | 0,98000 | 37,80000
п.44271 от 19.09.25 до 19.03.26 | 39,68000 | 110,00000 | 0,28158 | -0,04800 | -0,26900 |  | -0,06800 | 35,00000 | 249,00000 | 25,00000 |  | 110,00000 | Без дефектов |  |  | 1,28367 |  | 44,59091 | PPU 331 | 56,06524 | 25,00000 | 59,42915 | 1,5 | 10,00000 | H |  |  | 1,06000 | 54,00000
п.44272 от 18.09.25 до 18.03.26 | 3,40000 | 103,00000 | 0,33181 | -0,32900 | -0,04000 |  | 0,01600 | 30,00000 | 232,00000 | 6,00000 |  | 110,00000 | Без дефектов |  |  | 1,27819 |  | 47,71591 | Полиэфирный | 39,81900 | 19,00000 | 42,60633 | 1,5 | 10,00000 | H | 7,00000 |  | 1,07000 | 57,00000
п.44273 от 19.09.25 до 19.03.26 | 40,30000 | 87,00000 | 0,19200 | -0,06800 | 0,04300 |  | 0,17400 | 30,00000 | 232,00000 | 5,51000 |  | 120,00000 | Без дефектов |  |  | 1,58936 | 27,00000 | 46,47250 | РРМ 310 | 39,10444 | 18,23000 | 45,70049 | 1,5 | 10,00000 | H | 7,00000 |  | 1,17000 | 63,40000
п.44274 от 22.09.25 до 22.03.26 | 4,00000 | 88,50000 | 0,39600 | 0,18600 | -0,31800 |  | -0,14500 | 30,00000 | 232,00000 | 6,00000 |  | 120,00000 | Без дефектов |  |  | 1,30509 |  | 49,40170 | РРМ 310 | 40,53525 | 20,00000 | 44,12803 | 1 | 10,00000 | H | 7,00000 |  | 1,09000 | 59,15000
п.44275 от 19.09.25 до 19.03.26 | 35,00000 | 105,00000 | 0,39900 | 0,39800 | -0,04700 |  | 0,07700 | 55,00000 | 232,00000 | 6,00000 | 1,00000 | 110,00000 | Без дефектов |  |  | 1,47949 |  | 42,04375 | РРМ 310 | 42,81255 | 18,00000 | 46,03435 | 1,5 | 10,00000 | F | 7,00000 |  | 1,10000 | 57,85000
п.44276 от 19.09.25 до 19.09.26 | [27 empty] | 1,34000
п.44277 от 20.09.25 до 20.09.27 |  |  | 0,13100 |  |  | 0,62800 | [10 empty] | 32,00000 | [9 empty] | 74,40000 | 1,54000
п.44278 от 19.09.25 до 19.03.26 | 3,70000 | 110,00000 | 0,43175 | -0,41500 | 0,11600 |  | 0,02700 | 38,00000 | 249,00000 | 25,00000 |  | 110,00000 | Без дефектов |  |  | 1,51243 |  | 47,43636 | PPU 331 | 52,40590 | 25,00000 | 62,18858 | 1 | 15,00000 | H | 6,00000 |  | 1,18000 | 60,80000
п.44279 от 19.09.25 до 19.09.27 |  |  | 10,35300 | -1,09000 | -0,17700 |  | -10,29400 | [9 empty] | 27,00000 | [9 empty] | 77,46000 | 1,48000
п.44280 от 24.09.25 до 24.03.26 | 40,50000 | 113,00000 | 1,57900 | -1,57600 | -0,10100 |  | -0,01600 | 30,00000 | 232,00000 | 6,00000 |  | 55,00000 | Без дефектов |  | 2,00000 | 1,39364 |  | 41,17000 | РРМ 310 | 43,72116 | 18,00000 | 45,11784 | 1,5 | 10,00000 | H | 7,00000 |  | 1,06000 | 55,60000
п.44281 от 19.09.25 до 19.03.26 | 28,80000 | 68,00000 | [5 empty] | 30,00000 | 232,00000 |  |  | 50,00000 | Без дефектов |  |  | 1,57992 |  | 41,43352 |  | 14,48103 | 6,00000 | 16,94280 |  | 5,00000 | H |  |  | 1,17000 | 55,95000
п.44282 от 19.09.25 до 19.03.26 | 10,40000 | 77,00000 | [5 empty] | 30,00000 | 232,00000 | 5,00000 |  | 30,00000 | Без дефектов |  |  | 1,53178 | 18,00000 | 39,89091 |  | 12,49361 |  | 14,28897 | [5 empty] | 1,14000 | 53,60000
п.44284 от 22.09.25 до 22.03.26 | 38,66000 | 90,00000 | 0,21740 | -0,00600 | 0,10900 | 0,12100 | 0,18800 | 27,00000 | 224,00000 | 5,96000 |  | 120,00000 | Без дефектов |  |  | 1,64316 | 28,00000 | 45,55750 | РРМ 310 | 40,72091 | 18,40000 | 47,68782 | 1 | 16,00000 | F | 7,00000 |  | 1,19000 | 63,40000
п.44285 от 19.09.25 до 19.03.26 | 38,60000 | 98,00000 | 0,36300 | 0,18700 | 0,05600 |  | -0,30600 | 30,00000 | 232,00000 | 4,91000 |  | 120,00000 | Без дефектов |  |  | 1,87907 | 27,00000 | 47,10875 | РРМ 310 | 39,01611 | 18,38000 | 51,01519 | 1,5 | 10,00000 | H | 7,00000 |  | 1,31000 | 67,70000
п.44286 от 18.09.25 до 18.03.26 |  | 87,00000 | [5 empty] | 30,00000 | 232,00000 | 6,00000 |  | 50,00000 | Сорность | [5 empty] | PPE 100 |  | 14,00000 |  | 2 | 10,00000 | F | 6,00000 |  | 1,27000 | 68,65000
п.44287 от 22.09.25 до 22.03.26 | 2,00000 | 98,00000 | 0,36300 | 0,17600 | 0,27200 |  | -0,16400 | 28,00000 | 232,00000 | 5,00000 |  | 120,00000 | Без дефектов |  |  | 1,41565 |  | 50,40625 | РРМ 310 | 35,70986 | 18,00000 | 41,06634 | 1,5 | 10,00000 | H | 7,00000 |  | 1,15000 | 62,05000
п.44288 от 20.09.25 до 20.03.26 | 38,30000 | 80,00000 | 0,42100 | -0,09200 | -0,07500 | 0,19300 | -0,40400 | 27,00000 | 224,00000 | 5,53000 |  | 120,00000 | Без дефектов |  |  | 1,56661 | 26,00000 | 40,53375 | РРМ 310 |  | 18,12000 | 49,02758 | 1 | 16,00000 | F | 7,00000 |  | 1,13000 | 57,90000
п.44289 от 19.09.25 до 19.03.26 | 37,86000 | 114,00000 | 0,30186 | 0,25800 | -0,02300 |  | 0,15500 | 35,00000 | 249,00000 | 25,00000 |  | 110,00000 | Без дефектов |  |  | 1,51026 |  | 50,77273 | PPU 331 | 47,14286 | 24,00000 | 56,72337 | 1,5 | 10,00000 | H |  |  | 1,20000 | 63,90000
п.44290 от 19.09.25 до 19.03.26 | 41,20000 | 80,00000 | 0,33985 | 0,18600 | 0,05000 |  | -0,28000 | 30,00000 | 232,00000 | 6,00000 |  | 100,00000 | Без дефектов |  |  | 1,86332 | 27,00000 | 48,14323 | РРМ 310 | 37,38843 | 18,00000 | 49,07982 | 1,50000 | 10,00000 | H | 7,00000 |  | 1,31022 | 68,33706
п.44291 от 23.09.25 до 23.03.26 | [16 empty] | 13,00000 | [10 empty] | 1,64000
п.44292 от 18.09.25 до 18.03.26 | [13 empty] | Соответствует |  |  | 7,00000
п.44293 от 20.09.25 до 20.03.26 | 35,70000 | 87,00000 | 0,42679 | 0,06500 | 0,03900 |  | -0,42000 | 30,00000 | 232,00000 | 6,00000 |  | 100,00000 | Без дефектов |  |  | 1,67264 |  | 44,95000 | Полиэфирный 1311Т34 ALBA | 40,04449 | 18,00000 | 47,56324 | 1,5 | 10,00000 | F | 6,00000 |  | 1,20000 | 63,30000
п.44294 от 20.09.25 до 20.03.26 | 153,00000 | 69,00000 | [5 empty] | 12,00000 |  |  |  | 5,00000 | Без дефектов | [7 empty] | 3,00000 | [6 empty] | 1,03000 | 43,00000
п.44295 от 24.09.25 до 24.03.26 | 9,00000 | 79,00000 | [5 empty] | 10,00000 |  | 8,00000 |  | 40,00000 | Без дефектов | [5 empty] | D'LAC WET 1020 HV | [8 empty] | 1,05000 | 44,10000
п.44296 от 18.09.25 до 18.09.27 | [13 empty] | Прозрачный
п.44297 от 18.09.25 до 18.03.26 | [7 empty] | 25,00000 | 232,00000 | [7 empty] | 12,00000 |  |  |  | 19,70000
п.44298 от 18.09.25 до 18.03.26 | [7 empty] | 26,00000 | 232,00000 | [7 empty] | 10,00000 |  |  |  | 20,37000
п.44299 от 22.09.25 до 22.03.26 | 4,20000 | 88,00000 | 0,19900 | 0,04800 | 0,01500 |  | 0,19200 | 30,00000 | 232,00000 | 6,00000 |  | 120,00000 | Без дефектов |  |  | 1,23862 |  | 50,19205 | РРМ 310 | 39,84695 | 20,00000 | 42,23777 | 1 | 10,00000 | H | 7,00000 |  | 1,06000 | 58,65000
п.44300 от 20.09.25 до 20.09.27 | 0,40000 |  | 3,46700 |  |  | 0,30200 | [10 empty] | 33,00000 | [10 empty] | 1,38000
п.44301 от 19.09.25 до 19.03.26 |  | 70,00000 | [5 empty] | 12,00000 |  |  |  | 30,00000 | Без дефектов |  | 3,00000 | [5 empty] | 5,00000 | [6 empty] | 1,00000 | 32,70000
п.44302 от 19.09.25 до 19.09.27 |  |  | 0,60400 | 0,51500 | -0,11600 | 1,23700 | 0,29400 | [9 empty] | 28,00000 | [9 empty] | 57,68000 | 1,53000
п.44303 от 19.09.25 до 19.03.26 | 2,22000 | 101,50000 | 0,19600 | 0,02300 | -0,01100 |  | -0,19400 | 30,00000 | 232,00000 | 6,00000 |  | 110,00000 | Без дефектов |  |  | 1,32841 |  | 49,06250 | Полиэфирный | 40,76433 | 20,00000 | 44,84076 | 1,5 | 10,00000 | H | 7,00000 |  | 1,10000 | 59,25000
п.44305 от 18.09.25 до 18.11.25 | [13 empty] | Без дефектов
п.44306 от 19.09.25 до 19.09.27 |  |  | 0,61200 | 0,23100 | 0,32300 | 0,35300 | 0,46600 | [9 empty] | 29,66667 | [9 empty] | 59,36000 | 1,53000
п.44307 от 20.09.25 до 20.03.26 | 34,40000 | 87,00000 | 0,09000 | 0,00800 | 0,08400 |  | -0,03200 | 30,00000 | 232,00000 | 6,00000 | 1,00000 | 100,00000 | Без дефектов |  |  | 1,52240 | 19,00000 | 40,19875 | РРМ 310 | 44,77751 | 18,00000 | 48,16016 | 0,5 | 16,00000 | 4H | 7,00000 |  | 1,11000 | 56,90000
п.44308 от 19.09.25 до 19.03.26 | 36,20000 | 84,00000 | 0,29001 | 0,06000 | 0,23500 |  | 0,15900 | 30,00000 | 232,00000 | 6,00000 | 1,00000 | 100,00000 | Без дефектов |  |  | 1,62821 | 20,00000 | 44,98250 | РРМ 310 | 42,23865 | 19,00000 | 49,33970 | 1,5 | 10,00000 | H | 7,00000 |  | 1,18000 | 62,70000
п.44309 от 19.09.25 до 19.03.26 | [13 empty] | Соответствует | [14 empty] | 61,80000
п.44310 от 24.09.25 до 24.03.26 | 82,58000 | 88,00000 | 0,80307 | 0,37400 | -0,63900 |  | -0,31100 | 30,00000 | 232,00000 | 7,00000 |  | 50,00000 | Без дефектов |  |  | 1,41746 |  | 41,15000 | РРМ 310 | 43,74241 | 18,00000 | 45,56129 | 1,5 | 10,00000 | H | 7,00000 |  | 1,07000 | 56,00000
п.44311 от 23.09.25 до 23.03.26 | 34,90000 | 64,00000 | [5 empty] | 30,00000 | 232,00000 | 5,00000 |  | 50,00000 | Без дефектов |  |  | 1,69387 | 28,00000 | 39,31818 | РРМ 310 | 14,42081 | 5,67000 | 17,30497 | 3 | 3,00000 | H |  |  | 1,20000 | 55,50000
п.44312 от 19.09.25 до 19.03.26 | 20,30000 | 71,00000 | [5 empty] | 30,00000 | 232,00000 |  |  | 100,00000 | Без дефектов |  |  | 1,60186 | 25,00000 | 37,40341 |  | 15,87493 | 6,00000 | 18,44752 | 3 | 5,00000 | F |  |  | 1,15000 | 52,10000
п.44313 от 23.09.25 до 23.03.26 | 3,90000 | 87,50000 | 0,28200 | 0,21600 | -0,16100 |  | 0,08300 | 30,00000 | 232,00000 | 6,00000 |  | 120,00000 | Без дефектов |  |  | 1,26685 |  | 49,11420 | РРМ 310 | 40,77189 | 20,00000 | 43,57192 | 1 | 10,00000 | H | 7,00000 |  | 1,07000 | 58,15000
п.44314 от 23.09.25 до 23.03.26 | 37,20000 | 88,00000 | 0,48300 | -0,20000 | 0,23000 |  | 0,37500 | 30,00000 | 232,00000 | 5,30000 |  | 120,00000 | Сорность |  |  | 1,58107 | 28,00000 | 45,26250 | РРМ 310 | 39,79011 | 18,01000 | 45,74320 | 1,5 | 10,00000 | H | 7,00000 |  | 1,16000 | 62,25000
п.44315 от 22.09.25 до 22.03.26 | 14,60000 | 92,50000 | 0,19800 | 0,01600 | -0,03300 |  | -0,19400 | 30,00000 | 232,00000 | 6,00000 |  | 110,00000 | Без дефектов |  |  | 1,92755 | 29,00000 | 42,96250 | PPU 331 | 46,20271 | 20,00000 | 59,40052 | 0,5 | 10,00000 | H | 6,00000 |  | 1,30000 | 64,90000
п.44316 от 24.09.25 до 24.03.26 | 41,60000 | 114,50000 | 0,32200 | -0,20900 | -0,07700 |  | -0,23300 | 35,00000 | 249,00000 | 24,00000 |  | 110,00000 | Без дефектов |  | 2,00000 | 1,66424 |  | 48,45455 | PPU 331 | 51,59474 | 25,00000 | 65,00938 | 1,5 | 10,00000 | H |  |  | 1,26000 | 64,00000
п.44317 от 20.09.25 до 20.03.26 | 40,00000 | 94,00000 | 0,22400 | 0,22100 | 0,00800 |  | -0,03300 | 30,00000 | 232,00000 | 6,59000 |  | 100,00000 | Без дефектов |  |  | 2,06124 | 26,00000 | 49,76750 | РРМ 310 | 36,24856 | 18,04000 | 51,86151 | 1,5 | 10,00000 | H | 7,00000 |  | 1,42000 | 71,70000
п.44318 от 19.09.25 до 19.03.26 | [7 empty] | 25,00000 | 232,00000 | [7 empty] | 7,00000 |  |  |  | 20,21000
п.44319 от 23.09.25 до 23.03.26 | 40,12000 | 82,00000 | 0,10500 | 0,00100 | 0,01500 |  | 0,10400 | 30,00000 | 232,00000 | 5,98000 |  | 120,00000 | Без дефектов |  |  | 1,76835 | 29,00000 | 48,96188 | РРМ 310 | 35,84421 | 17,55000 | 45,73987 | 1,5 | 10,00000 | H | 7,00000 |  | 1,27000 | 67,85000
п.44320 от 22.09.25 до 22.09.26
п.44321 от 23.09.25 до 23.09.26
п.44322 от 24.09.25 до 24.09.26
п.44323 от 25.09.25 до 25.09.26
п.44324 от 25.09.25 до 25.09.26
п.44325 от 26.09.25 до 26.09.26
п.44326 от 19.09.25 до 19.03.26 | [7 empty] | 25,00000 | 232,00000 | [7 empty] | 11,00000 |  |  |  | 19,88000
п.44327 от 23.09.25 до 23.03.26 | 3,10000 | 110,00000 | 0,12100 | -0,08700 | 0,07000 |  | -0,04700 | 34,00000 | 254,00000 | 24,00000 |  | 110,00000 | Без дефектов |  |  | 1,42572 |  | 45,81136 | PPU 331 | 50,20589 | 23,00000 | 56,73265 | 0,5 | 10,00000 | H | 6,00000 |  | 1,13000 | 57,80000
п.44328 от 24.09.25 до 24.03.26 | 2,60000 | 89,00000 | 0,05600 | -0,05500 | -0,00800 |  | 0,00200 | 47,00000 | 232,00000 | 5,00000 |  | 110,00000 | Без дефектов |  |  | 1,52826 |  | 52,44773 | РРМ 310 | 36,22654 | 19,00000 | 44,19639 | 1,5 | 4,00000 | H |  |  | 1,22000 | 65,70000
п.44329 от 23.09.25 до 23.03.26 | 36,70000 | 100,00000 | 0,42000 | 0,23400 | 0,11600 |  | 0,32800 | 30,00000 | 232,00000 | 4,90000 |  | 110,00000 | Без дефектов |  |  | 1,44227 | 26,00000 | 38,47500 | РРМ 310 | 47,53736 | 18,29000 | 48,85005 | 1,5 | 10,00000 | H | 6,00000 |  | 1,07000 | 54,00000
п.44330 от 23.09.25 до 23.09.26
п.44331 от 19.09.25 до 19.03.26 | 38,50000 | 88,00000 | 0,33878 | -0,17700 | 0,27100 |  | -0,10000 | 30,00000 | 232,00000 | 5,00000 |  | 100,00000 | Без дефектов |  |  | 1,77377 |  | 48,56500 | Полиэфирный 1311Т34 ALBA | 37,06373 | 18,00000 | 47,23060 | 1,5 | 10,00000 | F | 6,00000 |  | 1,27000 | 67,60000
п.44332 от 22.09.25 до 22.03.26 | 41,00000 | 85,00000 | 0,41600 | 0,20400 | -0,35000 |  | -0,09400 | 30,00000 | 232,00000 | 5,74000 |  | 120,00000 | Без дефектов |  |  | 1,59539 | 29,00000 | 47,85875 | РРМ 310 |  | 18,37000 | 45,33227 | 1,5 | 10,00000 | H | 7,00000 |  | 1,18000 | 64,65000
п.44333 от 24.09.25 до 24.03.26 | 2,70000 | 120,00000 | 0,06200 | -0,06100 | 0,01400 |  | 0,00100 | 35,00000 | 249,00000 | 24,00000 |  | 110,00000 | Без дефектов |  |  | 1,33833 |  | 48,00000 | PPU 331 | 49,87013 | 24,00000 | 55,00000 | 0,5 | 10,00000 | H | 6,00000 |  | 1,10000 | 58,40000
п.44334 от 23.09.25 до 23.03.26 | 33,20000 | 89,00000 | 0,54900 | 0,04600 | -0,54100 |  | -0,08000 | 30,00000 | 232,00000 | 6,00000 |  | 110,00000 | Без дефектов |  |  | 1,50508 | 26,00000 | 44,07000 | РРМ 310 | 40,84411 | 18,00000 | 45,11485 | 1,5 | 10,00000 | H | 7,00000 |  | 1,12000 | 60,05000
п.44336 от 23.09.25 до 23.03.26 | 40,50000 | 91,00000 | 0,37400 | 0,05800 | -0,20200 |  | -0,31000 | 30,00000 | 232,00000 | 6,00000 |  | 110,00000 | Без дефектов |  |  | 1,67893 | 30,00000 | 49,57000 | РРМ 310 | 37,11923 | 18,40000 | 45,97066 | 1,5 | 10,00000 | H | 7,00000 |  | 1,23000 | 67,20000
п.44337 от 29.09.25 до 29.03.26 |  | 110,00000 | [5 empty] | 35,00000 | 249,00000 |  |  | 110,00000 |  |  |  | 1,69541 |  | 47,82898 | PPU 331 |  |  |  | 1,5 | 10,00000 | H |  |  | 1,27000 | 63,85000
п.44339 от 24.09.25 до 24.03.26 | 39,70000 | 95,00000 | 0,29377 | -0,06700 | 0,00400 |  | 0,28600 | 30,00000 | 232,00000 | 6,21000 |  | 120,00000 | Без дефектов |  |  | 1,63537 | 25,00000 | 44,39250 | РРМ 310 | 41,72572 | 18,40000 | 48,29989 | 1,5 | 10,00000 | H | 7,00000 |  | 1,18000 | 62,30000
п.44340 от 25.09.25 до 25.03.26 | 4,30000 | 80,00000 | 0,42900 | 0,22700 | 0,07800 |  | -0,35600 | 30,00000 | 232,00000 | 6,00000 |  | 110,00000 | Без дефектов |  |  | 1,28108 |  | 49,86591 | Полиэфирный | 38,10218 | 19,00000 | 41,15036 | 1,5 | 10,00000 | H | 7,00000 |  | 1,08000 | 59,15000
п.44341 от 22.09.25 до 22.03.26 | 9,50000 | 76,00000 | [5 empty] | 30,00000 | 232,00000 | 6,00000 |  | 30,00000 | Без дефектов |  |  | 1,55033 | 25,00000 | 40,27841 |  | 14,89632 |  | 17,13077 | [5 empty] | 1,15000 | 54,30000
п.44342 от 20.09.25 до 20.03.26 | 47,80000 | 86,00000 | 0,25500 | -0,06200 | -0,21300 | 0,25500 | 0,12500 | 30,00000 | 232,00000 | 3,11000 |  | 120,00000 | Без дефектов |  |  | 1,46412 | 26,00000 | 46,09563 | РРМ 310 | 33,62575 | 15,50000 | 37,11172 | 1,5 | 10,00000 | H | 7,00000 |  | 1,11000 | 61,15000
п.44343 от 26.09.25 до 26.03.26 | 46,50000 | 92,00000 | 0,26800 | -0,19700 | 0,15800 |  | 0,09900 | 30,00000 | 232,00000 | 10,08000 |  | 100,00000 | Без дефектов |  |  | 1,75247 | 25,00000 | 30,10375 | PPU 331 MF | 66,43691 | 20,00000 | 68,79157 | 0,5 | 10,00000 | H | 7,00000 |  | 1,14000 | 50,95000
п.44344 от 25.09.25 до 25.03.26 | 22,30000 | 97,50000 | 0,17600 | -0,15600 | 0,06400 |  | 0,04900 | 35,00000 | 29,00000 | 16,05000 |  | 110,00000 | [6 empty] | Полиуретановый |  | 20,57000 |  | 0 | 12,00000 | H | 7,00000 |  | 1,24000 | 62,80000
п.44345 от 22.09.25 до 22.03.26 | 94,70000 | 87,00000 | 0,10000 | 0,07700 | 0,02600 |  | 0,05800 | 30,00000 | 232,00000 | 6,00000 |  | 110,00000 | Без дефектов |  |  | 2,01624 | 10,00000 | 51,17875 | РРМ 310 | 35,17085 | 18,00000 | 50,19684 | 1,5 | 10,00000 | H | 7,00000 |  | 1,41000 | 72,30000
п.44346 от 23.09.25 до 23.03.26 | 2,20000 | 106,00000 | 0,32600 | 0,12600 | 0,30000 |  | 0,01800 | 28,00000 | 232,00000 | 5,00000 |  | 120,00000 | Без дефектов |  |  | 1,40412 |  | 49,60682 | РРМ 310 | 36,28533 | 18,00000 | 41,36528 | 1,5 | 10,00000 | H | 7,00000 |  | 1,14000 | 61,10000
п.44347 от 22.09.25 до 22.03.26 | 38,00000 | 95,00000 | 0,34638 | 0,16600 | 0,05500 |  | -0,29900 | 30,00000 | 232,00000 | 6,12000 |  | 120,00000 | Без дефектов |  |  | 1,91239 | 27,00000 | 46,37500 | РРМ 310 | 38,05930 | 17,65000 | 50,00546 | 1,5 | 10,00000 | H | 7,00000 |  | 1,32000 | 67,50000
п.44348 от 24.09.25 до 24.03.26 | 32,20000 | 100,50000 | 0,53600 | -0,36900 | -0,01000 |  | -0,38800 | 30,00000 | 232,00000 | 7,40000 | 1,00000 | 110,00000 | Без дефектов |  |  | 2,04887 | 29,00000 | 47,09313 | РРМ 310 | 43,19627 | 20,38000 | 60,03721 | 1,5 | 10,00000 | F | 7,00000 |  | 1,39000 | 69,55000
п.44349 от 25.09.25 до 25.03.26 | 41,80000 | 87,00000 | 0,20981 | -0,01900 | 0,20600 |  | 0,03500 | 30,00000 | 232,00000 | 6,21000 |  | 120,00000 | Без дефектов |  |  | 1,66814 | 28,00000 | 48,76000 | РРМ 310 | 36,90788 | 17,94000 | 45,06982 | 1,5 | 10,00000 | H | 7,00000 |  | 1,22000 | 66,40000
п.44351 от 23.09.25 до 23.03.26 | 37,50000 | 88,00000 | 0,35861 | 0,09300 | -0,04800 |  | -0,34300 | 30,00000 | 232,00000 | 5,00000 |  | 100,00000 | Без дефектов |  |  | 2,12637 |  | 45,36250 | Полиэфирный 1311Т34 ALBA | 39,68035 | 18,00000 | 55,47040 | 1,5 | 10,00000 | F | 6,00000 |  | 1,41000 | 69,00000
п.44352 от 20.09.25 до 20.03.26 | [7 empty] | 26,00000 | 232,00000 | [7 empty] | 10,00000 |  |  |  | 19,89000
п.44353 от 20.09.25 до 20.03.26 | [7 empty] | 26,00000 | 232,00000 | [7 empty] | 5,00000 |  |  |  | 20,13000
п.44354 от 26.09.25 до 26.03.26 | 3,60000 | 96,50000 | 0,18300 | 0,14000 | -0,04400 |  | 0,11000 | 30,00000 | 232,00000 | 6,00000 |  | 120,00000 | Без дефектов |  |  | 1,40140 |  | 49,86591 | РРМ 310 | 40,10756 | 20,00000 | 45,72262 | 1 | 10,00000 | H | 7,00000 |  | 1,14000 | 61,30000
п.44355 от 23.09.25 до 23.03.26 |  | 67,00000 | [5 empty] | 27,00000 | 224,00000 | 5,00000 |  | 15,00000 | Без дефектов |  |  | 1,57389 | 10,00000 | 40,35227 |  | 12,37067 |  | 14,37342 | [5 empty] | 1,16000 | 54,75000
п.44357 от 23.09.25 до 23.03.26 | 89,80000 | 133,00000 | [5 empty] | 12,00000 |  |  |  | 10,00000 | Без дефектов | [7 empty] | 5,00000 | [6 empty] | 1,00000 | 38,30000
п.44359 от 24.09.25 до 24.09.27 |  |  |  | 0,43800 | -0,65600 | 0,17400 | 0,54900 | [6 empty] | Соответствует |  |  | 70,00000 | [8 empty] | 4,50000 |  | 1,63000 | 87,70000
п.44360 от 30.09.25 до 30.03.26 | 43,00000 | 100,00000 | 0,33300 | 0,25100 | 0,21900 |  | 0,01400 | 35,00000 | 249,00000 | 9,51000 |  | 110,00000 | Без дефектов |  |  | 1,51768 |  | 48,61364 | РРМ 310 | 51,61146 | 25,16000 | 61,58848 | 0,5 | 18,00000 | H | 6,00000 |  | 1,19000 | 62,00000
п.44361 от 23.09.25 до 23.03.26 |  | 90,00000 | [5 empty] | 12,00000 |  |  |  | 30,00000 | Без дефектов |  | 3,00000 | [5 empty] | 3,00000 | [6 empty] | 0,97000 | 32,90000
п.44362 от 26.09.25 до 26.03.26 | 99,00000 | 58,00000 | [5 empty] | 9,00000 |  |  |  | 40,00000 | Сорность |  | 3,00000 |  |  |  | D'LAC WET 1020 HV |  | 2,00000 | [6 empty] | 1,05000 | 54,40000
п.44363 от 24.09.25 до 24.03.26 | 85,40000 | 80,00000 | [5 empty] | 15,00000 |  |  |  | 20,00000 | Оспины |  |  |  | 8,00000 |  |  |  | 8,00000 |  | 1 |  |  |  |  | 1,41000 | 66,30000
п.44364 от 23.09.25 до 23.03.26 | 3,70000 | 89,50000 | 0,37000 | -0,31600 | 0,19100 |  | 0,01200 | 30,00000 | 232,00000 | 6,00000 |  | 120,00000 | Без дефектов |  |  | 1,28306 |  | 49,62045 | РРМ 310 | 40,30596 | 20,00000 | 43,53044 | 1 | 10,00000 | H | 7,00000 |  | 1,08000 | 58,95000
п.44367 от 22.09.25 до 22.09.27 |  |  | 0,26500 | 0,21100 | 0,00900 | 0,30000 | 0,15900 | [9 empty] | 18,00000 | [10 empty] | 1,23000
п.44368 от 22.09.25 до 22.03.26 | 45,70000 | 88,00000 | 0,49600 | -0,05300 | -0,47300 | 0,26000 | 0,14000 | 30,00000 | 232,00000 | 3,00000 |  | 120,00000 | Без дефектов |  |  | 1,46107 | 20,00000 | 46,44250 | РРМ 310 | 33,65452 | 15,63000 | 37,19299 | 1,5 | 10,00000 | H | 7,00000 |  | 1,11000 | 61,40000
п.44369 от 25.09.25 до 25.03.26 | [7 empty] | 25,00000 | 232,00000 | [7 empty] | 12,00000 |  |  |  | 20,20000
п.44370 от 24.09.25 до 24.03.26 |  | 90,00000 | 0,42000 | -0,26700 | 0,28100 |  | 0,16200 | 47,00000 | 232,00000 |  |  | 100,00000 | Без дефектов |  |  | 1,51071 | 15,00000 | 51,60890 |  | 27,12710 | 14,00000 | 32,70172 | 1,5 | 4,00000 | F |  |  | 1,20550 | 64,67510
п.44371 от 23.09.25 до 23.09.27 | [27 empty] | 0,98400
п.44373 от 24.09.25 до 24.03.26 | 40,00000 | 89,00000 | 0,38701 | 0,36200 | 0,12300 |  | -0,06000 | 30,00000 | 232,00000 | 5,27000 |  | 120,00000 | Без дефектов |  |  | 1,72587 | 25,00000 | 45,88000 | РРМ 310 | 38,16478 | 17,51000 | 46,63589 | 1,5 | 10,00000 | H | 7,00000 |  | 1,23000 | 64,80000
п.44374 от 24.09.25 до 24.03.26 | 41,90000 | 90,00000 | 0,34800 | 0,16200 | 0,24100 |  | 0,19100 | 30,00000 | 232,00000 | 5,83000 |  | 120,00000 | Без дефектов |  |  | 1,69970 | 20,00000 | 47,87875 | РРМ 310 | 38,38659 | 18,32000 | 47,10823 | 1,5 | 10,00000 | H | 7,00000 |  | 1,23000 | 66,10000
п.44377 от 25.09.25 до 25.03.26 | 41,40000 | 84,00000 | 0,38100 | -0,16200 | 0,13600 |  | 0,31600 | 30,00000 | 232,00000 | 6,00000 |  | 100,00000 | Без дефектов |  |  | 2,03312 | 25,00000 | 50,20938 | РРМ 310 | 36,56687 | 18,36000 | 52,02511 | 1,5 | 10,00000 | H | 7,00000 |  | 1,41000 | 71,75000
п.44378 от 24.09.25 до 24.03.26 |  | 75,00000 | [5 empty] | 34,00000 | 243,00000 | 10,00000 |  | 10,00000 | Без дефектов |  |  | 1,55622 | 15,00000 | 41,40682 |  | 24,18911 |  | 28,01471 | [5 empty] | 1,16000 | 55,55000
п.44380 от 22.09.25 до 22.03.26 | [7 empty] | 25,00000 | 232,00000 | [7 empty] | 10,00000 |  |  |  | 19,79000
п.44381 от 22.09.25 до 22.03.26 | [7 empty] | 25,00000 | 232,00000 | [7 empty] | 6,00000 |  |  |  | 20,07000
п.44382 от 23.09.25 до 23.03.26 | 2,82000 | 88,50000 | 0,39894 | -0,38700 | -0,06800 |  | -0,06900 | 28,00000 | 232,00000 | 5,20000 |  | 110,00000 | Не соответствует |  |  | 1,27467 |  | 48,14148 | Полиэфирный | 41,54422 | 20,00000 | 44,45231 | 1,5 | 10,00000 | H | 7,00000 |  | 1,07000 | 57,35000
п.44383 от 25.09.25 до 25.03.26 | 41,90000 | 89,00000 | 0,44000 | 0,16100 | -0,19000 |  | 0,36300 | 30,00000 | 232,00000 | 4,66000 |  | 120,00000 | Без дефектов |  |  | 1,57598 | 26,00000 | 47,71563 | РРМ 310 | 38,41509 | 18,33000 | 44,96145 | 1,5 | 10,00000 | H | 7,00000 |  | 1,17000 | 64,25000
п.44384 от 24.09.25 до 24.03.26 | 40,70000 | 82,00000 | 0,20400 | 0,13000 | -0,00300 |  | 0,15700 | 30,00000 | 232,00000 | 6,12000 |  | 120,00000 | Без дефектов |  |  | 1,58457 | 22,00000 | 46,91125 | РРМ 310 | 38,56218 | 18,09000 | 44,99991 | 1,5 | 10,00000 | H | 7,00000 |  | 1,17000 | 63,70000
п.44385 от 25.09.25 до 25.03.26 | 69,50000 | 87,50000 | 0,41600 | 0,13800 | 0,35100 |  | -0,17600 | 30,00000 | 232,00000 | 7,00000 |  | 50,00000 | Сорность |  |  |  | 24,66667 |  | PPE 100 |  | 16,00000 |  | 2 | 10,00000 | F | 6,00000 |  | 1,21000 | 65,75000
п.44386 от 24.09.25 до 24.09.26 | [27 empty] | 1,32000
п.44387 от 25.09.25 до 25.09.27 | [27 empty] | 0,98400
п.44389 от 29.09.25 до 29.03.26 | 2,40000 | 99,00000 | 0,42000 | 0,06800 | -0,20600 |  | 0,35900 | 30,00000 | 232,00000 | 6,00000 |  | 120,00000 | Без дефектов |  |  | 1,36393 |  | 47,52727 | РРМ 310 | 37,87299 | 18,00000 | 42,03902 | 1,5 | 10,00000 | H | 7,00000 |  | 1,11000 | 58,40000
п.44390 от 23.09.25 до 23.03.26 | 24,90000 | 147,00000 | 1,10200 | 1,02200 | 0,39900 |  | 0,10900 | 36,00000 | 249,00000 | 15,93000 | [8 empty] | Полиуретановый |  | 21,51000
п.44391 от 25.09.25 до 25.03.26 | 87,00000 | 160,00000 | [5 empty] | 12,00000 |  |  |  | 10,00000 | Без дефектов |  |  |  | 6,00000 |  |  |  | 2,00000 |  | 1 |  |  |  |  | 1,42000 | 63,90000
п.44393 от 24.09.25 до 24.03.26 | 4,20000 | 87,00000 | [5 empty] | 30,00000 | 232,00000 | 5,00000 |  | 110,00000 |  | Без дефектов |  | 1,20070 |  | 49,89091 | PPE 100 | 30,06560 | 15,00000 | 31,26822 | 2 | 10,00000 | F | 6,00000 |  | 1,04000 | 57,60000
п.44394 от 24.09.25 до 24.03.26 | 39,50000 | 86,50000 | 0,27900 | 0,06400 | -0,26600 |  | 0,05000 | 28,00000 | 232,00000 | 5,13000 |  | 120,00000 | Без дефектов |  |  | 1,49285 | 28,00000 | 45,33000 | Грунт Фестпро (для ММК) | 38,62784 | 17,51000 | 42,88732 | 1,5 | 10,00000 | H | 7,00000 |  | 1,12000 | 60,95000
п.44395 от 24.09.25 до 24.03.26 | 49,00000 | 98,00000 | 0,31700 | -0,07500 | -0,24000 | 0,21700 | -0,19400 | 32,00000 | 232,00000 | 3,26000 |  | 120,00000 | Без дефектов |  |  | 2,06501 | 26,00000 | 50,66500 | РРМ 310 | 32,33001 | 16,38000 | 46,71938 | 1,5 | 10,00000 | H | 7,00000 |  | 1,43000 | 72,40000
п.44396 от 25.09.25 до 25.03.26 | 39,80000 | 86,00000 | 0,18600 | 0,14000 | 0,06000 |  | -0,10700 | 30,00000 | 232,00000 | 4,98000 |  | 120,00000 | Без дефектов |  |  | 1,60186 | 25,00000 | 43,45000 | РРМ 310 | 42,23245 | 18,35000 | 48,18720 | 1,5 | 10,00000 | H | 7,00000 |  | 1,16000 | 61,00000
п.44397 от 25.09.25 до 25.03.26 | 41,00000 | 93,00000 | 0,33328 | 0,29700 | -0,09200 |  | 0,12000 | 30,00000 | 232,00000 | 5,09000 |  | 100,00000 | Без дефектов |  |  | 1,87236 | 25,00000 | 50,20813 | РРМ 310 | 35,75118 | 17,95000 | 47,97847 | 1,5 | 10,00000 | H | 7,00000 |  | 1,33000 | 70,05000
п.44399 от 25.09.25 до 25.03.26 | 3,80000 | 85,00000 | 0,19800 | 0,11100 | -0,16400 |  |  | 30,00000 | 232,00000 | 6,00000 |  | 120,00000 | Без дефектов |  |  | 1,39402 |  | 48,63636 | РРМ 310 | 39,06542 | 19,00000 | 44,14393 | 1 | 10,00000 | H | 7,00000 |  | 1,13000 | 60,00000
п.44400 от 25.09.25 до 25.03.26 |  | 70,00000 | [5 empty] | 27,00000 | 224,00000 | 5,00000 |  | 15,00000 | Без дефектов |  |  | 1,55252 | 12,00000 | 40,14773 |  | 12,45400 |  | 14,32211 | [5 empty] | 1,15000 | 54,20000
п.44401 от 25.09.25 до 25.03.26 |  | 74,00000 | [5 empty] | 30,00000 | 232,00000 |  |  | 100,00000 | Без дефектов |  | 1,00000 | 1,63137 | 23,00000 | 39,92727 |  | 14,02550 | 5,60000 | 16,55009 | 3 | 5,00000 | F |  |  | 1,18000 | 55,20000
п.44402 от 23.09.25 до 23.09.26
п.44403 от 26.09.25 до 26.03.26 | 18,30000 | 94,00000 | 0,07900 | 0,05400 | 0,01700 |  | 0,05500 | 30,00000 | 232,00000 | 5,00000 |  | 100,00000 | Без дефектов |  |  |  |  | 44,62500 | РРМ 310 | 42,57703 | 19,00000 | 46,83473 | 1,5 | 10,00000 | H |  |  | 1,10000 | 55,70000
п.44404 от 24.09.25 до 24.03.26 | 33,26000 | 89,00000 | 0,34200 | -0,31200 | 0,12900 |  | 0,05900 | 30,00000 | 232,00000 | 6,00000 | 1,00000 | 100,00000 | Без дефектов |  |  | 1,55667 | 28,00000 | 45,76521 | РРМ 310 | 40,20521 | 18,40000 | 45,96512 | 1,5 | 10,00000 | H | 7,00000 |  | 1,15130 | 62,31405
п.44405 от 23.09.25 до 23.03.26 | [13 empty] | Соответствует |  |  | 5,00000
п.44406 от 26.09.25 до 26.03.26 | 5,00000 | 99,50000 | 0,22300 | -0,05200 | 0,02400 |  | 0,21500 | 30,00000 | 232,00000 | 6,00000 |  | 110,00000 | Без дефектов |  |  | 1,28913 |  | 48,88409 | Полиэфирный | 40,91311 | 20,00000 | 44,18615 | 1,5 | 10,00000 | H | 7,00000 |  | 1,08000 | 58,35000
п.44407 от 26.09.25 до 26.03.26 | 4,30000 | 95,00000 | [5 empty] | 30,00000 | 232,00000 | 5,00000 |  | 110,00000 |  | Без дефектов |  | 1,19919 |  | 50,12727 | PPE 100 | 29,92383 | 15,00000 | 31,12078 | 2 | 10,00000 | F | 6,00000 |  | 1,04000 | 57,80000
п.44408 от 29.09.25 до 29.09.27 |  |  | 1,29400 | -1,00400 | 0,65200 | 1,01100 | -0,49000 | [9 empty] | 19,00000 | [10 empty] | 1,11000 | 66,80000
п.44409 от 25.09.25 до 25.03.26 | 38,20000 | 93,00000 | 0,41600 | 0,38900 | 0,07900 |  | 0,12500 | 30,00000 | 232,00000 | 6,00000 | 1,00000 | 100,00000 | Без дефектов |  |  | 1,50419 | 28,00000 | 38,65396 | РРМ 310 |  | 18,40000 | 50,13454 | 1,5 | 30,00000 | H | 7,00000 |  | 1,09560 | 55,20552
п.44411 от 23.09.25 до 23.03.26 | [7 empty] | 25,00000 | 232,00000 | [7 empty] | 12,00000 |  |  |  | 19,89000
п.44412 от 23.09.25 до 23.03.26 | [7 empty] | 25,00000 | 232,00000 | [7 empty] | 9,00000 |  |  |  | 19,82000
п.44413 от 25.09.25 до 25.03.26 | 42,56000 | 87,50000 | 0,41400 | 0,37800 | 0,09200 |  | 0,14200 | 30,00000 | 322,00000 | 6,00000 |  | 110,00000 | Без дефектов |  |  | 1,53129 | 30,00000 | 45,85000 | РРМ 310 | 40,13086 | 18,40000 | 45,44487 | 1,5 | 10,00000 | F | 6,00000 |  | 1,14000 | 62,00000
п.44414 от 30.09.25 до 30.03.26 | 22,80000 | 94,00000 | 0,20700 | 0,13000 | 0,09500 |  | -0,13000 | 36,00000 | 249,00000 | 16,23000 |  | 110,00000 | [6 empty] | Полиуретановый |  | 21,11000 |  | 0, | 12,00000 | H | 7,00000 |  | 1,27000 | 63,65000
п.44415 от 25.09.25 до 25.03.26 |  | 60,00000 | [5 empty] | 12,00000 |  |  |  | 30,00000 | Без дефектов |  | 3,00000 | [5 empty] | 2,00000 | [6 empty] | 1,00000 | 32,60000
п.44416 от 30.09.25 до 30.03.26 | 100,00000 | 55,00000 | [5 empty] | 9,00000 |  |  |  | 40,00000 | Без дефектов |  | 3,00000 |  |  |  | D'LAC WET 1020 HV |  | 4,00000 | [6 empty] | 1,05000 | 54,60000
п.44417 от 26.09.25 до 26.03.26 | 3,90000 | 90,00000 | 0,16600 | 0,08900 | -0,03000 |  | 0,13600 | 30,00000 | 232,00000 | 6,00000 |  | 120,00000 | Соответствует |  |  | 1,34779 |  | 49,16705 | РРМ 310 | 40,88745 | 20,00000 | 45,15219 | 1,5 | 10,00000 | H | 7,00000 |  | 1,11000 | 59,70000
п.44418 от 29.09.25 до 29.03.26 | 36,80000 | 100,00000 | 0,45200 | -0,25300 | 0,28000 |  | -0,24900 | 30,00000 | 232,00000 | 5,68000 |  | 110,00000 | Без дефектов |  |  | 1,45711 | 26,00000 | 37,00375 | РРМ 310 | 49,37337 | 18,27000 | 50,32400 | 1,5 | 10,00000 | H | 6,00000 |  | 1,07000 | 52,90000
п.44420 от 25.09.25 до 25.03.26 | 38,70000 | 93,00000 | 0,39809 | -0,05000 | 0,34400 |  | 0,19400 | 30,00000 | 232,00000 | 5,99000 |  | 120,00000 | Без дефектов |  |  | 1,63447 | 22,00000 | 44,46625 | РРМ 310 | 40,18778 | 17,87000 | 46,84513 | 1,5 | 10,00000 | H | 7,00000 |  | 1,18000 | 62,35000
п.44421 от 26.09.25 до 26.03.26 | 39,00000 | 94,00000 | 0,15921 | 0,13400 | -0,04700 |  | -0,07200 | 30,00000 | 232,00000 | 4,89000 |  | 100,00000 | Без дефектов |  |  | 1,79225 | 20,00000 | 48,72000 | РРМ 310 | 37,68473 | 18,36000 | 48,42638 | 1,5 | 10,00000 | H | 7,00000 |  | 1,28000 | 67,95000
п.44422 от 26.09.25 до 26.03.26 | 4,10000 | 88,50000 | 0,18200 | 0,17900 | 0,03300 |  | 0,00300 | 30,00000 | 232,00000 | 6,00000 |  | 120,00000 | Без дефектов |  |  | 1,24880 |  | 48,80682 | РРМ 310 | 40,97788 | 20,00000 | 43,43655 | 1 | 10,00000 | H | 7,00000 |  | 1,06000 | 57,50000
п.44423 от 25.09.25 до 25.03.26 | 425,00000 | 70,00000 | [5 empty] | 12,00000 |  |  |  | 5,00000 | Без дефектов | [7 empty] | 3,00000 | [6 empty] | 1,00000 | 39,40000
п.44425 от 30.09.25 до 30.09.26
п.44426 от 30.09.25 до 30.09.26
п.44427 от 01.10.25 до 01.10.26
п.44428 от 02.10.25 до 02.10.26
п.44429 от 26.09.25 до 26.03.26 | 6,50000 | 89,00000 | [5 empty] | 12,00000 |  |  |  |  | Без дефектов | [14 empty] | 1,06000 | 43,10000
п.44430 от 03.10.25 до 03.10.26
п.44431 от 07.10.25 до 07.10.26
п.44432 от 26.09.25 до 26.03.26 | 41,80000 | 93,00000 | 0,19200 | 0,11400 | 0,09100 |  | -0,12400 | 28,00000 | 232,00000 | 6,67000 |  | 120,00000 | Без дефектов |  |  | 1,87112 | 24,00000 | 50,29125 | Грунт Фестпро (для ММК) | 36,38804 | 18,30000 | 48,84654 | 1,5 | 10,00000 | H | 7,00000 |  | 1,33000 | 70,10000
п.44433 от 29.09.25 до 29.03.26 | 34,70000 | 68,00000 | [5 empty] | 27,00000 | 224,00000 | 6,00000 |  | 15,00000 | Без дефектов |  |  | 1,54709 | 17,00000 | 40,47443 |  | 14,82417 |  | 17,04780 | [5 empty] | 1,15000 | 54,45000
п.44435 от 01.10.25 до 01.04.26 |  | 79,00000 | [5 empty] | 12,00000 |  |  |  | 30,00000 | Без дефектов | [7 empty] | 5,00000 | [6 empty] | 0,99000 | 34,60000
п.44436 от 29.09.25 до 29.09.27 |  |  | 0,57600 | 0,10500 | 0,22500 |  | 0,51900 | [9 empty] | 75,00000 | [5 empty] | 25 |  |  | 1,70000 | 31,80000 | 1,66000 | 82,30000
п.44437 от 30.09.25 до 30.03.26 | 100,00000 | 88,00000 | [5 empty] | 12,00000 |  | 6,00000 |  | 51,00000 | Сорность | [5 empty] | D'LAC WEF 3020 | [8 empty] | 1,06000 | 58,20000
п.44438 от 26.09.25 до 26.03.26 | 50,54000 | 114,50000 | 0,52734 | 0,27700 | 0,42600 |  | 0,14100 | 36,00000 | 249,00000 | 25,00000 |  | 100,00000 | Без дефектов |  | 2,00000 | 1,26497 |  | 44,15909 | PPU 100 | 56,61349 | 25,00000 | 59,44416 | 0,5 | 18,00000 | H | 6,00000 |  | 1,05000 | 53,20000
п.44439 от 30.09.25 до 30.03.26 | 23,90000 | 94,50000 | 0,18400 | 0,05600 | 0,02100 |  | 0,17400 | 36,00000 | 249,00000 | 16,45000 |  | 110,00000 | [6 empty] | Полиуретановый |  | 20,86000 |  | 0 | 12,00000 | H | 7,00000 |  | 1,22000 | 62,00000
п.44441 от 29.09.25 до 29.03.26 | 2,00000 | 67,00000 | [5 empty] | 12,00000 |  | 4,00000 |  | 51,00000 | Без дефектов | [5 empty] | D'LAC WEF 3020 | [8 empty] | 1,03000 | 51,10000
п.44442 от 26.09.25 до 26.03.26 | 37,44000 | 90,00000 | 0,33848 | 0,33000 | 0,06500 |  | -0,02800 | 30,00000 | 232,00000 | 6,00000 |  | 110,00000 | Без дефектов |  |  | 1,69174 | 27,00000 | 45,17188 | РРМ 310 | 40,35812 | 18,20000 | 48,29747 | 1,5 | 10,00000 | F | 6,00000 |  | 1,21000 | 63,75000
п.44443 от 29.09.25 до 29.03.26 | 40,26000 | 92,00000 | 0,36500 | 0,30500 | -0,09600 |  | 0,17500 | 30,00000 | 232,00000 | 4,96000 |  | 120,00000 | Без дефектов |  |  | 1,82501 | 28,00000 | 50,71125 | РРМ 310 | 34,85251 | 17,56000 | 45,84711 | 1,5 | 10,00000 | H | 7,00000 |  | 1,31000 | 69,90000
п.44445 от 01.10.25 до 01.04.26 | 40,10000 | 88,00000 | 0,16500 | 0,13800 | 0,04100 |  | -0,08000 | 30,00000 | 232,00000 | 5,12000 |  |  | Сорность | [5 empty] | РРМ 310 |  | 18,23000
п.44446 от 25.09.25 до 25.03.26 | 41,40000 | 93,00000 | 0,47500 | 0,10400 | -0,45200 |  | 0,10200 | 27,00000 | 232,00000 | 7,12000 |  | 120,00000 | Без дефектов |  |  | 1,49485 | 28,00000 | 45,12000 | Грунт Фестпро (для ММК) | 39,80496 | 17,96000 | 44,15710 | 1,5 | 10,00000 | H | 7,00000 |  | 1,12000 | 60,80000
п.44447 от 26.09.25 до 26.03.26 | 4,30000 | 97,00000 | 0,41300 | 0,39500 | 0,02700 |  | -0,11800 | 30,00000 | 232,00000 | 6,00000 |  | 120,00000 | Соответствует |  |  | 1,24431 |  | 49,40909 | РРМ 310 | 40,52779 | 20,00000 | 42,90708 | 1,5 | 10,00000 | H | 7,00000 |  | 1,06000 | 58,00000
п.44448 от 30.09.25 до 30.03.26 | 39,20000 | 83,00000 | 0,26200 | 0,25700 | 0,03300 |  | -0,04400 | 30,00000 | 232,00000 | 6,22000 |  | 120,00000 | Без дефектов |  |  | 1,64849 | 20,00000 | 46,90000 | РРМ 310 | 39,26803 | 18,24000 | 46,54566 | 1,5 | 10,00000 | H | 7,00000 |  | 1,20000 | 64,60000
п.44449 от 26.09.25 до 26.03.26 | 39,90000 | 85,00000 | 0,29872 | 0,28800 | -0,05300 |  | 0,05900 | 30,00000 | 232,00000 | 6,12000 |  | 100,00000 | Без дефектов |  |  | 2,05236 | 27,00000 | 48,02500 | РРМ 310 | 37,18896 | 17,86000 | 52,14104 | 1,5 | 10,00000 | H | 7,00000 |  | 1,40000 | 70,30000
п.44450 от 29.09.25 до 29.03.26 | 38,00000 | 86,00000 | 0,14900 | 0,12600 | 0,02100 |  | 0,07700 | 30,00000 | 232,00000 | 6,73000 |  | 100,00000 | Без дефектов |  |  | 1,80364 | 26,00000 | 49,36750 | РРМ 310 | 35,68652 | 17,56000 | 46,16904 | 1,5 | 10,00000 | H | 7,00000 |  | 1,29000 | 68,60000
п.44451 от 26.09.25 до 26.03.26 | 35,00000 | 60,00000 | [5 empty] | 30,00000 | 232,00000 | 6,00000 |  | 50,00000 | Без дефектов |  | 12,00000 | 1,66375 | 30,00000 | 39,55341 | РРМ 310 | 14,51107 | 5,72000 | 17,20914 | 3 | 3,00000 | H |  |  | 1,19000 | 55,30000
п.44452 от 26.09.25 до 26.09.26 | [27 empty] | 1,31000
п.44453 от 26.09.25 до 26.03.26 | 35,50000 | 92,00000 | 0,02200 | 0,00700 | -0,00800 |  | -0,02000 | 30,00000 | 232,00000 | 6,00000 | 1,00000 | 100,00000 | Без дефектов |  |  | 1,75557 | 21,00000 | 44,71798 | РРМ 310 | 40,25227 | 18,00000 | 49,20384 | 1,5 | 10,00000 | H | 6,00000 |  | 1,23615 | 64,22310
п.44454 от 30.09.25 до 30.03.26 | 37,10000 | 118,00000 | 0,15200 | -0,13700 | 0,01000 |  | 0,06500 | 34,00000 | 249,00000 | 25,00000 | 1,00000 | 100,00000 | Без дефектов |  |  | 1,42725 |  | 45,68295 | PPU 331 | 54,72501 | 25,00000 | 61,83926 | 1 | 30,00000 | H | 7,00000 |  | 1,13000 | 57,70000
п.44455 от 26.09.25 до 26.03.26 | 3,50000 | 92,00000 | 0,28300 | 0,18300 | -0,02500 |  | 0,21500 | 28,00000 | 232,00000 | 5,20000 |  | 120,00000 | Без дефектов |  |  | 1,40549 |  | 49,47727 | РРМ 310 | 40,42260 | 20,00000 | 46,08176 | 1 | 10,00000 | H | 7,00000 |  | 1,14000 | 61,00000
п.44456 от 29.09.25 до 29.03.26 | 85,90000 | 89,00000 | 0,50329 | -0,25000 | 0,22400 |  | -0,37500 | 30,00000 | 232,00000 | 7,00000 |  | 50,00000 | Без дефектов |  |  |  | 25,00000 |  | PPE 100 |  | 16,00000 |  | 2 | 10,00000 | F | 6,00000 |  | 1,34000 | 69,80000
п.44457 от 25.09.25 до 25.03.26 | [13 empty] | Соответствует
п.44458 от 26.09.25 до 26.03.26 | 35,80000 | 121,00000 | 0,44700 | 0,26000 | -0,21000 |  | 0,29600 | 34,00000 | 249,00000 | 24,00000 |  | 110,00000 | Без дефектов |  |  | 1,28333 |  | 47,10795 | PPU 331 | 53,06960 | 25,00000 | 56,78447 | 1,5 | 10,00000 | H |  |  | 1,07000 | 56,50000
п.44459 от 29.09.25 до 29.03.26 | 81,80000 | 94,00000 | 0,43160 | 0,41600 | 0,10100 |  | -0,05500 | 30,00000 | 232,00000 | 6,00000 |  | 50,00000 | Сорность |  |  |  | 23,00000 |  | PPE 100 |  | 16,00000 |  | 2 | 10,00000 | F | 6,00000 |  | 1,22000 | 65,85000
п.44460 от 26.09.25 до 26.03.26 | [7 empty] | 26,00000 | 232,00000 | [7 empty] | 13,00000 |  |  |  | 19,50000
п.44461 от 29.09.25 до 29.03.26 | [16 empty] | 15,00000 | [10 empty] | 1,09000
п.44462 от 30.09.25 до 30.03.26 | [16 empty] | 10,00000 | [10 empty] | 1,60000
п.44465 от 03.10.25 до 03.04.26 | 82,40000 | 191,00000 | [5 empty] | 480,00000 |  |  |  | 20,00000 | Сорность |  |  |  | 11,00000 |  |  |  | 4,00000 |  | 1,5 |  |  |  |  | 1,38000 | 65,20000
п.44466 от 01.10.25 до 01.04.26 | 33,68000 | 68,00000 | [5 empty] | 27,00000 | 224,00000 | 6,00000 |  | 15,00000 | Без дефектов |  |  | 1,53753 | 15,00000 | 41,06250 |  | 14,61187 |  | 16,80365 | [5 empty] | 1,15000 | 54,90000
п.44467 от 26.09.25 до 26.03.26 | [7 empty] | 25,00000 | 232,00000 | [7 empty] | 12,00000 |  |  |  | 20,23000
п.44468 от 29.09.25 до 29.03.26 | 4,30000 | 88,00000 | 0,35700 | -0,32500 | 0,08400 |  | -0,12100 | 30,00000 | 232,00000 | 6,00000 |  | 110,00000 | Без дефектов |  |  | 1,29120 |  | 48,63864 | Полиэфирный 1311Т34 ALBA | 41,06776 | 20,00000 | 44,40914 | 1,5 | 10,00000 | H | 7,00000 |  | 1,08000 | 58,15000
п.44469 от 29.09.25 до 29.03.26 | 38,60000 | 90,00000 | 0,30102 | -0,10300 | -0,19900 |  | -0,20100 | 30,00000 | 232,00000 | 6,00000 |  | 110,00000 | Без дефектов |  |  | 1,70657 | 22,00000 | 47,34063 | РРМ 310 | 42,24701 | 20,00000 | 51,91084 | 1,5 | 10,00000 | H | 6,00000 |  | 1,23000 | 65,75000
п.44471 от 01.10.25 до 01.04.26 | 37,10000 | 88,00000 | 0,48600 | -0,30400 | -0,16800 |  | -0,34000 | 30,00000 | 232,00000 | 6,00000 |  | 110,00000 | Без дефектов |  |  | 1,82270 | 27,00000 | 50,87500 | РРМ 310 | 39,29838 | 19,80000 | 51,55644 | 1,5 | 10,00000 | H | 6,00000 |  | 1,31000 | 70,00000
п.44472 от 29.09.25 до 29.03.26 | 3,60000 | 86,50000 | 0,07800 | -0,05000 | -0,02000 |  | 0,05600 | 30,00000 | 232,00000 | 6,00000 |  | 110,00000 | Без дефектов |  |  | 1,26638 |  | 49,17500 | Полиэфирный | 40,57076 | 20,00000 | 43,51805 | 1,5 | 10,00000 | H | 7,00000 |  | 1,07000 | 58,20000
п.44473 от 02.10.25 до 02.04.26 | 40,30000 | 89,00000 | 0,42100 | 0,41100 | 0,05000 |  | 0,07400 | 30,00000 | 232,00000 | 5,17000 |  | 120,00000 | Без дефектов |  |  | 1,60706 | 24,00000 | 43,01500 | РРМ 310 | 41,45066 | 17,83000 | 47,20586 | 1,5 | 10,00000 | H | 7,00000 |  | 1,16000 | 60,70000
п.44474 от 30.09.25 до 30.03.26 | 37,30000 | 92,00000 | 0,08300 | -0,01900 | 0,07700 |  | 0,02600 | 30,00000 | 232,00000 | 4,55000 |  | 120,00000 | Без дефектов |  |  | 1,61798 | 24,00000 | 43,98625 | РРМ 310 | 41,69485 | 18,34000 | 48,09361 | 1,5 | 10,00000 | H | 7,00000 |  | 1,17000 | 61,70000
п.44475 от 25.09.25 до 25.09.27 | [27 empty] | 0,86900
п.44476 от 29.09.25 до 29.09.27 |  |  | 4,85500 | -0,19200 | -0,83500 | 1,84800 | -4,77900 | [9 empty] | 18,00000 | [10 empty] | 1,18000 | 63,10000
п.44477 от 26.09.25 до 26.09.27 |  |  | 0,72400 | 0,57800 | -0,42900 | 0,30000 | -0,07600 | [9 empty] | 30,33333 | [10 empty] | 1,14000 | 67,80000
п.44478 от 25.09.25 до 25.03.26 | [7 empty] | 25,00000 | 232,00000 | [7 empty] | 5,00000 |  |  |  | 19,51000
п.44479 от 26.09.25 до 26.03.26 | [13 empty] | Соответствует |  |  | 24,00000 | [11 empty] | 62,55000
п.44480 от 29.09.25 до 29.03.26 | 2,00000 | 101,00000 | 0,40342 | -0,38800 | -0,04900 |  | -0,09900 | 28,00000 | 232,00000 | 5,00000 |  | 110,00000 | Без дефектов |  |  | 1,32501 |  | 49,43750 | Полиэфирный | 40,30227 | 20,00000 | 44,50063 | 1.5 | 10,00000 | H | 7,00000 |  | 1,10000 | 59,55000
п.44481 от 29.09.25 до 29.03.26 | 35,40000 | 103,00000 | 0,42541 | -0,34200 | -0,25300 |  | 0,00100 | 30,00000 | 232,00000 | 5,00000 | 1,00000 | 110,00000 | Без дефектов |  |  | 2,18539 | 27,00000 | 48,64188 | РРМ 310 | 37,00515 | 18,00000 | 54,59682 | 1,5 | 10,00000 | F | 7,00000 |  | 1,47000 | 72,05000
п.44482 от 06.10.25 до 06.04.26 |  | 115,50000 | [5 empty] | 35,00000 | 249,00000 | 24,00000 | 1,00000 | 50,00000 | Сорность | Белый цвет жидкого продукта | [13 empty] | 1,20000 | 56,10000
п.44483 от 25.09.25 до 25.03.26 | [7 empty] | 25,00000 | 232,00000 | [7 empty] | 11,00000 |  |  |  | 19,69000
п.44484 от 29.09.25 до 29.09.26 | [13 empty] | Соответствует | [13 empty] | 1,30000
п.44485 от 01.10.25 до 01.04.26 | 40,00000 | 86,00000 | 0,31544 | -0,06700 | 0,08600 |  | 0,29600 | 30,00000 | 232,00000 | 6,32000 |  | 100,00000 | Без дефектов |  |  | 2,05055 | 27,00000 | 49,24000 | РРМ 310 | 37,36799 | 18,40000 | 52,99163 | 1,5 | 10,00000 | H | 7,00000 |  | 1,41000 | 71,20000
п.44486 от 30.09.25 до 30.03.26 | 37,10000 | 97,00000 | 0,29400 | -0,10300 | -0,09900 |  | 0,25700 | 30,00000 | 232,00000 | 4,50000 |  | 100,00000 | Без дефектов |  |  | 1,58776 | 30,00000 | 46,61875 | РРМ 310 | 38,11771 | 17,77000 | 44,43226 | 1,5 | 10,00000 | H | 7,00000 |  | 1,17000 | 63,50000
п.44487 от 01.10.25 до 01.04.26 | 24,30000 | 84,50000 | [5 empty] | 30,00000 | 232,00000 | 5,00000 |  | 110,00000 | Без дефектов |  |  | 1,26947 | 28,00000 | 46,21705 | PPE 100 | 36,78296 | 17,00000 | 38,98994 | 2 | 10,00000 | F | 6,00000 |  | 1,06000 | 55,35000
п.44489 от 29.09.25 до 29.03.26 | 41,10000 | 91,00000 | 0,08200 | -0,02600 | -0,07700 |  | 0,01200 | 30,00000 | 232,00000 | 5,11000 |  | 120,00000 | Без дефектов |  |  | 1,57867 | 27,00000 | 45,48000 | РРМ 310 | 39,16007 | 17,81000 | 45,05789 | 1,5 | 10,00000 | H | 7,00000 |  | 1,16000 | 62,40000
п.44490 от 02.10.25 до 02.04.26 | 35,50000 | 125,00000 | 0,31401 | -0,18200 | -0,09400 |  | -0,23800 | 34,00000 | 249,00000 | 24,00000 |  | 110,00000 | Без дефектов |  |  | 1,44649 |  | 47,66193 | PPU 331 | 50,35465 | 24,00000 | 57,90785 | 1,5 | 10,00000 | H |  |  | 1,15000 | 59,95000
п.44491 от 26.09.25 до 26.03.26 | 12,60000 | 66,00000 | [5 empty] | 30,00000 | 232,00000 | 5,00000 |  | 30,00000 | Без дефектов |  |  | 1,53927 | 15,00000 | 39,43750 |  | 12,67829 |  | 14,45325 | [5 empty] | 1,14000 | 53,25000
п.44492 от 26.09.25 до 26.03.26 | [7 empty] | 25,00000 | 232,00000 | [7 empty] | 5,00000 |  |  |  | 19,93000
п.44493 от 30.09.25 до 30.03.26 |  | 84,00000 | [6 empty] | 224,00000 | 5,00000 | [5 empty] | 2,57942 | 15,00000 | 20,00682 |  | 74,97443 | 15,00000 | 91,46882 | [5 empty] | 1,22000 | 42,30000
п.44494 от 29.09.25 до 29.03.26 | 13,76000 | 68,00000 | [5 empty] | 27,00000 | 224,00000 | 5,00000 |  | 30,00000 | Без дефектов |  |  | 1,54925 | 17,00000 | 40,34375 |  | 12,37345 |  | 14,25252 | [5 empty] | 1,15000 | 54,35000
п.44495 от 26.09.25 до 26.09.26
п.44496 от 01.10.25 до 01.04.26 | 4,10000 | 95,00000 | 0,23600 | 0,19000 | -0,05000 |  | 0,13100 | 30,00000 | 232,00000 | 6,00000 |  | 120,00000 | Соответствует |  |  | 1,29172 |  | 48,57727 | РРМ 310 | 41,17152 | 20,00000 | 44,46524 | 1,5 | 10,00000 | H | 7,00000 |  | 1,08000 | 58,10000
п.44497 от 30.09.25 до 30.03.26 | 14,72000 | 87,00000 | 0,15350 | -0,00600 | 0,14600 | 0,47800 | 0,04700 | 29,00000 | 224,00000 | 5,12000 |  | 120,00000 | Без дефектов |  |  | 1,58354 | 24,00000 | 43,07500 | РРМ 310 | 40,92861 | 17,63000 | 46,22166 | 1 | 16,00000 | F | 7,00000 |  | 1,15000 | 60,40000
п.44499 от 01.10.25 до 01.04.26 | 14,00000 | 90,00000 | 0,04273 | -0,01900 | -0,01300 | 0,42600 | 0,03600 | 27,00000 | 224,00000 | 4,56000 |  | 120,00000 | Без дефектов |  |  | 1,55062 | 27,00000 | 43,99750 | РРМ 310 | 41,36599 | 18,20000 | 46,49304 | 1 | 16,00000 | F | 7,00000 |  | 1,14000 | 60,70000
п.44500 от 29.09.25 до 29.03.26 | 35,40000 | 95,00000 | 0,28072 | -0,15000 | 0,09600 |  | -0,21700 | 30,00000 | 232,00000 | 6,00000 |  | 100,00000 | Без дефектов |  |  | 2,02861 |  | 47,04250 | Полиэфирный 1311Т34 ALBA | 38,26327 | 18,00000 | 52,69124 | 1,5 | 10,00000 | F | 6,00000 |  | 1,38000 | 69,30000
п.44501 от 30.09.25 до 30.03.26 | 35,40000 | 97,00000 | 0,12100 | 0,04900 | 0,02600 |  | 0,10800 | 30,00000 | 232,00000 | 6,00000 |  | 100,00000 | Без дефектов |  |  | 1,58383 | 28,00000 | 44,66905 | РРМ 310 | 41,19183 | 18,40000 | 47,16939 | 1,50000 | 10,00000 | H | 7,00000 |  | 1,15824 | 61,78274
п.44502 от 01.10.25 до 01.04.26 | 37,70000 | 95,00000 | 0,14100 | -0,07300 | -0,10100 |  | -0,06500 | 30,00000 | 232,00000 | 6,00000 | 1,00000 | 100,00000 | Без дефектов |  |  | 1,84540 | 23,00000 | 46,74040 | РРМ 310 | 38,93848 | 18,20000 | 50,12318 | 1,5 | 10,00000 | H | 7,00000 |  | 1,29144 | 67,00762
п.44503 от 30.09.25 до 30.03.26 | 37,90000 | 109,00000 | 0,48724 | 0,22100 | 0,04400 |  | 0,43200 | 35,00000 | 249,00000 | 24,00000 |  | 110,00000 | Без дефектов |  |  | 2,68997 |  | 32,59716 | PPU 331 | 73,62605 | 24,00000 | 108,23029 | 1,5 | 10,00000 | H |  |  | 1,47000 | 59,65000
п.44504 от 26.09.25 до 26.03.26 | [7 empty] | 25,00000 | 232,00000 | [7 empty] | 11,00000 |  |  |  | 19,60000
п.44505 от 30.09.25 до 30.03.26 |  | 81,00000 | 0,33582 | -0,17600 | -0,17000 | 0,47200 | 0,23000 | 30,00000 | 232,00000 |  |  | 100,00000 | Без дефектов |  |  | 1,93201 | 15,00000 | 45,60411 |  | 26,59848 | 12,13000 | 36,16755 | 1,5 | 10,00000 | F |  |  | 1,35976 | 64,79645
п.44506 от 29.09.25 до 29.11.25 | [13 empty] | Без дефектов
п.44508 от 02.10.25 до 02.04.26 | [16 empty] | 7,00000 | [10 empty] | 1,49000
п.44509 от 02.10.25 до 02.04.26 | 39,20000 | 90,00000 | 0,27200 | 0,24600 | -0,00500 |  | 0,11500 | 28,00000 | 232,00000 | 5,22000 |  | 100,00000 | Без дефектов |  |  | 1,53346 | 23,00000 | 45,63625 | РРМ 310 | 39,94631 | 18,23000 | 45,19798 | 1,5 | 10,00000 | H | 7,00000 |  | 1,14000 | 61,85000
п.44510 от 01.10.25 до 01.04.26 | 33,80000 | 82,00000 | 0,35900 | 0,00500 | -0,10200 |  | -0,34500 | 28,00000 | 232,00000 | 5,00000 |  | 110,00000 | Без дефектов |  |  | 1,89410 | 31,00000 | 48,79500 | РРМ 310 | 40,98781 | 20,00000 | 54,74275 | 1,5 | 10,00000 | H | 6,00000 |  | 1,33000 | 69,20000
п.44511 от 01.10.25 до 01.04.26 | 83,10000 | 91,00000 | 0,36400 | 0,22700 | 0,28100 |  | 0,04500 | 30,00000 | 232,00000 | 5,00000 |  | 50,00000 | Без дефектов |  |  |  | 23,00000 |  | PPE 100 |  | 14,00000 |  | 2 | 10,00000 | F | 6,00000 |  | 1,33000 | 69,80000
п.44512 от 01.10.25 до 01.10.27 | 0,40000 |  | 3,16400 | -3,14300 | 0,07800 | 0,34900 | 0,35000 | [9 empty] | 42,00000 | [10 empty] | 1,38000
п.44513 от 01.10.25 до 01.04.26 | 2,20000 | 118,00000 | 0,15800 | -0,15300 | 0,02100 |  | -0,03100 | 34,00000 | 249,00000 | 24,00000 |  | 110,00000 | Без дефектов |  |  | 1,30625 |  | 46,92045 | PPU 331 | 51,15040 | 24,00000 | 55,24243 | 0,5 | 10,00000 | H | 6,00000 |  | 1,08000 | 56,75000
п.44516 от 30.09.25 до 30.03.26 | 38,14000 | 93,00000 | 0,40177 | 0,11400 | 0,01400 |  | -0,38500 | 30,00000 | 232,00000 | 4,96000 |  | 120,00000 | Без дефектов |  |  | 1,88697 | 26,00000 | 46,61750 | РРМ 310 | 39,26486 | 18,24000 | 51,06588 | 1,5 | 10,00000 | H | 7,00000 |  | 1,31000 | 67,40000
п.44517 от 29.09.25 до 29.03.26 | [7 empty] | 25,00000 | 232,00000 | [7 empty] | 14,00000 |  |  |  | 19,75000
п.44518 от 26.09.25 до 26.03.26 | [7 empty] | 25,00000 | 232,00000 | [7 empty] | 5,00000 |  |  |  | 19,72000
п.44519 от 01.10.25 до 01.04.26 | 3,80000 | 88,50000 | 0,30800 | 0,24600 | 0,18300 |  | -0,02300 | 30,00000 | 232,00000 | 6,00000 |  | 120,00000 | Соответствует |  |  | 1,31213 |  | 48,59659 | РРМ 310 | 41,05052 | 20,00000 | 44,85911 | 1,5 | 10,00000 | H | 7,00000 |  | 1,09000 | 58,50000
п.44520 от 02.10.25 до 02.04.26 | 34,10000 | 110,00000 | 0,39147 | 0,36400 | 0,11000 |  | -0,09300 | 30,00000 | 249,00000 | 25,00000 | 1,00000 | 100,00000 | Без дефектов |  |  | 1,48410 |  | 46,35000 | PPU 331 | 56,09493 | 26,00000 | 65,07012 | 1 | 30,00000 | H | 7,00000 |  | 1,16000 | 59,30000
п.44521 от 30.09.25 до 30.03.26 | 4,00000 | 94,00000 | [5 empty] | 30,00000 | 232,00000 | 5,00000 |  | 110,00000 |  | Без дефектов |  | 1,19994 |  | 50,00909 | PPE 100 | 29,99455 | 15,00000 | 31,19433 | 2 | 10,00000 | F | 6,00000 |  | 1,04000 | 57,70000
п.44522 от 03.10.25 до 03.04.26 | 3,80000 | 92,00000 | 0,23300 | 0,06200 | -0,21400 |  | -0,06800 | 30,00000 | 232,00000 | 5,00000 |  | 120,00000 | Без дефектов |  |  | 1,37749 |  | 52,26250 | РРМ 310 | 38,26836 | 20,00000 | 43,62593 | 1 | 10,00000 | H | 7,00000 |  | 1,14000 | 63,15000
п.44523 от 30.09.25 до 30.03.26 |  | 61,50000 | [5 empty] | 28,00000 | 224,00000 | 6,00000 |  | 30,00000 | Без дефектов |  |  | 1,60343 | 18,00000 | 38,70455 |  | 15,55503 |  | 14,98532 | [5 empty] | 1,16000 | 53,50000
п.44525 от 29.09.25 до 29.03.26 | [13 empty] | Соответствует
п.44526 от 02.10.25 до 02.04.26 | 13,50000 | 86,00000 | 0,48514 | -0,39800 | 0,27600 | 0,26200 | -0,02800 | 28,00000 | 224,00000 | 4,75000 |  | 120,00000 | Без дефектов |  |  | 1,53793 | 25,00000 | 43,07625 | РРМ 310 | 41,04350 | 17,68000 | 45,54554 | 1 | 16,00000 | F | 7,00000 |  | 1,13000 | 59,70000
п.44528 от 03.10.25 до 03.04.26 | 36,94000 | 93,00000 | 0,61118 | -0,20000 | 0,45000 |  | -0,36200 | 30,00000 | 232,00000 | 6,00000 |  | 100,00000 | Без дефектов |  |  | 1,50207 |  | 39,84375 | Полиэфирный 1311Т34 ALBA | 46,18039 | 18,40000 | 49,13434 | 1,5 | 10,00000 | F | 6,00000 |  | 1,10000 | 56,25000
п.44529 от 30.09.25 до 30.03.26 | [13 empty] | Соответствует |  |  | 15,00000 | [11 empty] | 60,90000
п.44530 от 30.09.25 до 30.03.26 | 31,80000 | 67,00000 | [5 empty] | 28,00000 | 232,00000 | 5,97000 |  | 50,00000 | Без дефектов |  |  | 1,66108 | 28,00000 | 39,68864 | РРМ 310 | 13,85787 | 5,50000 | 16,49087 | 3 | 3,00000 | H |  |  | 1,19000 | 55,40000
п.44531 от 01.10.25 до 01.04.26 | [13 empty] | Соответствует |  |  | 10,00000 | [11 empty] | 61,80000
п.44532 от 02.10.25 до 02.04.26 | 2,40000 | 103,00000 | 0,41600 | 0,20100 | 0,10100 |  | 0,35000 | 30,00000 | 232,00000 | 6,00000 |  | 120,00000 | Без дефектов |  | 2,00000 | 1,35142 |  | 48,78864 | РРМ 310 | 36,89383 | 18,00000 | 40,95216 | 1,5 | 10,00000 | H | 7,00000 |  | 1,11000 | 59,40000
п.44533 от 01.10.25 до 01.04.26 | 39,40000 | 91,00000 | 0,30700 | 0,22500 | -0,16700 |  | -0,12600 | 30,00000 | 232,00000 | 4,72000 |  | 120,00000 | Без дефектов |  |  | 1,68393 | 26,00000 | 47,46375 | РРМ 310 | 37,91680 | 17,91000 | 46,00943 | 1,5 | 10,00000 | H | 7,00000 |  | 1,22000 | 65,55000
п.44534 от 01.10.25 до 01.04.26 | 32,66000 | 98,00000 | 0,34675 | -0,13400 | 0,03400 |  | -0,31800 | 30,00000 | 232,00000 | 6,00000 |  | 100,00000 | Без дефектов |  |  | 2,05882 | 26,00000 | 46,57188 | Полиэфирный 1311Т34 ALBA | 38,29278 | 18,00000 | 53,51458 | 1,5 | 10,00000 | F | 6,00000 |  | 1,39000 | 69,25000
п.44535 от 30.09.25 до 30.03.26 | 95,30000 | 64,00000 | [5 empty] | 7,00000 |  |  |  | 40,00000 | Без дефектов |  |  |  | 12,00000 |  | D'LAC WET 1020 HV | [8 empty] | 1,06000 | 38,20000
п.44536 от 02.10.25 до 02.10.27 |  |  | 0,53900 | -0,14300 | 0,48500 | 0,99600 | 0,18500 | [9 empty] | 60,00000 | [8 empty] | 1,70000 | 87,00000 | 1,74000 | 85,85000
п.44538 от 29.09.25 до 29.03.26 | [16 empty] | 13,00000 | [10 empty] | 1,69000
п.44539 от 03.10.25 до 03.04.26 | 39,30000 | 86,00000 | 0,43312 | 0,41500 | -0,06900 | 0,24000 | 0,10300 | 28,00000 | 224,00000 | 6,00000 |  | 120,00000 | Без дефектов |  |  | 1,93214 | 27,00000 | 45,22000 | РРМ 310 | 37,59398 | 17,00000 | 49,17131 | 1 | 16,00000 | F | 7,00000 |  | 1,32000 | 66,80000
п.44540 от 01.10.25 до 01.04.26 | 3,80000 | 92,00000 | 0,15000 | 0,13200 | -0,00100 |  | 0,07300 | 30,00000 | 232,00000 | 6,00000 |  | 120,00000 | Без дефектов |  |  | 1,28811 |  | 49,00682 | РРМ 310 | 40,96453 | 20,00000 | 44,07550 | 1 | 10,00000 | H | 7,00000 |  | 1,08000 | 58,45000
п.44541 от 06.10.25 до 06.04.26 | 81,14000 | 200,00000 | [5 empty] | 480,00000 |  |  |  | 20,00000 | Сорность |  |  |  | 10,00000 |  |  |  | 4,00000 |  | 1,5 |  |  |  |  | 1,40000 | 65,10000
п.44542 от 03.10.25 до 03.04.26 | 3,70000 | 81,00000 | 0,41900 | 0,05300 | -0,34200 |  | -0,23600 | 28,00000 | 232,00000 | 5,00000 |  | 120,00000 | Без дефектов |  |  | 1,34134 |  | 47,68750 | РРМ 310 | 42,21636 | 20,00000 | 46,13368 | 1 | 10,00000 | H | 7,00000 |  | 1,10000 | 58,15000
п.44543 от 02.10.25 до 02.04.26 | 36,20000 | 114,50000 | 0,19000 | 0,01000 | -0,08300 |  | 0,17000 | 35,00000 | 249,00000 | 24,00000 | 1,00000 | 100,00000 | Без дефектов |  | 2,00000 | 1,30737 |  | 46,79773 | PPU 331 | 51,28454 | 24,00000 | 55,38731 | 1 | 30,00000 | H | 7,00000 |  | 1,08000 | 56,65000
п.44544 от 01.10.25 до 01.04.26 | 36,50000 | 98,00000 | 0,31402 | 0,27800 | -0,00300 |  | -0,14600 | 30,00000 | 232,00000 | 6,00000 |  | 110,00000 | Без дефектов |  |  | 1,40649 | 28,00000 | 45,19000 | РРМ 310 | 39,83182 | 18,00000 | 42,62076 | 1,5 | 10,00000 | F | 6,00000 |  | 1,08000 | 59,40000
п.44545 от 02.10.25 до 02.04.26 | 37,00000 | 113,50000 | 0,38800 | 0,28100 | -0,24300 |  | -0,11200 | 34,00000 | 249,00000 | 25,00000 |  | 110,00000 | Без дефектов |  |  | 1,45781 |  | 48,45909 | PPU 331 | 49,52631 | 24,00000 | 57,45052 | 1,5 | 10,00000 | H |  |  | 1,16000 | 60,90000
п.44546 от 01.10.25 до 01.10.27 |  |  | 6,51300 | -0,79800 | -1,57300 | 1,77000 | -6,27000 | [9 empty] | 14,00000 | [10 empty] | 1,21000 | 66,70000
п.44547 от 30.09.25 до 30.09.26 | [13 empty] | Соответствует | [13 empty] | 1,25000
п.44548 от 30.09.25 до 30.09.27 | [13 empty] | Прозрачный
п.44551 от 01.10.25 до 01.04.26 | 3,70000 | 95,50000 | 0,12100 | 0,11800 | -0,00400 |  | -0,02700 | 28,00000 | 232,00000 | 5,00000 |  | 110,00000 | Без дефектов |  |  | 1,26733 |  | 49,05341 | Полиэфирный | 39,95645 | 19,60000 | 42,75340 | 1,5 | 10,00000 | H | 7,00000 |  | 1,07000 | 58,10000
п.44552 от 03.10.25 до 03.04.26 | 39,48000 | 90,00000 | 0,24400 | 0,16500 | -0,14300 |  | -0,10800 | 28,00000 | 232,00000 | 5,69000 |  | 120,00000 | Без дефектов |  |  | 1,75877 | 27,00000 | 49,67625 | Грунт Фестпро (для ММК) | 36,72118 | 18,30000 | 47,12362 | 1,5 | 10,00000 | H | 7,00000 |  | 1,27000 | 68,30000
п.44554 от 02.10.25 до 02.04.26 | 30,20000 | 64,00000 | [5 empty] | 26,00000 | 224,00000 | 5,00000 |  | 100,00000 | Без дефектов |  |  | 1,52305 | 23,00000 | 38,87727 | РРМ 310 | 12,86099 | 5,00000 | 14,53291 | 3 | 5,00000 | H |  |  | 1,13000 | 52,40000
п.44555 от 06.10.25 до 06.04.26 | 40,00000 | 92,00000 | 0,51600 | 0,30500 | -0,41500 | 0,33700 | 0,00800 | 29,00000 | 224,00000 | 6,00000 |  | 120,00000 | Без дефектов |  |  | 1,91795 | 26,00000 | 46,04500 | РРМ 310 | 36,10381 | 16,62400 | 47,37595 | 1 | 16,00000 | F | 7,00000 |  | 1,32000 | 67,30000
п.44556 от 02.10.25 до 02.04.26 | 40,10000 | 88,00000 | 0,34200 | 0,19000 | -0,13600 |  | 0,24900 | 26,00000 | 232,00000 | 5,34000 |  | 120,00000 | Без дефектов |  |  | 1,49958 | 26,00000 | 44,63000 | Грунт Фестпро (для ММК) | 40,35682 | 17,87000 | 44,32990 | 1,5 | 10,00000 | H | 7,00000 |  | 1,12000 | 60,45000
п.44557 от 01.10.25 до 01.04.26 | 42,10000 | 85,00000 | 0,44600 | 0,02200 | 0,41600 |  | 0,15900 | 30,00000 | 232,00000 | 5,34000 |  | 120,00000 | Без дефектов |  |  | 1,59285 | 24,00000 | 42,28438 | РРМ 310 | 42,40791 | 17,81000 | 47,39966 | 1,5 | 10,00000 | H | 7,00000 |  | 1,15000 | 59,85000
п.44559 от 01.10.25 до 01.10.27 |  |  | 1,38700 | 0,28900 | -0,86100 |  | 1,04900 | [9 empty] | 9,00000 | [10 empty] | 1,06000
п.44561 от 02.10.25 до 02.04.26 | 13,60000 | 66,00000 | [5 empty] | 30,00000 | 232,00000 | 6,00000 |  | 30,00000 | Без дефектов |  |  | 1,57731 | 13,66667 | 40,15455 |  | 15,09089 |  | 17,33303 | [5 empty] | 1,16000 | 54,60000
п.44562 от 01.10.25 до 01.04.26 | 81,30000 | 91,00000 | 0,36900 | 0,34500 | -0,12700 |  | 0,03600 | 30,00000 | 232,00000 | 6,00000 |  | 50,00000 | Без дефектов |  |  |  | 23,00000 |  | PPE 100 |  | 15,00000 |  | 2 | 10,00000 | F | 6,00000 |  | 1,22000 | 66,20000
п.44563 от 02.10.25 до 02.04.26 | 41,20000 | 82,00000 | 0,28814 | -0,17700 | 0,21600 | 0,05000 | 0,07100 | 27,00000 | 224,00000 | 5,12000 |  | 120,00000 | Без дефектов |  |  | 1,64497 | 26,00000 | 45,40875 | РРМ 310 | 39,77391 | 18,12000 | 47,08821 | 1 | 16,00000 | F | 7,00000 |  | 1,19000 | 63,30000
п.44564 от 06.10.25 до 06.04.26 | 3,60000 | 86,50000 | 0,30200 | 0,20000 | -0,12000 |  | 0,19200 | 30,00000 | 232,00000 | 6,00000 |  | 120,00000 | Без дефектов |  |  | 1,40687 |  | 49,34773 | РРМ 310 | 40,52871 | 20,00000 | 46,20274 | 1 | 10,00000 | H | 7,00000 |  | 1,14000 | 60,90000
п.44565 от 03.10.25 до 03.04.26 |  | 46,00000 | [5 empty] | 10,00000 |  |  |  | 20,00000 | Сорность |  | 3,00000 | [5 empty] | 3,00000 | [6 empty] | 0,95000 | 29,50000
п.44566 от 07.10.25 до 07.04.26 | 37,22000 | 96,00000 | 0,46500 | 0,04400 | -0,05300 |  | 0,46000 | 30,00000 | 232,00000 | 4,96000 |  | 100,00000 | Без дефектов |  |  | 1,59505 | 28,00000 | 45,96063 | РРМ 310 | 38,18486 | 17,55000 | 44,39824 | 1,5 | 10,00000 | H | 7,00000 |  | 1,17000 | 63,05000
п.44567 от 04.10.25 до 04.04.26 | 2,10000 | 107,00000 | 0,08800 | 0,00300 | 0,08000 |  | -0,03600 | 28,00000 | 235,00000 | 6,00000 |  | 120,00000 | Без дефектов |  |  | 1,32112 |  | 47,60568 | РРМ 310 | 37,81061 | 18,00000 | 41,21357 | 1,5 | 10,00000 | H | 7,00000 |  | 1,09000 | 57,70000
п.44568 от 02.10.25 до 02.04.26 | 75,20000 | 71,00000 | [5 empty] | 8,00000 |  |  |  | 20,00000 | Без дефектов |  | 3,00000 |  | 7,00000 |  |  |  | 9,00000 |  | 1 |  |  |  |  | 1,47000 | 72,10000
п.44569 от 06.10.25 до 06.04.26 | 37,10000 | 87,00000 | 0,05700 | 0,02400 | 0,04100 |  | 0,03200 | 30,00000 | 232,00000 | 4,55000 |  | 120,00000 | Без дефектов |  |  | 1,61798 | 25,00000 | 43,98625 | РРМ 310 | 41,17220 | 18,08000 | 47,41181 | 1,5 | 10,00000 | H | 7,00000 |  | 1,17000 | 61,70000
п.44570 от 01.10.25 до 01.04.26 | [7 empty] | 25,00000 | 232,00000 | [7 empty] | 10,00000 |  |  |  | 20,22000
п.44571 от 30.09.25 до 30.03.26 | [13 empty] | Соответствует
п.44574 от 07.10.25 до 07.04.26 | 2,30000 | 118,00000 | 0,25400 | 0,01000 | 0,08200 |  | -0,24000 | 35,00000 | 249,00000 | 10,41000 |  | 150,00000 | Без дефектов |  |  | 1,47939 |  | 50,05114 | РРМ 310 | 50,74809 | 25,40000 | 59,88276 | 0,5 | 18,00000 | H | 6,00000 |  | 1,18000 | 62,75000
п.44575 от 02.10.25 до 02.04.26 | 48,80000 | 97,00000 | 0,42000 | 0,15500 | -0,06200 |  | -0,38500 | 30,00000 | 232,00000 | 3,69000 |  | 120,00000 | Без дефектов |  |  | 1,81114 | 23,00000 | 50,27500 | РРМ 310 | 32,38190 | 16,28000 | 42,48601 | 1,5 | 10,00000 | H | 7,00000 |  | 1,30000 | 69,40000
п.44576 от 02.10.25 до 02.10.26 | [13 empty] | Соответствует | [13 empty] | 1,26000
п.44577 от 01.10.25 до 01.04.26 | [7 empty] | 25,00000 | 232,00000 | [7 empty] | 11,00000 |  |  |  | 20,38000
п.44578 от 02.10.25 до 02.04.26 | 33,90000 | 73,00000 | [5 empty] | 47,00000 | 232,00000 | 6,60000 |  | 100,00000 | Без дефектов |  |  | 1,23196 | 23,00000 | 45,45909 | РРМ 310 | 26,39736 | 12,00000 | 27,45325 | 1,5 | 4,00000 | H |  |  | 1,04000 | 53,85000
п.44579 от 01.10.25 до 01.10.27 | [13 empty] | Прозрачный
п.44580 от 03.10.25 до 03.04.26 | 40,54000 | 95,00000 | 0,19409 | 0,03000 | 0,09600 | 0,04400 | 0,16600 | 28,00000 | 224,00000 | 4,86000 |  | 120,00000 | Без дефектов |  |  | 1,65301 | 26,00000 | 46,52500 | РРМ 310 | 38,71245 | 18,04000 | 46,34070 | 1 | 16,00000 | F | 7,00000 |  | 1,20000 | 64,35000
п.44582 от 01.10.25 до 01.04.26 | 26,10000 | 117,50000 | 0,47300 | 0,34500 | -0,19800 |  | -0,25600 | 35,00000 | 249,00000 | 24,00000 |  | 110,00000 | Без дефектов |  | 2,00000 | 1,70188 |  | 46,23523 | PPU 331 | 52,52960 | 24,40000 | 66,49475 | 1,5 | 10,00000 | H |  |  | 1,26000 | 62,45000
п.44584 от 02.10.25 до 02.04.26 | 46,50000 | 90,00000 | 0,49000 | 0,34100 | 0,35200 |  | 0,00500 | 30,00000 | 232,00000 | 3,31000 |  | 120,00000 | Без дефектов |  |  | 1,53872 | 27,00000 | 47,24375 | РРМ 310 | 33,84859 | 16,04000 | 38,99056 | 1,5 | 10,00000 | H | 7,00000 |  | 1,15000 | 63,30000
п.44585 от 02.10.25 до 02.04.26 | 4,10000 | 91,00000 | 0,24700 | 0,24500 | 0,00100 |  | -0,03300 | 28,00000 | 232,00000 | 6,00000 |  | 110,00000 | Без дефектов |  |  | 1,26926 |  | 48,81023 | Полиэфирный | 40,97502 | 20,00000 | 43,84327 | 1,5 | 10,00000 | H | 7,00000 |  | 1,07000 | 57,90000
п.44586 от 02.10.25 до 02.04.26 | 37,70000 | 83,00000 | 0,23100 | 0,14700 | -0,16500 |  | 0,06600 | 30,00000 | 232,00000 | 4,59000 |  | 100,00000 | Без дефектов |  |  | 1,85404 | 30,00000 | 50,08750 | РРМ 310 | 36,33641 | 18,20000 | 48,37785 | 1,5 | 10,00000 | H | 7,00000 |  | 1,32000 | 69,75000
п.44587 от 02.10.25 до 02.04.26 | 82,90000 | 83,00000 | 0,49900 | -0,08700 | -0,31800 |  | -0,37500 | 30,00000 | 232,00000 | 5,00000 |  | 50,00000 | Без дефектов |  |  |  | 25,00000 |  | PPE 100 |  | 15,00000 |  | 2 | 10,00000 | F | 6,00000 |  | 1,32000 | 68,85000
п.44588 от 03.10.25 до 03.04.26 | 38,80000 | 97,00000 | 0,11000 | -0,04400 | 0,05700 |  | 0,08300 | 30,00000 | 232,00000 | 5,12000 |  | 120,00000 | Без дефектов |  |  | 1,63628 | 29,00000 | 44,31875 | РРМ 310 | 41,38557 | 18,25000 | 47,97119 | 1,5 | 10,00000 | H | 7,00000 |  | 1,18000 | 62,25000
п.44589 от 03.10.25 до 03.04.26 | 89,42000 | 124,00000 | [5 empty] | 12,00000 |  |  |  | 10,00000 | Без дефектов |  |  |  | 7,00000 |  |  |  | 3,00000 |  | 1,5 |  |  |  |  | 1,37000 | 61,30000
п.44590 от 03.10.25 до 03.04.26 | 34,00000 | 61,00000 | [5 empty] | 28,00000 | 224,00000 | 5,00000 |  | 15,00000 | Без дефектов |  |  | 1,54494 | 13,00000 | 40,60511 |  | 12,31372 |  | 14,16078 | [5 empty] | 1,15000 | 54,55000
п.44591 от 03.10.25 до 03.04.26 | 13,30000 | 62,00000 | [5 empty] | 28,00000 | 224,00000 | 5,00000 |  | 30,00000 | Без дефектов |  |  | 1,55915 | 12,00000 | 39,75568 |  | 12,61830 |  | 14,46334 | [5 empty] | 1,15000 | 53,90000
п.44592 от 03.10.25 до 03.04.26 |  | 76,00000 | [5 empty] | 47,00000 | 232,00000 | 15,00000 |  | 30,00000 | Без дефектов |  |  | 1,80419 | 24,00000 | 37,87102 |  | 40,12646 |  | 48,71799 | [5 empty] | 1,23000 | 55,55000
п.44593 от 06.10.25 до 06.04.26 | 100,00000 | 72,00000 | [5 empty] | 12,00000 |  | 6,00000 |  | 40,00000 | Без дефектов | [5 empty] | D'LAC WEF 3020 |  | 2,00000 | [6 empty] | 1,03000 | 42,80000
п.44594 от 03.10.25 до 03.04.26 | 32,40000 | 65,00000 | [5 empty] | 28,00000 | 232,00000 | 5,00000 |  | 50,00000 | Без дефектов |  |  | 1,68156 | 30,00000 | 38,67443 | РРМ 310 | 14,27300 | 5,52000 | 16,98486 | 3 | 3,00000 | H |  |  | 1,19000 | 54,65000
п.44595 от 03.10.25 до 03.10.27 | [16 empty] | 18,00000 | [10 empty] | 1,14000
п.44596 от 03.10.25 до 03.10.27 | [16 empty] | 20,00000 | [10 empty] | 1,22000
п.44597 от 02.10.25 до 02.04.26 | 39,60000 | 91,00000 | 0,23000 | -0,22400 | -0,03300 |  | 0,04100 | 30,00000 | 232,00000 | 5,98000 |  | 120,00000 | Без дефектов |  |  | 1,64828 | 27,00000 | 43,36000 | РРМ 310 | 42,25092 | 18,32000 | 49,02042 | 1,5 | 10,00000 | H | 7,00000 |  | 1,18000 | 61,60000
п.44599 от 02.10.25 до 02.04.26 | 38,90000 | 92,00000 | 0,19000 | -0,04200 | -0,13500 | 0,24200 | 0,12800 | 27,00000 | 224,00000 | 5,30000 |  | 120,00000 | Без дефектов |  |  | 1,62781 | 24,00000 | 43,18188 | РРМ 310 | 40,48087 | 17,51000 | 46,61157 | 1 | 16,00000 | F | 7,00000 |  | 1,17000 | 61,15000
п.44602 от 06.10.25 до 06.10.27 |  |  | 3,22200 | 1,58600 | 0,96600 | 2,91300 | 2,63400 | [9 empty] | 18,00000 | [8 empty] | 10,50000 | 76,30000 | 1,14000 | 66,90000
п.44603 от 07.10.25 до 07.04.26 | 40,00000 | 92,50000 | 0,11600 | -0,08600 | -0,00800 |  | 0,07800 | 30,00000 | 232,00000 | 5,40000 |  | 120,00000 | Без дефектов |  |  | 1,56339 | 29,00000 | 44,87188 | РРМ 310 | 39,08482 | 17,51000 | 44,40374 | 1,5 | 10,00000 | H | 7,00000 |  | 1,15000 | 61,65000
п.44604 от 02.10.25 до 02.04.26 | 39,44000 | 91,00000 | 0,15600 | -0,03600 | -0,09300 | 0,37500 | 0,12000 | 27,00000 | 224,00000 | 6,32000 |  | 120,00000 | Без дефектов |  |  | 1,90603 | 28,00000 | 48,04688 | РРМ 310 | 37,67154 | 18,10000 | 50,18070 | 1 | 16,00000 | F | 7,00000 |  | 1,33000 | 68,75000
п.44605 от 06.10.25 до 06.04.26 | 32,38000 | 90,00000 | 0,24807 | 0,08400 | -0,15100 |  | 0,17800 | 30,00000 | 232,00000 | 6,00000 | 1,00000 | 110,00000 | Без дефектов |  |  | 1,76658 | 28,00000 | 41,51625 | РРМ 310 | 44,40154 | 18,40000 | 52,72527 | 1,5 | 10,00000 | F | 7,00000 |  | 1,22000 | 61,65000
п.44606 от 03.10.25 до 03.04.26 | 38,48000 | 93,00000 | 0,43078 | 0,28300 | 0,31800 |  | -0,06600 | 30,00000 | 232,00000 | 6,00000 | 1,00000 | 110,00000 | Без дефектов |  |  | 1,62331 | 27,00000 | 43,54750 | РРМ 310 | 41,51460 | 18,20000 | 48,11754 | 1,5 | 10,00000 | F | 7,00000 |  | 1,17000 | 61,40000
п.44607 от 07.10.25 до 07.04.26 | 2,44000 | 104,00000 | 0,47168 | -0,27700 | 0,34800 |  | -0,15700 | 30,00000 | 232,00000 | 6,00000 |  | 120,00000 | Без дефектов |  |  | 1,37661 |  | 48,32727 | РРМ 310 | 43,86757 | 21,20000 | 49,13168 | 1,5 | 10,00000 | H | 7,00000 |  | 1,12000 | 59,40000
п.44608 от 03.10.25 до 03.10.27 | [16 empty] | 19,66667 | [10 empty] | 1,21000
п.44609 от 03.10.25 до 03.04.26 | 4,38000 | 87,00000 | [5 empty] | 30,00000 | 232,00000 | 5,00000 |  | 110,00000 |  | Без дефектов | 2,00000 | 1,20611 |  | 49,06364 | PPE 100 | 30,57254 | 15,00000 | 31,79544 | 2 | 10,00000 | F | 6,00000 |  | 1,04000 | 56,90000
п.44610 от 06.10.25 до 06.04.26 | 46,00000 | 98,50000 | 0,34700 | 0,34000 | -0,04400 | 0,26200 | 0,05500 | 30,00000 | 232,00000 | 3,23000 |  | 120,00000 | Без дефектов |  |  | 1,88119 | 29,00000 | 49,62625 | РРМ 310 | 32,30665 | 16,14000 | 43,56152 | 1,5 | 10,00000 | H | 7,00000 |  | 1,33000 | 69,70000
п.44611 от 06.10.25 до 06.04.26 | 37,50000 | 98,00000 | 0,13800 | 0,03100 | 0,05100 |  | 0,12400 | 30,00000 | 232,00000 | 5,08000 |  | 110,00000 | Без дефектов |  |  | 1,56417 | 28,00000 | 44,80000 | РРМ 310 | 40,00000 | 17,92000 | 45,50307 | 1,5 | 10,00000 | H | 7,00000 |  | 1,15000 | 61,60000
п.44612 от 03.10.25 до 03.10.26 | [13 empty] | Соответствует | [13 empty] | 1,28000
п.44613 от 02.10.25 до 02.04.26 | [16 empty] | 6,00000 | [10 empty] | 1,55000
п.44614 от 07.10.25 до 07.10.26
п.44615 от 08.10.25 до 08.10.26
п.44616 от 09.10.25 до 09.10.26
п.44617 от 10.10.25 до 10.10.26
п.44618 от 14.10.25 до 14.04.26 | 20,00000 | 102,00000 | 0,24400 | -0,18100 | -0,02000 |  | 0,16300 | 35,00000 | 249,00000 | 13,94000 |  | 110,00000 | [6 empty] | Полиуретановый |  | 19,64000 |  | 0 | 12,00000 | H | 7,00000 |  | 1,17000 | 60,40000
п.44619 от 07.10.25 до 07.04.26 | 5,70000 | 85,00000 | [5 empty] | 30,00000 | 232,00000 | 5,00000 |  | 110,00000 |  | Без дефектов |  | 1,18891 |  | 48,55852 | PPE 100 | 30,89056 | 15,00000 | 31,81728 | 2 | 10,00000 | F | 6,00000 |  | 1,03000 | 56,05000
п.44620 от 13.10.25 до 13.04.26 | [16 empty] | 12,00000 | [10 empty] | 1,14000
п.44621 от 02.10.25 до 02.04.26 | [13 empty] | Соответствует
п.44622 от 06.10.25 до 06.04.26 | 83,00000 | 79,00000 | [5 empty] | 480,00000 |  |  |  | 20,00000 | Без дефектов |  |  |  | 7,00000 |  |  |  | 5,00000 |  | 1,5 |  |  |  |  | 1,40000 | 66,60000
п.44623 от 03.10.25 до 03.04.26 | 6,70000 | 70,00000 | [5 empty] | 12,00000 |  |  |  |  | Без дефектов | [14 empty] | 1,04000 | 42,70000
п.44624 от 04.10.25 до 04.04.26 | 4,20000 | 95,00000 | 0,22900 | 0,22500 | -0,01700 |  | -0,03700 | 28,00000 | 232,00000 | 5,00000 |  | 120,00000 | Без дефектов |  |  | 1,24475 |  | 49,34886 | РРМ 310 | 40,52779 | 20,00000 | 42,95945 | 1 | 10,00000 | H | 7,00000 |  | 1,06000 | 57,95000
п.44625 от 03.10.25 до 03.04.26 | 35,50000 | 93,00000 | 0,13880 | 0,10400 | 0,01200 |  | -0,09100 | 28,00000 | 232,00000 | 5,00000 |  | 110,00000 | Без дефектов |  |  | 1,62299 | 27,00000 | 47,26813 | РРМ 310 | 38,02081 | 18,00000 | 45,25764 | 1,5 | 10,00000 | H | 7,00000 |  | 1,19000 | 64,55000
п.44627 от 07.10.25 до 07.04.26 | 13,50000 | 77,00000 | [5 empty] | 30,00000 | 232,00000 |  |  | 50,00000 | Без дефектов |  |  | 1,59017 | 28,00000 | 40,83523 |  | 12,28433 | 5,00000 | 14,32587 | 3 | 5,00000 | H |  |  | 1,17000 | 55,50000
п.44628 от 04.10.25 до 04.04.26 | 4,70000 | 118,00000 | 0,54017 | -0,27000 | -0,34500 |  | 0,31600 | 28,00000 | 232,00000 | 6,00000 |  | 110,00000 | Без дефектов |  |  | 1,29571 |  | 50,51648 | Полиэфирный 1311Т34 ALBA | 39,59104 | 20,00000 | 43,15424 | 1,5 | 10,00000 | F | 7,00000 |  | 1,09000 | 60,05000
п.44629 от 06.10.25 до 06.10.27 | 0,40000 |  | 3,36700 | -3,36200 | 0,05400 | 0,43200 | 0,18800 | [9 empty] | 37,00000 | [10 empty] | 1,40000
п.44630 от 29.09.25 до 29.09.27 | [5 empty] | 0,67800 | [10 empty] | 70,00000 | [10 empty] | 1,69000 | 86,20000
п.44631 от 06.10.25 до 06.04.26 | 81,66000 | 94,00000 | 0,47627 | -0,22600 | 0,35500 |  | 0,22300 | 30,00000 | 232,00000 | 6,00000 |  | 50,00000 | Без дефектов |  |  |  | 16,00000 |  | PPE 100 |  | 14,00000 |  | 2 | 10,00000 | F | 6,00000 |  | 1,31000 | 69,70000
п.44632 от 11.10.25 до 11.04.26 | 23,40000 | 95,50000 | 0,28200 | 0,25700 | -0,00800 |  | 0,11400 | 35,00000 | 249,00000 | 16,00000 |  | 110,00000 | [6 empty] | Полиуретановый |  | 19,25000 |  | 0 | 12,00000 | H | 7,00000 |  | 1,25000 | 63,95000
п.44633 от 09.10.25 до 09.04.26 | 4,10000 | 85,50000 | 0,38000 | 0,23200 | -0,26700 |  | -0,13900 | 28,00000 | 232,00000 | 6,00000 |  | 100,00000 | Без дефектов |  |  | 1,32694 |  | 46,98636 | РРМ 310 | 42,56554 | 20,00000 | 46,39644 | 1,5 | 10,00000 | H | 7,00000 |  | 1,09000 | 57,20000
п.44634 от 03.10.25 до 03.04.26 | 4,80000 | 83,00000 | 0,13200 | 0,10500 | 0,13400 |  | 0,12500 | 30,00000 | 232,00000 | 6,00000 |  | 100,00000 | Без дефектов |  |  | 1,29486 |  | 48,20909 | РРМ 310 | 41,27579 | 20,00000 | 44,80483 | 1,5 | 10,00000 | H | 7,00000 |  | 1,08000 | 57,80000
п.44635 от 29.09.25 до 29.09.27 | [27 empty] | 0,84800
п.44636 от 06.10.25 до 06.04.26 | 16,20000 | 61,00000 | [5 empty] | 30,00000 | 232,00000 | 6,00000 |  | 30,00000 | Без дефектов |  |  | 1,62536 | 20,00000 | 38,90739 |  | 15,50069 |  | 18,04285 | [5 empty] | 1,17000 | 54,05000
п.44637 от 06.10.25 до 06.04.26 | 31,30000 | 86,00000 | 0,23137 | 0,01800 | -0,19700 |  | -0,12000 | 47,00000 | 232,00000 | 6,00000 |  | 100,00000 | Без дефектов |  |  | 1,51540 | 25,00000 | 45,35417 | РРМ 310 | 39,68764 | 18,00000 | 44,47822 | 1,5 | 4,00000 | F | 4,00000 |  | 1,13042 | 61,32706
п.44638 от 06.10.25 до 06.04.26 |  | 70,50000 | [5 empty] | 47,00000 | 232,00000 |  |  | 80,00000 | Без дефектов |  |  | 1,24526 |  | 43,80455 |  | 36,47668 | 16,00000 | 37,98693 | 1,5 |  | F |  |  | 1,04000 | 52,45000
п.44639 от 07.10.25 до 07.04.26 |  | 19,00000 | [5 empty] | 4,00000 | [8 empty] | 17,00000 | [10 empty] | 1,02000 | 18,90000
п.44640 от 03.10.25 до 03.04.26 | 33,70000 | 93,00000 | 0,37200 | -0,02500 | -0,30300 |  | -0,21500 | 30,00000 | 232,00000 | 5,00000 |  | 100,00000 | Без дефектов |  |  | 1,64310 | 26,00000 | 43,55650 | РРМ 310 | 41,32563 | 18,00000 | 47,93906 | 1,5 | 10,00000 | H | 7,00000 |  | 1,17881 | 61,69459
п.44641 от 07.10.25 до 07.04.26 | 36,76000 | 90,00000 | 0,31653 | -0,09100 | -0,29400 |  | -0,07400 | 30,00000 | 232,00000 | 6,00000 | 1,00000 | 100,00000 | Без дефектов |  |  | 1,61117 | 30,00000 | 48,53866 | РРМ 310 | 37,49588 | 18,20000 | 44,81095 | 0,5 | 18,00000 | 3H | 7,00000 |  | 1,19116 | 65,43783
п.44642 от 06.10.25 до 06.04.26 | 47,50000 | 96,00000 | 0,48500 | -0,41300 | 0,23300 | 0,41600 | -0,10000 | 30,00000 | 232,00000 | 5,00000 |  | 120,00000 | Без дефектов |  |  | 1,99652 | 25,00000 | 51,17500 | РРМ 310 | 34,89985 | 17,86000 | 49,45622 | 1,5 | 10,00000 | H | 7,00000 |  | 1,40000 | 72,10000
п.44643 от 07.10.25 до 07.04.26 | 48,74000 | 103,00000 | 0,35300 | -0,07400 | 0,34200 | 0,04300 | 0,04600 | 30,00000 | 232,00000 | 3,04000 |  | 120,00000 | Без дефектов |  |  | 1,60399 | 27,00000 | 48,97875 | РРМ 310 | 32,62639 | 15,98000 | 39,01338 | 1,5 | 10,00000 | H | 7,00000 |  | 1,19000 | 65,70000
п.44644 от 06.10.25 до 06.04.26 |  | 72,00000 | [5 empty] | 26,00000 | 224,00000 | 5,00000 |  | 15,00000 | Без дефектов |  |  | 1,54709 | 15,00000 | 40,47443 |  | 12,35348 |  | 14,20650 | [5 empty] | 1,15000 | 54,45000
п.44646 от 04.10.25 до 04.04.26 | 34,80000 | 66,00000 | [5 empty] | 26,00000 | 224,00000 | 5,00000 |  | 100,00000 | Без дефектов |  |  | 1,55592 | 25,00000 | 38,46591 | РРМ 310 | 15,59823 | 6,00000 | 17,78198 | 3 | 5,00000 | H |  |  | 1,14000 | 52,50000
п.44647 от 06.10.25 до 06.04.26 | 31,20000 | 97,00000 | 0,48822 | -0,19100 | -0,08600 |  | -0,44100 | 30,00000 | 232,00000 | 6,00000 | 1,00000 | 110,00000 | Без дефектов |  |  | 1,66315 | 27,00000 | 45,70000 | РРМ 310 | 39,38731 | 18,00000 | 46,92280 | 1,5 | 10,00000 | F | 7,00000 |  | 1,20000 | 63,80000
п.44648 от 09.10.25 до 09.04.26 | 40,60000 | 94,00000 | 0,20500 | 0,09300 | -0,12600 | 0,32200 | 0,12200 | 27,00000 | 224,00000 | 5,41000 |  | 120,00000 | Без дефектов |  |  | 1,61188 | 26,00000 | 44,49813 | РРМ 310 | 39,34997 | 17,51000 | 45,48580 | 1,5 | 16,00000 | F | 7,00000 |  | 1,17000 | 62,05000
п.44649 от 06.10.25 до 06.10.27 |  |  | 0,47900 | 0,16900 | 0,20600 | 0,23100 | -0,39900 | [9 empty] | 15,00000 | [10 empty] | 1,23000
п.44650 от 08.10.25 до 08.04.26 | 89,02000 | 129,00000 | [5 empty] | 12,00000 |  |  |  | 10,00000 | Без дефектов | [7 empty] | 8,00000 | [6 empty] | 1,00000 | 38,40000
п.44651 от 08.10.25 до 08.04.26 |  | 79,00000 | [5 empty] | 12,00000 |  |  |  | 30,00000 | Без дефектов |  | 3,00000 | [5 empty] | 4,00000 | [6 empty] | 0,96000 | 32,00000
п.44652 от 07.10.25 до 07.04.26 | 33,30000 | 100,00000 | 0,51400 | 0,33000 | -0,10600 |  | 0,38100 | 30,00000 | 232,00000 | 6,00000 | 1,00000 | 110,00000 | Без дефектов |  |  | 1,67554 | 22,00000 | 44,72500 | РРМ 310 | 40,31355 | 18,00000 | 47,75879 | 1,5 | 10,00000 | F | 7,00000 |  | 1,20000 | 63,15000
п.44653 от 06.10.25 до 06.04.26 | 37,00000 | 93,00000 | 0,45600 | -0,12700 | 0,43600 |  | -0,04400 | 30,00000 | 232,00000 | 6,30000 |  | 100,00000 | Без дефектов |  |  | 1,26930 | 27,00000 | 50,23813 | РРМ 310 | 36,47930 | 18,35000 | 37,96533 | 1,5 | 10,00000 | H | 7,00000 |  | 1,03000 | 61,35000
п.44655 от 07.10.25 до 07.04.26 | 39,20000 | 86,50000 | 0,15800 | 0,12300 | -0,03800 | 0,13500 | 0,09200 | 28,00000 | 224,00000 | 4,59000 |  | 120,00000 | Без дефектов |  |  | 1,59590 | 28,00000 | 43,95750 | РРМ 310 | 40,06142 | 17,61000 | 45,80901 | 1 | 16,00000 | F | 7,00000 |  | 1,16000 | 61,35000
п.44656 от 07.10.25 до 07.04.26 | 39,00000 | 89,00000 | 0,29299 | 0,01600 | 0,01800 |  | -0,29200 | 30,00000 | 232,00000 | 5,32000 |  | 100,00000 | Без дефектов |  |  | 1,82383 | 28,00000 | 49,38125 | РРМ 310 | 37,26111 | 18,40000 | 48,74131 | 1,5 | 10,00000 | H | 7,00000 |  | 1,30000 | 68,85000
п.44657 от 06.10.25 до 06.04.26 | 4,20000 | 101,00000 | 0,27909 | 0,27800 | -0,01300 |  | -0,02100 | 30,00000 | 232,00000 | 6,00000 |  | 110,00000 | Без дефектов |  |  | 1,26166 |  | 49,78295 | Полиэфирный 1311Т34 ALBA | 39,77265 | 19,80000 | 42,55673 | 1,5 | 10,00000 | H | 7,00000 |  | 1,07000 | 58,70000
п.44658 от 09.10.25 до 09.04.26 | 36,30000 | 90,00000 | 0,56100 | -0,50500 | 0,22200 |  | -0,10200 | 30,00000 | 232,00000 | 6,00000 |  | 100,00000 | Без дефектов |  |  | 1,62691 |  | 43,25500 | Полиэфирный 1311Т34 ALBA | 42,53843 | 18,40000 | 48,91349 | 1,5 | 10,00000 | F | 6,00000 |  | 1,17000 | 61,20000
п.44659 от 07.10.25 до 07.10.27 | [16 empty] | 70,00000 | [8 empty] | 2,20000 | 29,20000 | 1,75000 | 83,65000
п.44660 от 07.10.25 до 07.10.26 | [13 empty] | Соответствует | [13 empty] | 1,37000
п.44661 от 08.10.25 до 08.10.26 | [13 empty] | Соответствует | [13 empty] | 1,29000
п.44662 от 04.10.25 до 04.04.26 | [13 empty] | Прозрачная, без посторонних включений | [13 empty] | 0,89000
п.44663 от 07.10.25 до 07.04.26 | 33,80000 | 91,00000 | 0,36900 | 0,10900 | -0,22300 |  | 0,27400 | 98,00000 | 232,00000 | 5,30000 | 1,00000 | 100,00000 | Без дефектов |  |  | 1,61222 | 24,00000 | 44,09146 | РРМ 310 | 39,73559 | 17,52000 | 45,77516 | 1,5 | 10,00000 | H | 6,00000 |  | 1,16799 | 61,70615
п.44664 от 07.10.25 до 07.04.26 |  | 60,00000 | [5 empty] | 27,00000 | 224,00000 | 5,00000 |  | 30,00000 | Без дефектов |  |  | 1,55252 | 16,00000 | 40,14773 |  | 12,87302 |  | 14,32211 | [5 empty] | 1,15000 | 54,20000
п.44665 от 07.10.25 до 07.04.26 | [16 empty] | 10,00000 | [10 empty] | 1,50000
п.44666 от 08.10.25 до 08.04.26 | 28,70000 | 72,00000 | [5 empty] | 29,00000 | 224,00000 | 5,00000 |  | 15,00000 | Без дефектов |  |  | 1,58658 | 16,00000 | 39,62727 |  | 12,61757 |  | 14,63638 | [5 empty] | 1,16000 | 54,20000
п.44667 от 09.10.25 до 09.04.26 | 39,00000 | 95,00000 | 0,48100 | -0,37100 | 0,03600 |  | 0,30400 | 30,00000 | 232,00000 | 5,00000 |  | 100,00000 | Без дефектов |  |  | 1,57157 |  | 46,13250 | Полиэфирный 1311Т34 ALBA | 39,20287 | 18,00000 | 45,00922 | 1,5 | 10,00000 | F | 6,00000 |  | 1,16000 | 62,85000
п.44668 от 08.10.25 до 08.04.26 | 4,60000 | 107,00000 | 0,24061 | -0,22900 | 0,01100 |  | 0,07300 | 30,00000 | 232,00000 | 6,00000 |  | 110,00000 | Без дефектов |  |  | 1,26542 |  | 49,29659 | РРМ 310 | 40,57076 | 20,00000 | 43,41071 | 1,5 | 10,00000 | F | 6,00000 |  | 1,07000 | 58,30000
п.44669 от 09.10.25 до 09.04.26 | 4,30000 | 88,00000 | 0,08800 | 0,04500 | -0,07600 |  | -0,00200 | 30,00000 | 232,00000 | 6,00000 |  | 120,00000 | Без дефектов |  |  | 1,27170 |  | 48,50625 | РРМ 310 | 41,23180 | 20,00000 | 44,11803 | 1 | 10,00000 | H | 7,00000 |  | 1,07000 | 57,65000
п.44670 от 06.10.25 до 06.04.26 | [16 empty] | 10,00000 | [10 empty] | 1,70000
п.44671 от 09.10.25 до 09.04.26 | 79,30000 | 89,50000 | 0,38600 | -0,00800 | 0,25300 |  | -0,29200 | 30,00000 | 232,00000 | 6,00000 |  | 50,00000 | Без дефектов |  |  |  | 29,00000 |  | PPE 100 |  | 15,00000 |  | 2 | 10,00000 | F | 6,00000 |  | 1,31000 | 67,85000
п.44672 от 07.10.25 до 07.04.26 | 5,40000 | 86,50000 | 0,30600 | 0,11500 | 0,13400 |  | -0,25000 | 30,00000 | 232,00000 | 6,00000 |  | 110,00000 | Без дефектов |  |  | 1,26926 |  | 48,81023 | Полиэфирный | 40,97502 | 20,00000 | 43,84327 | 1,5 | 10,00000 | H | 7,00000 |  | 1,07000 | 57,90000
п.44673 от 22.10.25 до 22.04.26 | [7 empty] | 25,00000 | 232,00000 | [7 empty] | 13,00000 |  |  |  | 20,18000
п.44674 от 07.10.25 до 07.04.26 | 35,10000 | 103,00000 | 0,44866 | 0,36500 | -0,09500 |  | -0,24300 | 36,00000 | 249,00000 | 25,00000 |  | 110,00000 | Без дефектов |  |  | 1,32007 |  | 45,44773 | PPU 331 | 52,80792 | 24,00000 | 57,03255 | 1,5 | 10,00000 | H |  |  | 1,08000 | 55,55000
п.44675 от 07.10.25 до 07.10.27 | [16 empty] | 20,00000 | [10 empty] | 1,14000
п.44676 от 08.10.25 до 08.04.26 | 36,70000 | 103,00000 | 0,54600 | 0,51400 | -0,03700 |  | -0,18100 | 36,00000 | 249,00000 | 24,00000 | 1,00000 | 100,00000 | Без дефектов |  |  | 1,41743 |  | 46,51761 | PPU 331 | 51,59336 | 24,00000 | 58,30050 | 1 | 30,00000 | H | 7,00000 |  | 1,13000 | 58,35000
п.44678 от 06.10.25 до 06.04.26 | 34,60000 | 64,00000 | [5 empty] | 30,00000 | 232,00000 | 5,12000 |  | 50,00000 | Без дефектов |  |  | 1,64543 | 28,00000 | 40,50000 | РРМ 310 | 13,65432 | 5,53000 | 16,24864 | 3 | 3,00000 | H |  |  | 1,19000 | 56,00000
п.44679 от 07.10.25 до 07.04.26 |  | 65,00000 | [5 empty] | 120,00000 |  |  |  | 30,00000 | Без дефектов | [7 empty] | 4,00000 | [6 empty] | 1,03000 | 42,10000
п.44680 от 09.10.25 до 09.04.26 | 6,10000 | 83,00000 | [5 empty] | 30,00000 | 232,00000 | 5,00000 |  | 110,00000 |  | Без дефектов |  | 1,21049 |  | 48,41364 | PPE 100 | 30,98300 | 15,00000 | 32,22233 | 2 | 10,00000 | F | 6,00000 |  | 1,04000 | 56,35000
п.44681 от 08.10.25 до 08.04.26 | 46,30000 | 102,00000 | 0,34700 | 0,34000 | -0,04400 | 0,12100 | 0,05500 | 30,00000 | 232,00000 | 3,12000 |  | 120,00000 | Без дефектов |  |  | 1,86366 | 27,00000 | 48,09125 | РРМ 310 | 33,37405 | 16,05000 | 43,79464 | 1,5 | 10,00000 | H | 7,00000 |  | 1,31000 | 68,30000
п.44682 от 08.10.25 до 08.04.26 | 36,50000 | 94,50000 | 0,30600 | -0,28000 | 0,01500 | 0,24800 | 0,12200 | 30,00000 | 224,00000 | 5,03000 |  | 120,00000 | Без дефектов |  |  | 1,67921 | 29,00000 | 47,84500 | РРМ 310 | 38,01436 | 18,13000 | 46,26762 | 1 | 16,00000 | F | 7,00000 |  | 1,22000 | 65,80000
п.44683 от 09.10.25 до 09.04.26 | 35,80000 | 94,00000 | 0,41027 | -0,28600 | -0,10700 |  | 0,27400 | 30,00000 | 232,00000 | 6,00000 |  | 50,00000 | Без дефектов |  |  | 1,59089 |  | 40,50625 | PPE 100 | 44,67333 | 18,00000 | 49,16065 | 1,5 | 10,00000 | H | 6,00000 |  | 1,14000 | 58,25000
п.44684 от 09.10.25 до 09.04.26 | 36,00000 | 99,00000 | 0,48346 | -0,23100 | 0,10700 |  | -0,41100 | 30,00000 | 232,00000 | 6,00000 |  | 110,00000 | Без дефектов |  |  | 1,48103 |  | 43,25909 | PPE 100 | 41,73473 | 18,00000 | 47,43512 | 1,5 | 10,00000 | H | 6,00000 |  | 1,14000 | 56,20000
п.44685 от 09.10.25 до 09.04.26 | 80,00000 | 74,00000 | 0,44115 | 0,07700 | -0,37800 |  | -0,21400 | 28,00000 | 200,00000 | 8,00000 |  |  | Без дефектов |  |  | 1,47983 | 18,00000 |  | PPE 100 |  | 4,00000 | 9,67999 | [5 empty] | 1,17000 | 61,15000
п.44686 от 07.10.25 до 07.04.26 | 2,40000 | 101,00000 | 0,12284 | 0,03200 | 0,03900 |  | -0,11200 | 30,00000 | 232,00000 | 6,00000 |  | 110,00000 | Без дефектов |  |  | 1,33244 |  | 48,62500 | Полиэфирный | 41,23711 | 20,00000 | 45,24422 | 1,5 | 10,00000 | H | 7,00000 |  | 1,10000 | 58,90000
п.44687 от 08.10.25 до 08.04.26 | 39,90000 | 95,50000 | 0,13417 | -0,11600 | 0,05500 |  | 0,03900 | 30,00000 | 232,00000 | 5,64000 |  | 100,00000 | Без дефектов |  |  | 1,57947 | 27,00000 | 45,40750 | РРМ 310 | 39,11248 | 17,76000 | 44,99018 | 1,5 | 10,00000 | H | 7,00000 |  | 1,16000 | 62,35000
п.44688 от 14.10.25 до 14.04.26 | 39,30000 | 88,00000 | 0,32900 | -0,02600 | 0,18200 |  | 0,27300 | 30,00000 | 232,00000 | 5,67000 |  | 120,00000 | Без дефектов |  |  | 1,64839 | 27,00000 | 41,57313 | РРМ 310 | 42,52747 | 17,68000 | 48,53221 | 1,5 | 10,00000 | H | 7,00000 |  | 1,17000 | 60,05000
п.44689 от 09.10.25 до 09.04.26 | 36,20000 | 87,00000 | 0,53000 | -0,31800 | 0,38400 |  | -0,18200 | 30,00000 | 232,00000 | 6,00000 |  | 100,00000 | Без дефектов |  |  | 1,76373 |  | 44,74250 | Полиэфирный 1311Т34 ALBA | 42,39179 | 19,00000 | 52,07581 | 1,5 | 10,00000 | F | 6,00000 |  | 1,24000 | 64,35000
п.44690 от 08.10.25 до 08.04.26 | 150,00000 | 66,00000 | [5 empty] | 9,00000 |  |  |  | 5,00000 | Без дефектов | [7 empty] | 6,00000 | [6 empty] | 1,02000 | 42,50000
п.44691 от 07.10.25 до 07.04.26 | 34,70000 | 107,00000 | 0,14796 | 0,07200 | -0,01800 |  | -0,12800 | 30,00000 | 232,00000 | 5,00000 | 1,00000 | 110,00000 | Без дефектов |  |  | 1,41191 | 25,00000 | 44,51500 | РРМ 310 | 42,68224 | 19,00000 | 45,54563 | 1,5 | 10,00000 | F | 7,00000 |  | 1,08000 | 58,90000
п.44692 от 08.10.25 до 08.04.26 | 100,00000 | 69,00000 | [5 empty] | 12,00000 |  | 6,00000 |  | 40,00000 | Без дефектов |  | 3,00000 |  |  |  | D'LAC WEF 3020 |  | 3,00000 | [6 empty] | 1,03000 | 43,30000
п.44693 от 07.10.25 до 07.04.26 | 32,00000 | 94,00000 | 0,39870 | -0,22300 | 0,13200 |  | -0,30300 | 30,00000 | 232,00000 | 5,00000 | 1,00000 | 110,00000 | Без дефектов |  |  | 1,68220 | 13,00000 | 35,74375 | РРМ 310 | 50,35845 | 18,00000 | 54,75502 | 1,5 | 10,00000 | F | 7,00000 |  | 1,15000 | 55,30000
п.44694 от 08.10.25 до 08.04.26 | 40,20000 | 86,00000 | 0,34100 | 0,33300 | 0,04700 |  | 0,05500 | 30,00000 | 232,00000 | 4,69000 |  | 120,00000 | Без дефектов |  |  | 1,60794 | 26,00000 | 42,94250 | РРМ 310 | 41,19462 | 17,69000 | 46,89934 | 1,5 | 10,00000 | H | 7,00000 |  | 1,16000 | 60,65000
п.44695 от 09.10.25 до 09.10.27 |  |  | 1,11100 | -0,30800 | 0,10500 | 0,88200 | 1,06200 | [9 empty] | 18,00000 | [10 empty] | 1,18000
п.44696 от 08.10.25 до 08.10.27 |  |  | 0,18600 | -0,14900 | -0,06800 | 0,64100 | 0,08700 | [9 empty] | 18,00000 | [10 empty] | 1,21000
п.44697 от 07.10.25 до 07.10.27 | [27 empty] | 0,85000
п.44698 от 08.10.25 до 08.04.26 | 37,80000 | 85,00000 | 0,31200 | -0,02300 | 0,19200 |  | 0,24500 | 30,00000 | 232,00000 | 5,39000 |  | 100,00000 | Без дефектов |  |  | 1,57776 | 23,00000 | 43,57813 | РРМ 310 | 40,51888 | 17,57000 | 45,63179 | 1,5 | 10,00000 | H | 7,00000 |  | 1,15000 | 60,75000
п.44699 от 16.10.25 до 16.04.26 | 38,40000 | 92,00000 | 0,39100 | -0,05800 | -0,00500 | 0,38500 | 0,38700 | 26,00000 | 224,00000 | 6,02000 |  | 120,00000 | Без дефектов |  |  | 1,57799 | 28,00000 | 41,57500 | РРМ 310 |  | 18,35000 | 49,07802 | 1 | 16,00000 | F | 7,00000 |  | 1,14000 | 59,00000
п.44700 от 08.10.25 до 08.04.26 | 39,00000 | 89,50000 | 0,29200 | -0,16700 | -0,19400 |  | 0,14000 | 30,00000 | 232,00000 | 5,51000 |  | 120,00000 | Без дефектов |  |  | 1,60844 | 28,00000 | 44,79063 | РРМ 310 | 39,07067 | 17,50000 | 45,21713 | 1,5 | 10,00000 | H | 7,00000 |  | 1,17000 | 62,25000
п.44701 от 08.10.25 до 08.04.26 | 41,90000 | 86,50000 | 0,34100 | 0,32100 | -0,09400 | 0,30500 | 0,06800 | 28,00000 | 224,00000 | 4,52000 |  | 120,00000 | Без дефектов |  |  | 1,90183 | 25,00000 | 45,71688 | РРМ 310 | 37,05415 | 16,94000 | 48,19293 | 1 | 16,00000 | F | 7,00000 |  | 1,31000 | 66,85000
п.44702 от 09.10.25 до 09.04.26 | 35,56000 | 99,00000 | 0,25995 | 0,18300 | -0,14600 |  | 0,11300 | 30,00000 | 232,00000 | 5,00000 | 1,00000 | 110,00000 | Без дефектов |  |  | 1,49054 | 16,00000 | 40,94375 | РРМ 310 | 48,92966 | 20,00000 | 52,25371 | 1,5 | 10,00000 | F | 7,00000 |  | 1,10000 | 57,05000
п.44703 от 09.10.25 до 09.04.26 | 5,58000 | 107,00000 | [5 empty] | 47,00000 | 232,00000 | 6,00000 |  | 110,00000 | Без дефектов |  |  | 1,52469 | 29,00000 | 34,12500 | PPE 100 | 50,18450 | 17,00000 | 60,27839 | 1,5 |  | F |  |  | 1,10000 | 47,30000
п.44705 от 09.10.25 до 09.04.26 | 41,18000 | 85,00000 | 0,17571 | -0,00700 | -0,16800 | 0,20200 | -0,05100 | 27,00000 | 224,00000 | 4,50000 |  | 120,00000 | Без дефектов |  |  | 1,90316 | 27,00000 | 44,34375 | РРМ 310 | 39,39223 | 17,50000 | 50,65440 | 1 | 16,00000 | F | 7,00000 |  | 1,30000 | 65,75000
п.44706 от 10.10.25 до 10.04.26 | 47,28000 | 104,00000 | 0,28700 | 0,20900 | -0,19500 | 0,33200 | -0,02900 | 32,00000 | 232,00000 | 4,00000 |  | 120,00000 | Без дефектов |  |  | 2,06449 | 29,00000 | 49,59000 | РРМ 310 | 32,24440 | 15,99000 | 46,10508 | 1,5 | 10,00000 | H | 7,00000 |  | 1,42000 | 71,60000
п.44707 от 09.10.25 до 09.04.26 | 78,54000 | 81,00000 | [5 empty] | 8,00000 |  |  |  | 20,00000 | Без дефектов |  | 3,00000 |  | 7,00000 |  |  |  | 12,00000 |  | 1 |  |  |  |  | 1,48000 | 71,80000
п.44708 от 14.10.25 до 14.04.26 | [13 empty] | Соответствует
п.44709 от 10.10.25 до 10.04.26 | [13 empty] | Соответствует
п.44710 от 09.10.25 до 09.04.26 | 37,90000 | 94,00000 | 0,19031 | 0,01800 | 0,03600 |  | 0,18600 | 32,00000 | 232,00000 | 6,23000 |  | 120,00000 | Без дефектов |  |  | 1,59669 | 27,00000 | 45,81438 | РРМ 310 | 39,67106 | 18,03000 | 45,73207 | 1,5 | 10,00000 | H | 7,00000 |  | 1,17000 | 62,95000
п.44711 от 09.10.25 до 09.04.26 | 35,48000 | 68,00000 | [5 empty] | 28,00000 | 224,00000 | 6,00000 |  | 100,00000 | Без дефектов |  |  | 1,57165 | 29,00000 | 39,03693 | РРМ 310 | 17,93174 | 7,00000 | 20,62150 | 3 | 5,00000 | H |  |  | 1,15000 | 53,35000
п.44713 от 10.10.25 до 10.04.26 |  | 85,00000 | [13 empty] | 1,19459 | 15,00000 | [10 empty] | 1,03000 | 55,30000
п.44714 от 08.10.25 до 08.04.26 | 44,50000 | 102,00000 | 0,32200 | -0,27700 | 0,11500 | 0,39200 | 0,11800 | 30,00000 | 232,00000 | 3,55000 |  | 120,00000 | Без дефектов |  |  | 1,49485 | 26,00000 | 45,12000 | РРМ 310 | 35,83777 | 16,17000 | 39,75614 | 1,5 | 10,00000 | H | 7,00000 |  | 1,12000 | 60,80000
п.44715 от 08.10.25 до 08.04.26 | 20,40000 | 73,00000 | [5 empty] | 29,00000 | 224,00000 | 5,00000 |  | 30,00000 | Без дефектов |  |  | 1,51932 | 15,00000 | 40,66818 |  | 55,99386 |  | 14,01587 | [5 empty] | 1,14000 | 54,20000
п.44716 от 08.10.25 до 08.04.26 |  | 178,00000 | [25 empty] | 1,05000 | 61,10000
п.44717 от 10.10.25 до 10.10.26 | [13 empty] | Соответствует | [13 empty] | 1,28000
п.44718 от 13.10.25 до 13.10.26
п.44719 от 13.10.25 до 14.10.26
п.44720 от 14.10.25 до 14.10.26
п.44721 от 14.10.25 до 14.10.26
п.44722 от 15.10.25 до 15.10.26
п.44723 от 15.10.25 до 15.10.26
п.44724 от 16.10.25 до 16.10.26
п.44725 от 16.10.25 до 16.10.26
п.44726 от 17.10.25 до 17.10.26
п.44727 от 08.10.25 до 08.10.27 | [27 empty] | 0,87200
п.44728 от 09.10.25 до 09.10.27 | 0,40000 |  | 3,35000 | -3,33500 | 0,05500 | 0,11900 | 0,30400 | [9 empty] | 32,00000 | [10 empty] | 1,38000 | 71,20000
п.44733 от 10.10.25 до 10.04.26 | 4,10000 | 91,50000 | 0,33900 | -0,04600 | -0,04700 |  | -0,33200 | 28,00000 | 232,00000 | 5,00000 |  | 110,00000 | Без дефектов |  |  | 1,28965 |  | 48,82273 | Полиэфирный | 40,96453 | 20,00000 | 44,24169 | 1,5 | 10,00000 | H | 7,00000 |  | 1,08000 | 58,30000
п.44734 от 09.10.25 до 09.04.26 | 37,62000 | 94,00000 | 0,37229 | 0,37100 | -0,00100 |  | 0,03100 | 30,00000 | 232,00000 | 6,00000 |  | 110,00000 | Без дефектов |  |  | 1,65699 | 28,00000 | 44,44188 | РРМ 310 | 40,50234 | 18,00000 | 47,60710 | 1,5 | 10,00000 | F | 6,00000 |  | 1,19000 | 62,65000
п.44735 от 09.10.25 до 09.04.26 | 42,30000 | 120,00000 | 0,34800 | 0,26800 | 0,22100 |  | -0,00200 | 34,00000 | 249,00000 | 24,00000 |  | 110,00000 | Без дефектов |  |  | 1,39563 |  | 46,54545 | PPU 331 | 51,99219 | 24,20000 | 58,23125 | 1,5 | 10,00000 | H |  |  | 1,12000 | 58,00000
п.44736 от 14.10.25 до 14.04.26 | 5,96000 | 70,00000 | 0,32100 | -0,28900 | -0,11300 |  | 0,08000 | 30,00000 | 232,00000 | 5,00000 |  | 110,00000 | Без дефектов |  |  | 1,57960 | 30,00000 | 40,02273 | PPE 100 | 14,03829 | 5,60000 | 16,23078 | 4 | 3,00000 | H |  |  | 1,16000 | 54,50000
п.44737 от 14.10.25 до 14.04.26 | 86,32000 | 126,00000 | [5 empty] | 12,00000 |  |  |  | 10,00000 | Без дефектов |  |  |  | 10,00000 |  |  |  | 6,00000 |  | 1.5 |  |  |  |  | 1,41000 | 63,70000
п.44738 от 11.10.25 до 11.04.26 |  | 92,00000 | [5 empty] | 12,00000 |  |  |  | 30,00000 | Без дефектов |  | 3,00000 | [5 empty] | 4,00000 | [6 empty] | 0,96000 | 32,30000
п.44739 от 16.10.25 до 16.04.26 |  | 71,00000 | [5 empty] | 12,00000 |  |  |  | 30,00000 | Без дефектов |  | 3,00000 | [5 empty] | 4,00000 | [6 empty] | 1,00000 | 33,70000
п.44740 от 10.10.25 до 10.04.26 | 4,60000 | 88,00000 | 0,34000 | 0,25800 | -0,07600 |  | -0,20800 | 30,00000 | 232,00000 | 6,00000 |  | 110,00000 | Без дефектов |  |  | 1,36512 |  | 49,47273 | Полиэфирный 1311Т34 ALBA | 40,42631 | 20,00000 | 45,27747 | 1,5 | 10,00000 | H | 7,00000 |  | 1,12000 | 60,30000
п.44741 от 09.10.25 до 09.04.26 | 39,10000 | 90,50000 | 0,30800 | 0,06200 | -0,14600 |  | 0,26400 | 30,00000 | 232,00000 | 5,22000 |  | 100,00000 | Без дефектов |  |  | 1,56160 | 28,00000 | 47,07500 | РРМ 310 | 38,00319 | 17,89000 | 43,99545 | 1,5 | 10,00000 | H | 7,00000 |  | 1,16000 | 63,50000
п.44742 от 08.10.25 до 08.04.26 | 34,80000 | 85,00000 | 0,31301 | -0,06400 | -0,28400 |  | 0,11500 | 30,00000 | 232,00000 | 6,00000 | 1,00000 | 100,00000 | Без дефектов |  |  | 1,61733 | 28,00000 | 45,92279 | РРМ 310 | 39,19622 | 18,00000 | 45,96083 | 1,5 | 10,00000 | H | 7,00000 |  | 1,18010 | 63,34059
п.44743 от 08.10.25 до 08.04.26 | 36,20000 | 93,00000 | 0,42400 | 0,40800 | -0,08900 |  | 0,07200 | 30,00000 | 232,00000 | 5,00000 | 1,00000 | 100,00000 | Без дефектов |  |  | 1,59423 | 21,00000 | 46,03375 | РРМ 310 | 39,10175 | 18,00000 | 45,47723 | 0,5 | 15,00000 | H | 7,00000 |  | 1,17000 | 63,10000
п.44744 от 08.10.25 до 08.04.26 | 35,30000 | 84,00000 | 0,48900 | 0,17400 | -0,40000 |  | -0,22100 | 30,00000 | 232,00000 | 5,00000 | 1,00000 | 100,00000 | Без дефектов |  |  | 1,61335 | 23,00000 | 43,24330 | РРМ 310 | 41,62495 | 18,00000 | 47,61401 | 1,5 | 10,00000 | H | 7,00000 |  | 1,16397 | 60,99095
п.44745 от 08.10.25 до 08.04.26 | 39,20000 | 89,00000 | 0,34886 | -0,14000 | -0,25000 |  | -0,19900 | 30,00000 | 232,00000 | 5,00000 | 1,00000 | 100,00000 | Без дефектов |  |  | 1,65029 | 25,00000 | 45,30826 | РРМ 310 | 41,93496 | 19,00000 | 49,54249 | 1,50000 | 10,00000 | H | 7,00000 |  | 1,19187 | 63,29013
п.44746 от 08.10.25 до 08.04.26 | 30,20000 | 80,00000 | 0,23256 | -0,19300 | -0,03100 |  | -0,12600 | 30,00000 | 232,00000 | 5,00000 | 1,00000 | 100,00000 | Без дефектов |  |  | 1,73164 | 30,00000 | 46,71798 | РРМ 310 | 38,52906 | 18,00000 | 47,53792 | 1,50000 | 10,00000 | H | 7,00000 |  | 1,23795 | 65,56758
п.44747 от 10.10.25 до 10.04.26 | 36,68000 | 75,00000 | 0,41340 | 0,06400 | -0,39100 |  | -0,11800 | 32,00000 | 232,00000 | 6,00000 |  | 100,00000 | Без дефектов |  |  | 1,73646 | 18,00000 | 40,38673 | РРМ 310 | 44,56909 | 18,00000 | 51,87080 | 0,5 | 20,00000 | H | 7,00000 |  | 1,20000 | 60,25782
п.44748 от 07.10.25 до 07.04.26 | [7 empty] | 26,00000 | 232,00000 | [7 empty] | 10,00000 |  |  |  | 19,72000
п.44749 от 08.10.25 до 08.04.26 | 39,80000 | 120,50000 | 0,19100 | -0,11100 | 0,09300 |  | -0,12500 | 35,00000 | 249,00000 | 24,00000 |  | 110,00000 | Без дефектов |  |  | 1,71460 |  | 47,92727 | PPU 331 | 52,16237 | 25,00000 | 66,76783 | 1,5 | 10,00000 | H |  |  | 1,28000 | 64,20000
п.44750 от 22.10.25 до 22.04.26 | 2,00000 | 113,00000 | 0,21700 | -0,15300 | 0,07700 |  | -0,13200 | 34,00000 | 249,00000 | 26,00000 |  | 110,00000 | Без дефектов |  |  | 1,34134 |  | 47,68750 | PPU 331 | 49,90826 | 23,80000 | 54,89908 | 0,5 | 10,00000 | H | 6,00000 |  | 1,10000 | 58,15000
п.44751 от 08.10.25 до 08.04.26 | [13 empty] | Соответствует
п.44752 от 08.10.25 до 08.04.26 | 36,20000 | 89,00000 | 0,20950 | 0,08900 | 0,18800 |  | -0,02500 | 31,00000 | 232,00000 | 6,00000 |  | 100,00000 | Без дефектов |  |  | 2,07068 |  | 45,96375 | Полиэфирный 1311Т34 ALBA | 39,16130 | 18,00000 | 54,09609 | 1,5 | 10,00000 | F | 6,00000 |  | 1,39000 | 68,90000
п.44753 от 10.10.25 до 10.04.26 |  | 74,00000 | [5 empty] | 30,00000 | 232,00000 |  |  | 100,00000 | Без дефектов |  |  | 1,59836 | 30,00000 | 40,36989 |  | 14,86256 | 6,00000 | 17,38920 | 3 | 5,00000 | F |  |  | 1,17000 | 55,15000
п.44754 от 10.10.25 до 10.04.26 | 48,40000 | 92,00000 | 0,27500 | 0,03900 | 0,16500 |  | -0,21600 | 30,00000 | 232,00000 | 3,28000 |  | 120,00000 | Без дефектов |  |  | 1,64014 | 20,00000 | 49,40688 | РРМ 310 | 32,24247 | 15,93000 | 39,25996 | 1,5 | 10,00000 | H | 7,00000 |  | 1,21000 | 66,55000
п.44755 от 11.10.25 до 11.04.26 | 87,80000 | 183,00000 | [5 empty] | 480,00000 |  |  |  | 20,00000 | Без дефектов |  |  |  | 9,00000 | [5 empty] | 1 |  |  |  |  | 1,39000 | 61,20000
п.44756 от 11.10.25 до 11.04.26 |  | 101,00000 | [25 empty] | 1,05000
п.44757 от 09.10.25 до 09.04.26 | [16 empty] | 15,00000 | [10 empty] | 1,90000
п.44758 от 09.10.25 до 09.12.25 | [13 empty] | Соответствует
п.44759 от 08.10.25 до 08.10.27 | [27 empty] | 0,87500
п.44760 от 09.10.25 до 09.04.26 |  | 70,00000 | [5 empty] | 32,00000 | 232,00000 | 6,00000 |  | 30,00000 | Без дефектов |  |  | 1,49673 | 23,00000 | 42,15795 |  | 14,23219 |  | 16,22470 | [5 empty] | 1,14000 | 55,35000
п.44761 от 13.10.25 до 13.04.26 | 3,80000 | 87,00000 | 0,25900 | -0,25900 | 0,01600 |  | -0,01500 | 28,00000 | 232,00000 | 5,00000 |  | 120,00000 | Без дефектов |  |  | 1,28965 |  | 48,82273 | РРМ 310 | 40,96453 | 20,00000 | 44,24169 | 1 | 10,00000 | H | 7,00000 |  | 1,08000 | 58,30000
п.44762 от 10.10.25 до 10.04.26 | 37,82000 | 91,00000 | 0,18614 | -0,18500 | -0,01000 |  | -0,01800 | 30,00000 | 232,00000 | 5,66000 |  | 100,00000 | Без дефектов |  |  | 1,56261 | 18,00000 | 44,94375 | РРМ 310 | 41,07143 | 18,40000 | 46,59966 | 1,5 | 10,00000 | H | 7,00000 |  | 1,15000 | 61,70000
п.44763 от 10.10.25 до 10.04.26 | 36,00000 | 91,50000 | 0,13000 | -0,12000 | -0,04800 | 0,41500 | 0,01000 | 27,00000 | 224,00000 | 6,02000 |  | 120,00000 | Без дефектов |  |  | 1,55674 | 27,00000 | 41,38125 | РРМ 310 |  | 18,40000 | 48,96401 | 1 | 16,00000 | F | 7,00000 |  | 1,13000 | 58,50000
п.44764 от 13.10.25 до 13.04.26 | 39,80000 | 91,00000 | 0,33300 | 0,33200 | 0,02700 |  | -0,01500 | 28,00000 | 232,00000 | 5,43000 |  | 120,00000 | Без дефектов |  |  | 1,67921 | 29,00000 | 47,84500 | РРМ 310 | 38,34666 | 18,23000 | 46,52282 | 1,5 | 10,00000 | H | 7,00000 |  | 1,22000 | 65,80000
п.44765 от 09.10.25 до 09.04.26 | 46,00000 | 103,00000 | 0,44200 | 0,44100 | -0,02700 | 0,09400 | 0,02500 | 32,00000 | 232,00000 | 3,98000 |  | 120,00000 | Без дефектов |  |  | 1,78900 | 20,00000 | 51,90000 | РРМ 310 | 31,56069 | 16,38000 | 41,62478 | 1,5 | 10,00000 | H | 7,00000 |  | 1,30000 | 70,40000
п.44766 от 16.10.25 до 16.04.26 | 25,20000 | 90,00000 | 0,36900 | 0,05400 | -0,22100 |  | 0,29100 | 35,00000 | 249,00000 | 16,52000 |  | 110,00000 | [6 empty] | Полиуретановый |  | 20,43000 |  | 0 | 12,00000 | H | 7,00000 |  | 1,04000 | 57,15000
п.44767 от 10.10.25 до 10.04.26 | 39,70000 | 92,50000 | 0,24000 | 0,17400 | -0,08200 |  | -0,14400 | 30,00000 | 232,00000 | 5,26000 |  | 120,00000 | Без дефектов |  |  | 1,98777 | 29,00000 | 51,70000 | РРМ 310 | 34,48607 | 17,95000 | 49,28250 | 1,5 | 10,00000 | H | 7,00000 |  | 1,40000 | 72,40000
п.44768 от 10.10.25 до 10.10.27 |  |  | 1,22300 | 0,59300 | -0,78000 | 0,40900 | -0,73100 | [9 empty] | 18,00000 | [10 empty] | 1,18000 | 62,25000
п.44769 от 09.10.25 до 09.04.26 | 32,70000 | 88,50000 | 0,15200 | 0,11600 | -0,02000 |  | -0,09600 | 30,00000 | 232,00000 | 6,00000 |  | 100,00000 | Без дефектов |  |  | 1,58242 | 28,00000 | 43,26274 | РРМ 310 | 42,53082 | 18,40000 | 48,08961 | 1,5 | 10,00000 | H | 7,00000 |  | 1,15046 | 60,54638
п.44770 от 10.10.25 до 10.04.26 | 34,60000 | 91,00000 | 0,22456 | -0,09100 | 0,01100 |  | -0,20500 | 95,00000 | 232,00000 | 4,75000 |  | 100,00000 | Без дефектов |  |  | 1,60015 | 25,00000 | 43,59500 | РРМ 310 | 40,14222 | 17,50000 | 45,83077 | 1,5 | 10,00000 | H | 7,00000 |  | 1,16000 | 61,10000
п.44771 от 11.10.25 до 11.04.26 | 37,42000 | 92,00000 | 0,24314 | 0,18400 | 0,09000 |  | 0,13100 | 30,00000 | 232,00000 | 5,00000 | 1,00000 | 100,00000 | Без дефектов |  |  | 2,17323 | 30,00000 | 41,16863 | РРМ 310 | 43,72261 | 18,00000 | 59,15150 | 1,5 | 10,00000 | H | 7,00000 |  | 1,38967 | 66,13218
п.44772 от 09.10.25 до 09.04.26 | 32,60000 | 86,00000 | 0,19692 | 0,02300 | 0,12900 |  | -0,14700 | 30,00000 | 232,00000 | 6,00000 |  | 100,00000 | Без дефектов |  |  | 1,52741 | 26,00000 | 45,59063 | РРМ 310 | 40,35917 | 18,40000 | 45,53715 | 1,50000 | 10,00000 | H | 7,00000 |  | 1,13701 | 61,71758
п.44773 от 10.10.25 до 10.04.26 |  | 78,00000 | [5 empty] | 28,00000 | 224,00000 | 6,00000 |  | 15,00000 | Без дефектов |  |  | 1,56494 | 17,00000 | 40,87955 |  | 14,67727 |  | 17,02563 | [5 empty] | 1,16000 | 55,15000
п.44774 от 11.10.25 до 11.04.26 | 39,20000 | 94,00000 | 0,29736 | 0,21600 | 0,19200 |  | -0,07000 | 33,00000 | 232,00000 | 5,63000 |  | 120,00000 | Без дефектов |  |  | 1,65301 | 27,00000 | 46,52500 | РРМ 310 | 38,49543 | 17,91000 | 46,00676 | 1,5 | 10,00000 | H | 7,00000 |  | 1,20000 | 64,35000
п.44775 от 09.10.25 до 09.04.26 | 41,00000 | 87,50000 | 0,15400 | 0,01700 | 0,05200 | 0,14800 | 0,14500 | 27,00000 | 224,00000 | 6,89000 |  | 120,00000 | Без дефектов |  |  | 1,60186 | 27,00000 | 43,45000 | РРМ 310 | 41,14998 | 17,82000 | 46,79542 | 1 | 16,00000 | F | 7,00000 |  | 1,16000 | 61,00000
п.44776 от 10.10.25 до 10.04.26 | 83,10000 | 57,00000 | [5 empty] | 480,00000 |  |  |  | 20,00000 | Без дефектов |  |  |  | 7,00000 |  |  |  | 5,00000 |  | 1 |  |  |  |  | 1,39000 | 65,40000
п.44777 от 10.10.25 до 10.04.26 | 97,44000 | 78,00000 | [5 empty] | 12,00000 |  | 7,00000 |  | 40,00000 | Без дефектов |  | 3,00000 |  |  |  | D'LAC WEF 3020 |  | 3,00000 | [6 empty] | 1,05000 | 47,65000
п.44778 от 11.10.25 до 11.04.26 | 41,00000 | 86,00000 | 0,30200 | 0,29000 | 0,05000 |  | 0,07100 | 30,00000 | 232,00000 | 5,56000 |  | 120,00000 | Без дефектов |  |  | 1,62136 | 27,00000 | 41,85500 | РРМ 310 | 43,55513 | 18,23000 | 49,34457 | 1,5 | 10,00000 | H | 7,00000 |  | 1,16000 | 59,90000
п.44779 от 10.10.25 до 10.04.26 |  | 159,50000 | [25 empty] | 1,07000 | 57,50000
п.44780 от 11.10.25 до 11.04.26 | 31,30000 | 73,00000 | [5 empty] | 47,00000 | 232,00000 | 6,00000 |  | 100,00000 | Без дефектов |  |  | 1,22003 | 30,00000 | 47,05455 | PPM 310+TPE 510 | 25,63107 | 12,00000 | 26,52241 | 1,5 | 4,00000 | H |  |  | 1,04000 | 55,20000
п.44781 от 13.10.25 до 13.04.26 | 41,80000 | 92,00000 | 0,43000 | 0,36800 | 0,06500 |  | 0,21200 | 33,00000 | 232,00000 | 5,32000 |  | 120,00000 | Без дефектов |  |  | 1,55371 | 25,00000 | 43,71250 | РРМ 310 | 41,56530 | 18,11000 | 46,50860 | 1,5 | 10,00000 | H | 7,00000 |  | 1,14000 | 60,50000
п.44782 от 11.10.25 до 11.04.26 | 4,60000 | 111,50000 | 0,12400 | 0,10800 | 0,03200 |  | -0,05200 | 30,00000 | 232,00000 | 6,00000 |  | 120,00000 | Без дефектов |  |  | 1,15559 |  | 72,57045 | РРМ 310 | 35,70141 | 18,00000 | 26,78776 | 1,5 | 10,00000 | H | 7,00000 |  | 1,08000 | 77,65000
п.44784 от 11.10.25 до 11.04.26 | 42,46000 | 84,00000 | 0,28600 | 0,23400 | -0,03900 |  | 0,16000 | 30,00000 | 232,00000 | 7,11000 |  | 120,00000 | Без дефектов |  |  | 1,98832 | 28,00000 | 50,48125 | РРМ 310 | 36,40956 | 18,38000 | 51,11224 | 1,5 | 10,00000 | H | 7,00000 |  | 1,39000 | 71,50000
п.44785 от 09.10.25 до 09.10.26 | [13 empty] | Соответствует | [13 empty] | 1,31000
п.44786 от 14.10.25 до 14.10.27 | 0,40000 |  | 3,22300 | -3,36200 | 0,05400 | 0,19100 | 0,18800 | [9 empty] | 28,00000 | [10 empty] | 1,38000
п.44787 от 10.10.25 до 10.04.26 | 92,82000 | 91,00000 | 0,42200 | -0,27800 | 0,10100 |  | -0,30100 | 30,00000 | 232,00000 | 5,84000 |  | 120,00000 | Без дефектов |  |  | 1,86513 | 28,00000 | 49,34500 | РРМ 310 | 36,21441 | 17,87000 | 48,09498 | 1,5 | 10,00000 | H | 7,00000 |  | 1,32000 | 69,30000
п.44788 от 11.10.25 до 11.04.26 | 38,00000 | 90,00000 | 0,44125 | -0,00200 | 0,31000 |  | -0,31400 | 30,00000 | 232,00000 | 6,00000 |  | 100,00000 | Без дефектов |  |  | 1,71776 | 26,00000 | 44,87125 | Полиэфирный 1311Т34 ALBA | 40,73781 | 18,00000 | 48,42536 | 1,5 | 10,00000 | F | 6,00000 |  | 1,22000 | 63,85000
п.44790 от 11.10.25 до 11.04.26 | 13,40000 | 64,00000 | [5 empty] | 26,00000 | 224,00000 | 5,00000 |  | 15,00000 | Без дефектов | Белый цвет жидкого продукта |  | 1,54925 | 24,00000 | 40,34375 |  | 12,25456 |  | 14,25252 | [5 empty] | 1,15000 | 54,35000
п.44791 от 11.10.25 до 11.04.26 | 35,40000 | 87,00000 | 0,43794 | 0,38500 | 0,06900 |  | -0,19700 | 98,00000 | 232,00000 | 5,12000 | 1,00000 | 100,00000 | Без дефектов |  |  | 1,62883 | 26,00000 | 45,82453 | РРМ 310 | 38,95294 | 17,85000 | 45,84298 | 1,5 | 10,00000 | H | 7,00000 |  | 1,18488 | 63,42214
п.44792 от 11.10.25 до 11.04.26 |  | 85,00000 | 0,41500 | -0,26700 | -0,19800 | 0,46700 | 0,24800 | 30,00000 | 232,00000 |  |  | 100,00000 | Без дефектов |  |  | 1,56279 | 10,00000 | 43,25783 |  | 30,05236 | 13,00000 | 35,32235 | 1,5 | 10,00000 | F |  |  | 1,17536 | 57,51675
п.44793 от 14.10.25 до 14.04.26 |  | 63,00000 | [5 empty] | 12,00000 |  |  |  | 30,00000 | Без дефектов |  | 3,00000 | [5 empty] | 4,00000 | [6 empty] | 1,00000 | 33,00000
п.44794 от 15.10.25 до 15.10.27 | [5 empty] | 0,14400 | [10 empty] | 70,00000 | [10 empty] | 1,68000 | 85,65000
п.44795 от 11.10.25 до 11.04.26 | 38,40000 | 83,00000 | 0,12415 | 0,10600 | -0,02400 |  | 0,06000 | 30,00000 | 232,00000 | 5,20000 |  | 100,00000 | Без дефектов |  |  | 1,87267 | 28,00000 | 48,85000 | РРМ 310 | 37,62538 | 18,38000 | 49,88366 | 1,5 | 10,00000 | H | 7,00000 |  | 1,32000 | 69,00000
п.44796 от 10.10.25 до 10.04.26 | [13 empty] | Соответствует |  |  | 20,00000 | [11 empty] | 60,60000
п.44797 от 14.10.25 до 14.04.26 | 6,46000 | 88,00000 | [5 empty] | 30,00000 | 232,00000 | 5,00000 |  | 110,00000 |  | Без дефектов |  | 1,22348 |  | 46,58182 | PPE 100 | 32,36564 | 15,00000 | 33,48946 | 2 | 10,00000 | F | 6,00000 |  | 1,04000 | 54,80000
п.44798 от 10.10.25 до 10.04.26 | 46,50000 | 102,00000 | 0,21800 | -0,10400 | -0,17900 | 0,34500 | 0,06800 | 28,00000 | 232,00000 | 3,28000 |  | 120,00000 | Без дефектов |  |  | 1,44020 | 27,00000 | 46,37500 | РРМ 310 | 35,04043 | 16,25000 | 38,36585 | 1,5 | 10,00000 | H | 7,00000 |  | 1,10000 | 61,00000
п.44799 от 22.10.25 до 22.04.26 | 56,30000 | 92,00000 | 0,20000 | -0,17000 | 0,11000 |  | -0,04000 | 36,00000 | 232,00000 |  |  | 50,00000 | Без дефектов |  |  | 1,63272 | 23,00000 | 45,16932 |  | 30,99449 | 14,00000 | 37,81328 | 1 | 4,00000 | F |  |  | 1,22000 | 60,45000
п.44800 от 11.10.25 до 11.04.26 | 75,58000 | 86,00000 | [5 empty] | 8,00000 |  |  |  | 20,00000 | Без дефектов |  | 3,00000 |  | 7,00000 |  |  |  | 12,00000 |  | 1,5 |  |  |  |  | 1,49000 | 72,10000
п.44801 от 14.10.25 до 14.04.26 | 40,48000 | 89,00000 | 0,31700 | 0,26800 | -0,13700 |  | -0,09900 | 30,00000 | 232,00000 | 4,56000 |  | 120,00000 | Без дефектов |  |  | 1,63016 | 26,00000 | 48,47500 | РРМ 310 | 36,84373 | 17,86000 | 44,34839 | 1,5 | 10,00000 | H | 7,00000 |  | 1,20000 | 65,65000
п.44802 от 16.10.25 до 16.04.26 |  | 82,00000 | 0,22300 | 0,07800 | 0,20600 |  | 0,03300 | 25,00000 | 209,00000 | 6,00000 |  |  | Без дефектов |  |  | 1,93374 |  | 23,72500 | РРМ 310 | 12,64489 | 3,00000 | 14,28872 | [5 empty] | 1,13000 | 40,60000
п.44803 от 14.10.25 до 14.04.26 | 24,00000 | 97,00000 | 0,19100 | 0,05500 | -0,05400 |  | 0,17500 | 35,00000 | 249,00000 | 16,33000 |  | 110,00000 | [6 empty] | Полиуретановый |  | 20,36000 |  | 0 | 12,00000 | H | 7,00000 |  | 1,25000 | 64,10000
п.44804 от 11.10.25 до 11.04.26 |  | 60,00000 | [5 empty] | 30,00000 | 232,00000 |  |  | 100,00000 | Без дефектов |  | 1,00000 | 1,82017 | 17,00000 | 42,54545 |  | 14,10257 | 6,00000 | 18,05128 | 3 | 5,00000 | F |  |  | 1,28000 | 60,50000
п.44805 от 14.10.25 до 14.10.27 | [27 empty] | 1,07000
п.44806 от 20.10.25 до 20.04.26 | 40,70000 | 87,00000 | 0,39000 | -0,25800 | -0,09700 |  | -0,27600 | 47,00000 | 232,00000 | 6,00000 |  | 120,00000 | Без дефектов |  |  | 1,98529 | 28,00000 | 48,28250 | РРМ 310 | 41,42288 | 20,00000 | 56,88500 | 1,5 | 4,00000 | H |  |  | 1,37000 | 69,80000
п.44807 от 17.10.25 до 17.04.26 | 87,04000 | 121,50000 | [5 empty] | 12,00000 |  |  |  | 10,00000 | Без дефектов |  |  |  | 7,00000 |  |  |  | 6,00000 |  | 1,5 |  |  |  |  | 1,41000 | 62,70000
п.44808 от 13.10.25 до 13.04.26 | 96,16000 | 64,00000 | [5 empty] | 12,00000 |  | 8,00000 |  | 40,00000 | Без дефектов |  | 3,00000 |  |  |  | D'LAC WEF 3020 |  | 4,00000 | [6 empty] | 0,99000 | 40,50000
п.44809 от 10.10.25 до 10.04.26 | 36,98000 | 96,00000 | 0,25700 | 0,00500 | -0,03500 |  | 0,25500 | 30,00000 | 232,00000 | 5,00000 |  | 120,00000 | Без дефектов |  |  | 1,91935 | 25,00000 | 45,96250 | РРМ 310 | 39,16236 | 18,00000 | 51,37297 | 1,5 | 10,00000 | H | 7,00000 |  | 1,32000 | 67,25000
п.44810 от 13.10.25 до 13.10.27 | [16 empty] | 17,00000 | [10 empty] | 1,23000
п.44811 от 13.10.25 до 13.10.27 | [16 empty] | 17,00000 | [10 empty] | 1,24000
п.44812 от 15.10.25 до 15.04.26 | 39,82000 | 89,00000 | 0,47808 | -0,18900 | -0,17900 |  | -0,40100 | 98,00000 | 232,00000 | 6,39000 |  | 100,00000 | Без дефектов |  |  | 2,23751 | 25,00000 | 49,09375 | РРМ 310 | 40,41248 | 19,84000 | 60,93639 | 1,5 | 10,00000 | H | 6,00000 |  | 1,50000 | 72,85000
п.44814 от 14.10.25 до 14.04.26 | 26,38000 | 65,00000 | 1,09000 | -0,22100 | -0,34700 |  | 1,00900 | 30,00000 | 232,00000 | 4,00000 |  | 110,00000 | Без дефектов |  |  | 1,57631 | 30,00000 | 38,77557 | РРМ 310 | 12,89472 | 5,00000 | 14,82893 | 4 | 3,00000 | H |  |  | 1,15000 | 53,15000
п.44815 от 14.10.25 до 14.04.26 | 48,54000 | 99,00000 | 0,36600 | 0,04100 | 0,05600 | 0,44800 | -0,36000 | 30,00000 | 232,00000 | 3,65000 |  | 120,00000 | Без дефектов |  |  | 2,06663 | 22,00000 | 50,57563 | РРМ 310 | 32,42668 | 16,40000 | 46,84544 | 1,5 | 10,00000 | H | 7,00000 |  | 1,43000 | 72,35000
п.44816 от 13.10.25 до 13.04.26 | 3,70000 | 94,00000 | 0,35000 | 0,30700 | 0,00600 |  | 0,17000 | 30,00000 | 232,00000 | 6,00000 |  | 120,00000 | Без дефектов |  |  | 1,35264 |  | 48,66250 | РРМ 310 | 41,09941 | 20,00000 | 45,62034 | 1 | 10,00000 | H | 7,00000 |  | 1,11000 | 59,30000
п.44817 от 12.10.25 до 12.04.26 | 40,40000 | 85,00000 | 0,19934 | 0,19200 | -0,01300 |  | -0,05200 | 30,00000 | 232,00000 | 6,00000 |  | 100,00000 | Без дефектов |  |  | 2,03151 | 27,00000 | 49,16250 | РРМ 310 | 35,71828 | 17,56000 | 50,27955 | 1,5 | 10,00000 | H | 7,00000 |  | 1,40000 | 70,95000
п.44818 от 13.10.25 до 13.04.26 | 41,40000 | 122,50000 | 0,40800 | -0,04700 | 0,11800 |  | 0,38800 | 35,00000 | 249,00000 | 25,00000 |  | 100,00000 | Без дефектов |  |  | 1,31414 |  | 43,76420 | PPU 100 | 57,36337 | 25,00000 | 61,12301 | 0,5 | 18,00000 | H | 6,00000 |  | 1,07000 | 53,75000
п.44819 от 14.10.25 до 14.10.26 | [13 empty] | Соответствует | [13 empty] | 1,26000
п.44820 от 13.10.25 до 13.04.26 | 33,96000 | 95,00000 | 0,49738 | -0,19500 | 0,44100 |  | -0,12200 | 30,00000 | 232,00000 | 6,14000 |  | 110,00000 | Без дефектов |  |  | 1,43473 | 26,00000 | 36,66500 | РРМ 310 | 49,42043 | 18,12000 | 49,80330 | 1,5 | 10,00000 | H | 6,00000 |  | 1,06000 | 52,20000
п.44821 от 13.10.25 до 13.04.26 | 10,02000 | 71,00000 | [5 empty] | 27,00000 | 224,00000 | 5,00000 |  | 30,00000 | Без дефектов |  |  | 1,53072 | 14,00000 | 39,95568 |  | 12,61613 |  | 14,26581 | [5 empty] | 1,14000 | 53,65000
п.44822 от 13.10.25 до 13.04.26 | 25,50000 | 78,00000 | [5 empty] | 27,00000 | 224,00000 | 6,00000 |  | 15,00000 | без дефектов |  |  | 1,54601 | 19,00000 | 40,53977 |  | 14,80028 |  | 17,02032 | [5 empty] | 1,15000 | 54,50000
п.44823 от 14.10.25 до 14.10.27 | [27 empty] | 0,97200
п.44824 от 16.10.25 до 16.10.27 | [27 empty] | 1,07000
п.44825 от 10.10.25 до 10.04.26 | [13 empty] | Соответствует
п.44826 от 10.10.25 до 10.04.26 | [27 empty] | 1,19000
п.44828 от 15.10.25 до 15.04.26 | 40,74000 | 108,00000 | 0,33400 | 0,25600 | -0,17200 |  | 0,12800 | 34,00000 | 254,00000 | 10,23000 |  | 110,00000 | Без дефектов |  |  | 1,42648 |  | 45,74716 | РРМ 310 | 52,74644 | 24,13000 | 59,60348 | 0,5 | 18,00000 | H | 6,00000 |  | 1,13000 | 57,75000
п.44829 от 14.10.25 до 14.04.26 | 27,30000 | 90,00000 | [5 empty] | 17,00000 | 243,00000 | 14,00000 |  | 110,00000 | Без дефектов |  |  | 1,20662 |  | 45,92500 | PPR 390 | 32,66195 | 15,00000 | 33,64181 | 0,5 | 4,00000 | F | 4,00000 |  | 1,03000 | 53,80000
п.44830 от 14.10.25 до 14.04.26 | 2,50000 | 96,00000 | 0,17536 | 0,03200 | -0,01200 |  | -0,17200 | 30,00000 | 232,00000 | 5,00000 |  | 110,00000 | Без дефектов |  |  | 1,33714 |  | 48,12500 | Полиэфирный | 41,55844 | 20,00000 | 45,71429 | 1,5 | 10,00000 | H | 7,00000 |  | 1,10000 | 58,50000
п.44831 от 13.10.25 до 13.04.26 | 3,20000 | 98,00000 | 0,45000 | 0,06900 | 0,20600 |  | 0,39500 | 30,00000 | 232,00000 | 6,00000 |  | 110,00000 | Без дефектов |  |  | 1,29859 |  | 47,77955 | РРМ 310 | 41,85891 | 20,00000 | 45,20763 | 1,5 | 10,00000 | F | 6,00000 |  | 1,08000 | 57,45000
п.44832 от 11.10.25 до 11.04.26 | 45,80000 | 93,00000 | 0,16500 | -0,03800 | -0,16100 | 0,09800 | -0,00200 | 33,00000 | 232,00000 | 3,58000 |  | 120,00000 | Без дефектов |  |  | 1,46845 | 25,00000 | 45,61000 | РРМ 310 | 35,18965 | 16,05000 | 38,76417 | 1,5 | 10,00000 | H | 7,00000 |  | 1,11000 | 60,80000
п.44833 от 15.10.25 до 15.04.26 | 4,20000 | 108,50000 | 0,23600 | 0,15500 | -0,02500 |  | -0,17500 | 30,00000 | 232,00000 | 6,00000 |  | 120,00000 | Без дефектов |  |  | 1,30349 |  | 49,58750 | РРМ 310 | 36,34486 | 18,00000 | 39,56642 | 1,5 | 10,00000 | H | 7,00000 |  | 1,09000 | 59,30000
п.44834 от 15.10.25 до 15.04.26 | 37,90000 | 90,00000 | 0,50500 | 0,11400 | -0,45500 |  | 0,18900 | 30,00000 | 232,00000 | 5,00000 |  | 100,00000 | Без дефектов |  |  | 1,51796 |  | 47,20375 | Полиэфирный 1311Т34 ALBA | 38,13256 | 18,00000 | 43,40485 | 1,5 | 10,00000 | F | 6,00000 |  | 1,14000 | 62,95000
п.44835 от 14.10.25 до 14.04.26 | 42,00000 | 89,00000 | 0,38500 | 0,37200 | -0,09700 |  | 0,02900 | 28,00000 | 232,00000 | 5,20000 |  | 120,00000 | Без дефектов |  |  | 1,67360 | 29,00000 | 44,87500 | РРМ 310 | 40,73538 | 18,28000 | 48,36913 | 1,5 | 10,00000 | H | 7,00000 |  | 1,20000 | 63,25000
п.44836 от 15.10.25 до 15.04.26 | 41,60000 | 86,00000 | 0,28380 | 0,08200 | 0,09100 |  | 0,25600 | 30,00000 | 232,00000 | 6,24000 |  | 120,00000 | Без дефектов |  |  | 1,62733 | 26,00000 | 45,05625 | РРМ 310 | 39,17326 | 17,65000 | 45,77259 | 1,5 | 10,00000 | H | 7,00000 |  | 1,18000 | 62,75000
п.44837 от 13.10.25 до 13.04.26 |  | 172,00000 | [25 empty] | 1,07000 | 58,70000
п.44838 от 14.10.25 до 14.04.26 | 42,70000 | 91,00000 | 0,29400 | 0,09300 | 0,14500 | 0,10700 | 0,23800 | 29,00000 | 224,00000 | 4,50000 |  | 120,00000 | Без дефектов |  |  | 1,63074 | 30,00000 | 46,59875 | РРМ 310 | 39,67495 | 18,37000 | 46,73418 | 1 | 16,00000 | F | 7,00000 |  | 1,19000 | 64,10000
п.44839 от 16.10.25 до 16.04.26 | 8,66000 | 88,00000 | [5 empty] | 7,00000 |  |  |  | 40,00000 | Без дефектов |  | 2,00000 |  | 20,00000 |  | D'LAC WET 1020 HV | [8 empty] | 1,07000 | 38,05000
п.44841 от 15.10.25 до 15.04.26 | 35,30000 | 77,00000 | [5 empty] | 47,00000 | 232,00000 | 5,00000 |  | 100,00000 | Без дефектов |  |  | 1,25094 | 22,00000 | 45,82955 | РРМ 310 | 30,54798 | 14,00000 | 32,07538 | 1,5 | 4,00000 | H |  |  | 1,05000 | 54,60000
п.44842 от 16.10.25 до 16.04.26 | 15,20000 | 93,00000 | 0,31300 | 0,28200 | -0,04100 |  | 0,13000 | 30,00000 | 232,00000 | 6,00000 |  | 110,00000 | Без дефектов |  |  | 1,91735 | 27,00000 | 43,53125 | PPU 331 | 46,37681 | 20,00000 | 58,76941 | 0,5 | 10,00000 | H | 6,00000 |  | 1,30000 | 65,25000
п.44843 от 17.10.25 до 17.04.26 | 39,00000 | 90,50000 | 0,27900 | -0,26400 | -0,08900 |  | 0,01900 | 30,00000 | 232,00000 | 6,03000 |  | 100,00000 | Без дефектов |  |  | 1,50105 | 27,00000 | 46,74875 | РРМ 310 | 37,49833 | 17,53000 | 42,23665 | 1,5 | 10,00000 | H | 7,00000 |  | 1,13000 | 62,30000
п.44844 от 16.10.25 до 16.04.26 | 4,20000 | 113,00000 | 0,41900 | 0,10400 | -0,34200 |  | -0,21800 | 30,00000 | 232,00000 | 6,00000 |  | 120,00000 | Без дефектов |  |  | 1,33896 |  | 50,11307 | РРМ 310 | 35,91877 | 18,00000 | 39,86984 | 1,5 | 10,00000 | H | 7,00000 |  | 1,11000 | 60,45000
п.44845 от 14.10.25 до 14.04.26 |  | 60,00000 | [5 empty] | 30,00000 | 232,00000 |  |  | 100,00000 | Без дефектов |  |  | 1,82017 | 22,00000 | 42,54545 |  | 13,65582 | 5,80000 | 17,44957 | 3 | 5,00000 | F |  |  | 1,28000 | 60,50000
п.44846 от 14.10.25 до 14.04.26 | 38,58000 | 94,00000 | 0,26533 | 0,20800 | 0,08000 |  | 0,14400 | 32,00000 | 232,00000 | 7,02000 |  | 120,00000 | Без дефектов |  |  | 1,69847 | 30,00000 | 46,32000 | РРМ 310 | 39,63731 | 18,36000 | 48,12328 | 1,5 | 10,00000 | H | 7,00000 |  | 1,22000 | 64,80000
п.44847 от 21.10.25 до 21.04.26 | 45,00000 | 88,00000 | 0,28000 | -0,20400 | 0,15300 |  | 0,11500 | 30,00000 | 232,00000 | 5,30000 |  | 120,00000 | Без дефектов |  |  | 1,46820 | 26,00000 | 40,79938 | РРМ 310 | 45,02355 | 18,40000 | 47,77177 | 1,5 | 10,00000 | H | 7,00000 |  | 1,09000 | 56,55000
п.44848 от 17.10.25 до 17.04.26 | 3,70000 | 111,50000 | 0,09100 | 0,05900 | -0,05600 |  | -0,04100 | 30,00000 | 232,00000 | 6,00000 |  | 120,00000 | Без дефектов |  |  | 1,32557 |  | 49,37500 | РРМ 310 | 36,45570 | 18,00000 | 40,10127 | 1,5 | 10,00000 | H | 7,00000 |  | 1,10000 | 59,50000
п.44849 от 11.10.25 до 11.04.26 | [13 empty] | Прозрачная, без посторонних включений | [13 empty] | 0,90000
п.44850 от 16.10.25 до 16.04.26 | 37,50000 | 68,00000 | 0,99200 | 0,87400 | -0,25100 |  | -0,39800 | 30,00000 | 232,00000 |  |  | 110,00000 | Не соответствует |  |  | 1,47849 | 26,00000 |  |  |  | 6,00000 | 15,29471 |  | 3,00000 |  |  |  | 1,15000 | 58,00000
п.44851 от 14.10.25 до 14.04.26 | 46,40000 | 102,00000 | 0,26500 | -0,22800 | 0,11900 | 0,34400 | -0,06600 | 30,00000 | 232,00000 | 4,00000 |  | 120,00000 | Без дефектов |  |  | 1,46167 | 28,00000 | 46,37313 | РРМ 310 | 33,44609 | 15,51000 | 36,95286 | 1,5 | 10,00000 | H | 7,00000 |  | 1,11000 | 61,35000
п.44852 от 15.10.25 до 15.04.26 | 38,90000 | 91,00000 | 0,44156 | -0,00700 | -0,04700 |  | -0,43900 | 30,00000 | 232,00000 | 5,12000 |  | 120,00000 | Без дефектов |  |  | 1,93512 | 28,00000 | 46,30125 | РРМ 310 | 39,13501 | 18,12000 | 51,79373 | 1,5 | 10,00000 | H | 7,00000 |  | 1,33000 | 67,70000
п.44853 от 14.10.25 до 14.04.26 |  | 72,50000 | [5 empty] | 28,00000 | 224,00000 | 6,00000 |  | 30,00000 | Без дефектов |  |  |  | 18,00000 | 39,88636 |  | 15,04274 | [7 empty] | 1,15000 | 54,00000
п.44854 от 14.10.25 до 14.04.26 | 33,20000 | 92,00000 | 0,27600 | -0,20500 | 0,13400 |  | 0,12600 | 28,00000 | 232,00000 | 5,00000 |  | 100,00000 | Без дефектов |  |  | 1,45898 |  | 41,75313 | Полиэфирный 1311Т34 ALBA | 43,11054 | 18,00000 | 45,87201 | 1,5 | 10,00000 | F | 6,00000 |  | 1,09000 | 57,25000
п.44855 от 15.10.25 до 15.04.26 | 12,10000 | 76,00000 | [5 empty] | 27,00000 | 224,00000 | 6,00000 |  | 30,00000 | Без дефектов |  |  | 1,52967 | 20,00000 | 39,29773 |  | 15,26806 |  | 17,09126 | [5 empty] | 1,16000 | 53,95000
п.44856 от 15.10.25 до 15.04.26 | 38,30000 | 83,00000 | 0,34800 | 0,08400 | 0,03500 |  | -0,33600 | 30,00000 | 232,00000 | 5,82000 |  | 120,00000 | Без дефектов |  |  | 1,92663 | 28,00000 | 46,80000 | РРМ 310 | 37,67094 | 17,63000 | 49,95063 | 1,5 | 10,00000 | H | 7,00000 |  | 1,33000 | 68,00000
п.44858 от 16.10.25 до 16.04.26 | 37,44000 | 91,00000 | 0,39400 | -0,24100 | -0,07200 |  | 0,30400 | 30,00000 | 232,00000 | 5,60000 |  | 120,00000 | Без дефектов |  |  | 1,68183 | 29,00000 | 40,85250 | РРМ 310 | 45,08046 | 18,35000 | 51,52181 | 1,5 | 10,00000 | H | 7,00000 |  | 1,18000 | 59,90000
п.44859 от 17.10.25 до 17.04.26 | 90,62000 | 132,00000 | [5 empty] | 12,00000 |  |  |  | 5,00000 | Без дефектов |  |  |  | 13,00000 |  |  |  | 8,00000 | [6 empty] | 1,05000 | 48,40000
п.44860 от 14.10.25 до 14.04.26 | 22,90000 | 120,00000 | 0,37400 | -0,01600 | -0,14000 |  | -0,34600 | 35,00000 | 249,00000 | 25,00000 |  | 110,00000 | Без дефектов |  |  | 1,36978 |  | 46,95966 | PPU 331 | 53,30878 | 25,00000 | 59,09327 | 1,5 | 10,00000 | H |  |  | 1,11000 | 57,95000
п.44861 от 14.10.25 до 14.10.27 | [13 empty] | Прозрачный
п.44862 от 15.10.25 до 15.10.26 | [27 empty] | 1,31000
п.44863 от 15.10.25 до 15.04.26 | 99,60000 | 69,00000 | [5 empty] | 12,00000 |  | 7,00000 |  | 51,00000 | Без дефектов | [5 empty] | D'LAC WEF 3020 | [8 empty] | 1,02000 | 50,60000
п.44864 от 15.10.25 до 15.04.26 | 36,76000 | 112,50000 | 0,39265 | -0,13900 | 0,20600 |  | 0,30400 | 35,00000 | 249,00000 | 24,00000 |  | 110,00000 | Без дефектов |  |  | 1,34194 |  | 47,62500 | PPU 331 | 52,49344 | 25,00000 | 57,74278 | 1,5 | 10,00000 | H |  |  | 1,10000 | 58,10000
п.44865 от 14.10.25 до 14.04.26 | 40,40000 | 109,00000 | 0,46462 | 0,40700 | -0,14000 |  | -0,17500 | 35,00000 | 249,00000 | 25,00000 |  | 110,00000 | Без дефектов |  |  | 1,39143 |  | 46,92727 | PPU 331 | 53,27393 | 25,00000 | 59,66680 | 1,5 | 10,00000 | H |  |  | 1,12000 | 58,30000
п.44867 от 16.10.25 до 16.04.26 | 40,30000 | 106,00000 | 0,44944 | 0,15900 | 0,36700 |  | -0,20500 | 35,00000 | 249,00000 | 25,00000 |  | 110,00000 | Без дефектов |  |  | 1,45838 |  | 46,68182 | PPU 331 | 53,55404 | 25,00000 | 61,58715 | 1,5 | 10,00000 | H |  |  | 1,15000 | 59,20000
п.44868 от 13.10.25 до 13.04.26 | [7 empty] | 25,00000 | 232,00000 | [7 empty] | 10,00000 |  |  |  | 20,09000
п.44870 от 14.10.25 до 14.04.26 | 38,80000 | 88,00000 | 0,20751 | -0,06200 | 0,14300 |  | 0,13700 | 30,00000 | 232,00000 | 6,00000 | 1,00000 | 100,00000 | Без дефектов |  |  | 1,87531 | 26,00000 | 39,13674 | РРМ 310 | 45,99259 | 18,00000 | 55,33791 | 1,50000 | 10,00000 | H | 7,00000 |  | 1,24845 | 60,99915
п.44871 от 16.10.25 до 16.10.27 | 0,40000 |  | 3,55800 | -3,55000 | 0,00500 | 0,20000 | 0,23500 | [9 empty] | 35,00000 | [10 empty] | 1,38000
п.44873 от 15.10.25 до 15.04.26 | 48,30000 | 105,00000 | 0,38900 | 0,17200 | 0,33600 | 0,28300 | -0,09500 | 30,00000 | 232,00000 | 3,93000 |  | 120,00000 | Без дефектов |  |  | 1,57080 | 28,00000 | 50,21875 | РРМ 310 | 30,86497 | 15,50000 | 36,75085 | 1,5 | 10,00000 | H | 7,00000 |  | 1,18000 | 66,25000
п.44874 от 14.10.25 до 14.04.26 | [7 empty] | 25,00000 | 232,00000 | [7 empty] | 8,00000 |  |  |  | 20,40000
п.44875 от 13.10.25 до 13.04.26 | [13 empty] | Соответствует
п.44876 от 17.10.25 до 17.04.26 | 3,50000 | 109,00000 | 0,25000 | 0,21400 | -0,04200 |  | 0,12200 | 30,00000 | 232,00000 | 6,00000 |  | 120,00000 | Без дефектов |  |  | 1,23691 |  | 50,43295 | РРМ 310 | 35,69095 | 18,00000 | 37,83241 | 1,5 | 10,00000 | H | 7,00000 |  | 1,06000 | 58,85000
п.44877 от 17.10.25 до 17.04.26 | 38,80000 | 88,00000 | 0,32100 | 0,27600 | 0,06500 |  | 0,15200 | 30,00000 | 232,00000 | 5,52000 |  | 120,00000 | Без дефектов |  |  | 1,57940 | 28,00000 | 43,43438 | РРМ 310 | 41,23378 | 17,88000 | 46,56182 | 1,5 | 10,00000 | H | 7,00000 |  | 1,15000 | 60,65000
п.44878 от 15.10.25 до 15.04.26 |  | 78,00000 | [5 empty] | 30,00000 | 232,00000 | 6,00000 |  | 15,00000 | Без дефектов |  |  | 1,54363 |  | 39,17841 |  | 15,31456 |  | 17,45860 | [5 empty] | 1,14000 | 53,05000
п.44879 от 15.10.25 до 15.04.26 | 39,50000 | 91,00000 | 0,30001 | 0,13700 | 0,20900 |  | 0,16600 | 32,00000 | 232,00000 | 6,00000 |  | 100,00000 | Без дефектов |  |  | 1,53019 | 26,00000 | 41,06102 | РРМ 310 | 43,83720 | 18,00000 | 47,65570 | 1,50000 | 10,00000 | H | 7,00000 |  | 1,11724 | 57,79673
п.44880 от 17.10.25 до 17.04.26 | 40,90000 | 55,00000 | 0,62300 | -0,05600 | -0,01600 |  | 0,62000 | 30,00000 | 232,00000 |  |  | 100,00000 | Без дефектов |  |  | 1,55292 | 30,00000 |  |  |  | 6,00000 | 16,28942 | 4 | 3,00000 |  |  |  | 1,17000 | 57,20000
п.44881 от 17.10.25 до 17.04.26 |  | 75,00000 | [5 empty] | 12,00000 |  |  |  | 30,00000 | Без дефектов | [7 empty] | 4,00000 | [6 empty] | 0,98000 | 34,20000
п.44882 от 15.10.25 до 15.04.26 | 46,70000 | 99,00000 | 0,21800 | -0,14900 | 0,15800 | 0,33800 | 0,02000 | 30,00000 | 232,00000 | 3,37000 |  | 120,00000 | Без дефектов |  |  | 1,48500 | 23,50000 | 46,17000 | РРМ 310 | 33,61490 | 15,52000 | 37,44473 | 1,5 | 10,00000 | H | 7,00000 |  | 1,12000 | 61,55000
п.44883 от 15.10.25 до 15.04.26 | 88,32000 | 128,00000 | [5 empty] | 12,00000 |  |  |  | 10,00000 | Без дефектов | [7 empty] | 6,00000 | [6 empty] | 0,99000 | 37,60000
п.44884 от 17.10.25 до 17.04.26 | 2,40000 | 95,00000 | 0,01600 | -0,01400 | 0,00500 |  | -0,00400 | 30,00000 | 232,00000 | 6,00000 |  | 110,00000 | Без дефектов |  |  | 1,40947 |  | 50,99432 | Полиэфирный | 39,22005 | 20,00000 | 45,10306 | 1,5 | 10,00000 | H | 7,00000 |  | 1,15000 | 62,50000
п.44885 от 15.10.25 до 15.04.26 |  | 72,00000 | [5 empty] | 12,00000 |  |  |  | 30,00000 | Без дефектов |  | 3,00000 | [5 empty] | 4,00000 | [6 empty] | 1,00000 | 32,50000
п.44886 от 15.10.25 до 15.04.26 |  | 70,00000 | [5 empty] | 12,00000 |  |  |  | 30,00000 | Без дефектов |  | 3,00000 | [5 empty] | 5,00000 | [6 empty] | 1,00000 | 32,50000
п.44887 от 16.10.25 до 16.04.26 | 38,68000 | 91,00000 | 0,35600 | 0,34500 | -0,00400 |  | -0,08500 | 30,00000 | 232,00000 | 4,97000 |  | 120,00000 | Без дефектов |  |  | 1,62261 | 27,00000 | 49,15000 | РРМ 310 | 37,02950 | 18,20000 | 44,67692 | 1,5 | 10,00000 | H | 7,00000 |  | 1,20000 | 66,10000
п.44888 от 16.10.25 до 16.04.26 | 41,20000 | 85,00000 | 0,31600 | 0,27900 | -0,13300 |  | 0,06500 | 30,00000 | 232,00000 | 5,15000 |  | 120,00000 | Без дефектов |  |  | 1,63424 | 25,00000 | 46,30125 | РРМ 310 | 38,87584 | 18,00000 | 46,03486 | 1,5 | 10,00000 | H | 7,00000 |  | 1,19000 | 63,90000
п.44889 от 16.10.25 до 16.04.26 | 39,80000 | 92,50000 | 0,45000 | 0,42300 | -0,15100 | 0,12100 | 0,03800 | 27,00000 | 224,00000 | 6,00000 |  | 120,00000 | Без дефектов |  |  | 1,88265 | 27,00000 | 45,56250 | РРМ 310 | 37,31139 | 17,00000 | 48,12778 | 1 | 16,00000 | F | 7,00000 |  | 1,30000 | 66,50000
п.44890 от 16.10.25 до 16.10.26 | [13 empty] | Соответствует | [13 empty] | 1,29000
п.44891 от 16.10.25 до 16.04.26 | 38,34000 | 97,00000 | 0,32566 | 0,28800 | -0,10700 |  | -0,10800 | 32,00000 | 232,00000 | 5,00000 |  | 110,00000 | Без дефектов |  |  | 2,21741 | 28,00000 | 48,10750 | РРМ 310 | 37,41620 | 18,00000 | 55,47373 | 1,5 | 10,00000 | F | 6,00000 |  | 1,48000 | 71,95000
п.44892 от 15.10.25 до 15.04.26 | [7 empty] | 25,00000 | 232,00000 | [7 empty] | 10,00000 |  |  |  | 20,31000
п.44893 от 16.10.25 до 16.10.27 | [5 empty] | 0,01600 | [10 empty] | 60,00000 | [10 empty] | 1,69000 | 85,50000
п.44894 от 17.10.25 до 17.10.27 | [5 empty] | 0,35700 | [10 empty] | 55,00000 | [10 empty] | 1,68000 | 85,40000
п.44895 от 17.10.25 до 17.04.26 | 3,60000 | 97,00000 | 0,27600 | 0,16000 | -0,02500 |  | -0,22300 | 30,00000 | 232,00000 | 5,00000 |  | 120,00000 | Без дефектов |  |  | 1,29827 |  | 50,20682 | РРМ 310 | 38,22064 | 19,00000 | 41,24938 | 1 | 10,00000 | H | 7,00000 |  | 1,09000 | 59,80000
п.44896 от 16.10.25 до 16.04.26 | 6,40000 | 60,00000 | [5 empty] | 25,00000 | 232,00000 | 6,00000 |  |  | Без дефектов |  |  | 1,52948 | 22,00000 | 38,49205 |  | 15,53581 |  | 17,61403 | [5 empty] | 1,13000 | 52,10000
п.44897 от 16.10.25 до 16.04.26 |  | 77,00000 | [5 empty] | 26,00000 | 224,00000 | 6,00000 |  | 5,00000 | Без дефектов |  |  | 1,55194 | 19,00000 |  |  |  |  | 16,70248 | 1,5 |  |  |  |  | 1,16000 | 55,75000
п.44898 от 17.10.25 до 17.04.26 | 40,10000 | 84,00000 | 0,11400 | 0,09500 | -0,06200 |  | 0,00700 | 30,00000 | 232,00000 | 5,67000 |  | 120,00000 | Без дефектов |  |  | 1,65758 | 25,00000 | 46,15000 | РРМ 310 | 38,43987 | 17,74000 | 45,87441 | 1,5 | 10,00000 | H | 7,00000 |  | 1,20000 | 64,10000
п.44900 от 16.10.25 до 16.04.26 | 45,20000 | 101,00000 | 0,51400 | 0,16300 | 0,46400 | 0,48800 | 0,15100 | 32,00000 | 232,00000 | 3,85000 |  | 120,00000 | Без дефектов |  |  | 1,63086 | 27,00000 | 50,23875 | РРМ 310 | 32,60431 | 16,38000 | 39,81151 | 1,5 | 10,00000 | H | 7,00000 |  | 1,21000 | 67,10000
п.44901 от 17.10.25 до 17.04.26 | 36,40000 | 95,00000 | 0,04104 | 0,03000 |  |  | -0,02800 | 30,00000 | 232,00000 | 5,60000 |  | 110,00000 | Без дефектов |  |  | 1,70756 | 29,00000 | 47,26375 | РРМ 310 | 41,89257 | 19,80000 | 51,46072 | 1,5 | 10,00000 | H | 6,00000 |  | 1,23000 | 65,70000
п.44902 от 20.10.25 до 20.04.26 | 39,54000 | 93,00000 | 0,34400 | 0,17100 | -0,29700 |  | -0,01700 | 30,00000 | 232,00000 | 5,74000 |  | 120,00000 | Без дефектов |  |  | 1,58827 | 26,00000 | 48,52250 | РРМ 310 | 37,50837 | 18,20000 | 44,40337 | 1,5 | 10,00000 | H | 7,00000 |  | 1,18000 | 65,10000
п.44903 от 15.10.25 до 15.04.26 | 36,00000 | 93,00000 | 0,40645 | 0,16800 | -0,05500 |  | -0,36600 | 30,00000 | 232,00000 | 6,00000 |  | 120,00000 | Без дефектов |  |  | 1,94961 | 26,00000 | 45,47000 | РРМ 310 | 39,58654 | 18,00000 | 52,22174 | 1,5 | 10,00000 | H | 7,00000 |  | 1,33000 | 67,20000
п.44904 от 16.10.25 до 16.04.26 | 36,10000 | 103,00000 | 0,37400 | 0,20600 | 0,29400 |  | 0,10500 | 34,00000 | 249,00000 | 24,20000 | 1,00000 | 100,00000 | Без дефектов |  | 2,00000 | 1,73003 |  | 45,88068 | PPU 331 | 54,48917 | 25,00000 | 69,20124 | 1 | 30,00000 | H | 7,00000 |  | 1,27000 | 62,50000
п.44905 от 15.10.25 до 15.04.26 | 38,30000 | 91,00000 | 0,16900 | -0,05200 | 0,06200 |  | 0,14900 | 30,00000 | 232,00000 | 4,50000 |  | 100,00000 | Без дефектов |  |  | 1,63074 | 30,00000 | 46,59875 | РРМ 310 | 39,42166 | 18,37000 | 46,73418 | 1,5 | 10,00000 | H | 7,00000 |  | 1,19000 | 64,10000
п.44906 от 21.10.25 до 21.04.26 | 21,60000 | 98,50000 | 0,33700 | -0,06300 | 0,17400 |  | 0,28200 | 35,00000 | 249,00000 | 16,98000 |  | 110,00000 | [6 empty] | Полиуретановый |  | 21,27000 |  | 0 | 12,00000 | H | 7,00000 |  | 1,12000 | 58,80000
п.44907 от 17.10.25 до 17.04.26 | 37,00000 | 90,00000 | 0,35700 | 0,06700 | -0,03700 |  | -0,34900 | 28,00000 | 232,00000 | 4,55000 | 1,00000 | 110,00000 | Без дефектов |  |  | 2,06387 | 30,00000 | 46,31125 | РРМ 310 | 44,01294 | 20,23000 | 60,42281 | 1,5 | 10,00000 | F | 7,00000 |  | 1,39000 | 69,10000
п.44909 от 22.10.25 до 22.04.26 | 73,52000 | 130,00000 | [5 empty] | 12,00000 |  |  |  | 10,00000 | Без дефектов | [7 empty] | 7,00000 | [6 empty] | 0,98000 | 36,70000
п.44910 от 20.10.25 до 20.04.26 | 6,00000 | 77,00000 | [5 empty] | 10,00000 |  | 6,00000 |  | 40,00000 | Без дефектов | [5 empty] | D'LAC WET 1020 HV |  | 3,00000 | [6 empty] | 1,05000 | 43,80000
п.44911 от 20.10.25 до 20.04.26 | 36,00000 | 101,00000 | 0,05100 | -0,01100 | -0,00300 |  | 0,05000 | 30,00000 | 232,00000 | 6,00000 | 1,00000 | 110,00000 | Без дефектов |  |  | 1,62594 | 30,00000 | 48,85000 | РРМ 310 | 36,73469 | 18,00000 | 44,41121 | 1,5 | 10,00000 | F | 7,00000 |  | 1,20000 | 65,90000
п.44912 от 16.10.25 до 16.04.26 | 37,54000 | 93,00000 | 0,32698 | 0,27700 | 0,17300 |  | -0,01600 | 30,00000 | 232,00000 | 5,80000 | 1,00000 | 100,00000 | Без дефектов |  |  | 1,87531 | 26,00000 | 39,13674 | РРМ 310 | 45,99259 | 18,00000 | 55,33791 | 1,50000 | 10,00000 | H | 7,00000 |  | 1,24845 | 60,99915
п.44913 от 17.10.25 до 17.04.26 | 37,50000 | 95,00000 | 0,15400 | 0,09500 | 0,03300 |  | 0,11700 | 30,00000 | 232,00000 | 5,65000 |  | 120,00000 | Без дефектов |  |  | 1,63628 | 27,00000 | 44,31875 | РРМ 310 | 41,68373 | 18,32000 | 48,15519 | 1,5 | 10,00000 | H | 7,00000 |  | 1,18000 | 62,25000
п.44914 от 20.10.25 до 20.04.26 | 99,50000 | 76,00000 | [5 empty] | 12,00000 |  | 6,00000 |  | 40,00000 | Без дефектов |  | 3,00000 |  |  |  | D'LAC WEF 3020 |  | 3,00000 | [6 empty] | 1,02000 | 39,35000
п.44916 от 16.10.25 до 16.04.26 | 47,50000 | 99,00000 | 0,18900 | -0,16700 | -0,01800 | 0,20700 | -0,08700 | 30,00000 | 232,00000 | 3,33000 |  | 120,00000 | Без дефектов |  |  | 1,46167 | 25,00000 | 46,37313 | РРМ 310 | 33,83425 | 15,69000 | 37,38171 | 1,5 | 10,00000 | H | 7,00000 |  | 1,11000 | 61,35000
п.44917 от 17.10.25 до 17.04.26 | 10,00000 | 74,00000 | [5 empty] | 30,00000 | 232,00000 | 6,00000 |  | 30,00000 | Без дефектов |  |  | 1,54494 | 20,00000 | 40,60511 |  | 14,77647 |  | 16,99293 | [5 empty] | 1,15000 | 54,55000
п.44919 от 20.10.25 до 20.04.26 |  | 65,00000 | [6 empty] | 224,00000 | 5,00000 | [5 empty] | 2,49297 | 8,00000 |  |  |  | 12,00000 | 84,86711 | [5 empty] | 1,14000 | 35,25000
п.44920 от 17.10.25 до 17.04.26 | 18,90000 | 68,00000 | [5 empty] | 30,00000 | 232,00000 |  |  | 100,00000 | Без дефектов |  |  | 1,56935 | 16,00000 | 39,16761 |  | 15,31878 | 6,00000 | 17,61660 | 3 | 5,00000 | F |  |  | 1,15000 | 53,45000
п.44921 от 17.10.25 до 17.04.26 | 40,26000 | 84,00000 | 0,28500 | 0,26100 | 0,02100 |  | 0,11100 | 28,00000 | 232,00000 | 5,01000 |  | 120,00000 | Без дефектов |  |  | 1,73430 | 27,00000 | 51,58125 | Грунт Фестпро (для ММК) | 34,99334 | 18,05000 | 45,04201 | 1,5 | 10,00000 | H | 7,00000 |  | 1,27000 | 69,50000
п.44922 от 17.10.25 до 17.10.27 |  |  | 10,59500 |  |  | 0,26900 | [10 empty] | 27,00000 | [9 empty] | 73,40000 | 1,47000
п.44923 от 17.10.25 до 17.10.27 |  |  | 0,43600 |  |  | 0,39800 | [10 empty] | 30,00000 | [9 empty] | 77,76000 | 1,53000
п.44924 от 16.10.25 до 16.04.26 | [7 empty] | 25,00000 | 232,00000 | [7 empty] | 10,00000 |  |  |  | 19,66000
п.44925 от 20.10.25 до 20.04.26 | 4,00000 | 91,00000 | 0,20600 | -0,18700 | 0,08400 |  | 0,02300 | 28,00000 | 232,00000 | 5,00000 |  | 110,00000 | Без дефектов |  |  | 1,32613 |  | 49,31250 | Полиэфирный | 40,55767 | 20,00000 | 44,61343 | 1,5 | 10,00000 | H | 7,00000 |  | 1,10000 | 59,45000
п.44926 от 20.10.25 до 20.10.27 | [5 empty] | 0,01600 | [10 empty] | 60,00000 | [10 empty] | 1,69000 | 85,40000
п.44927 от 16.10.25 до 16.04.26 | [13 empty] | Соответствует |  |  | 25,00000 | [11 empty] | 60,70000
п.44928 от 20.10.25 до 20.04.26 | 40,80000 | 85,00000 | 0,11600 | -0,07100 | -0,08700 |  | 0,02800 | 30,00000 | 232,00000 | 5,87000 |  | 120,00000 | Без дефектов |  |  | 1,60068 | 25,00000 | 41,63750 | РРМ 310 | 43,99880 | 18,32000 | 49,36777 | 1,5 | 10,00000 | H | 7,00000 |  | 1,15000 | 59,40000
п.44929 от 22.10.25 до 22.04.26 | 2,40000 | 104,00000 | 0,70200 | 0,65700 | 0,01400 |  | -0,24700 | 30,00000 | 232,00000 | 6,00000 |  | 120,00000 | Без дефектов |  | 2,00000 | 1,26638 |  | 49,17500 | РРМ 310 | 36,60397 | 18,00000 | 39,16624 | 1,5 | 10,00000 | H | 7,00000 |  | 1,07000 | 58,20000
п.44930 от 20.10.25 до 20.04.26 | 5,70000 | 63,00000 | [5 empty] | 25,00000 | 232,00000 | 6,00000 |  |  | Без дефектов |  |  | 1,54036 | 18,00000 | 39,37273 |  | 15,23897 |  | 17,37243 | [5 empty] | 1,14000 | 53,20000
п.44931 от 17.10.25 до 17.04.26 |  | 80,00000 | [5 empty] | 32,00000 | 227,00000 | 5,00000 |  | 15,00000 | Без дефектов |  |  | 1,56820 |  | 39,23295 |  | 12,76565 |  | 14,65605 | [5 empty] | 1,15000 | 53,50000
п.44933 от 17.10.25 до 17.04.26 | 40,20000 | 86,00000 | 0,31100 | 0,20200 | 0,20000 | 0,44500 | -0,12500 | 28,00000 | 224,00000 | 5,00000 |  | 120,00000 | Без дефектов |  |  | 1,86746 | 22,00000 | 47,84563 | РРМ 310 | 35,53094 | 17,00000 | 46,58382 | 1 | 16,00000 | F | 7,00000 |  | 1,31000 | 68,15000
п.44934 от 17.10.25 до 17.04.26 | 34,50000 | 88,00000 | 0,33220 | 0,21000 | 0,24400 |  | 0,08200 | 30,00000 | 232,00000 | 6,00000 |  | 100,00000 | Без дефектов |  |  | 1,83911 | 30,00000 | 46,09993 | РРМ 310 | 39,91329 | 18,40000 | 50,95248 | 1,50000 | 10,00000 | H | 7,00000 |  | 1,28388 | 66,41426
п.44936 от 17.10.25 до 17.10.26
п.44937 от 20.10.25 до 20.04.26 | 5,68000 | 88,00000 | [5 empty] | 7,00000 |  |  |  | 40,00000 | Без дефектов |  | 2,00000 |  | 20,00000 |  | D'LAC WET 1020 HV | [8 empty] | 1,07000 | 39,10000
п.44939 от 20.10.25 до 20.04.26 | 39,10000 | 109,50000 | 0,03300 | 0,00100 | 0,03200 |  | -0,00700 | 30,00000 | 232,00000 | 6,00000 |  | 55,00000 | Без дефектов |  |  | 1,40495 |  | 39,84500 | РРМ 310 | 45,32578 | 18,00000 | 46,31718 | 1,5 | 10,00000 | H | 7,00000 |  | 1,06000 | 54,60000
п.44940 от 21.10.25 до 21.04.26 | 34,60000 | 93,00000 | 0,23900 | 0,20600 | -0,04100 |  | -0,11400 | 30,00000 | 232,00000 | 6,00000 | 1,00000 | 110,00000 | Без дефектов |  |  | 2,18780 | 29,00000 | 48,52587 | РРМ 310 | 41,21513 | 20,00000 | 60,78337 | 0,5 | 20,00000 | 2H | 7,00000 |  | 1,47000 | 71,98687
п.44941 от 17.10.25 до 17.04.26 | 33,40000 | 88,00000 | 0,30867 | -0,25900 | 0,15900 |  | -0,05400 | 28,00000 | 232,00000 | 5,00000 |  | 100,00000 | Без дефектов |  |  | 1,46093 |  | 41,54875 | Полиэфирный 1311Т34 ALBA | 43,32260 | 18,00000 | 46,05388 | 1,5 | 10,00000 | F | 6,00000 |  | 1,09000 | 57,10000
п.44942 от 17.10.25 до 17.04.26 | 38,90000 | 93,50000 | 0,30000 | -0,28300 | 0,06100 |  | 0,07700 | 30,00000 | 232,00000 | 5,57000 |  | 100,00000 | Без дефектов |  |  | 1,57708 | 29,00000 | 45,62500 | РРМ 310 | 39,44591 | 17,94000 | 45,26847 | 1,5 | 10,00000 | H | 7,00000 |  | 1,16000 | 62,50000
п.44943 от 17.10.25 до 17.04.26 | 83,94000 | 70,00000 | [5 empty] | 480,00000 |  |  |  | 20,00000 | Без дефектов |  |  |  | 7,00000 |  |  |  | 4,00000 |  | 2 |  |  |  |  | 1,39000 | 65,80000
п.44944 от 20.10.25 до 20.04.26 | 281,00000 | 55,00000 | [5 empty] | 480,00000 |  |  |  | 20,00000 | Без дефектов | [7 empty] | 6,00000 |  | 1,5 |  |  |  |  | 1,03000 | 49,30000
п.44945 от 16.10.25 до 16.04.26 | [13 empty] | Соответствует
п.44946 от 17.10.25 до 17.04.26 | 39,16000 | 82,00000 | 0,31800 | 0,29000 | -0,12000 |  | 0,04600 | 28,00000 | 232,00000 | 5,56000 |  | 120,00000 | Без дефектов |  |  | 1,84441 | 28,00000 | 50,74750 | РРМ 310 | 34,71462 | 17,76000 | 46,69537 | 1,5 | 10,00000 | H | 7,00000 |  | 1,32000 | 70,15000
п.44947 от 20.10.25 до 20.10.26 | [27 empty] | 1,33000
п.44948 от 21.10.25 до 21.10.27 | [27 empty] | 0,97000 | 64,45000
п.44949 от 17.10.25 до 17.10.27 | [13 empty] | Прозрачный
п.44950 от 21.10.25 до 21.10.26 | [13 empty] | Соответствует | [13 empty] | 1,26000
п.44951 от 22.10.25 до 22.10.26 | [13 empty] | Соответствует | [13 empty] | 1,27000
п.44952 от 05.11.25 до 05.05.26 | 7,56000 | 57,50000 | [5 empty] | 25,00000 | 232,00000 | 5,00000 |  |  | Без дефектов |  |  | 1,54363 | 23,33333 | 39,17841 |  | 12,76213 |  | 14,54883 | [5 empty] | 1,14000 | 53,05000
п.44953 от 23.10.25 до 23.04.26 | 43,60000 | 88,00000 | 0,31900 | 0,29200 | 0,09400 |  | -0,08900 | 28,00000 | 232,00000 | 7,05000 |  | 120,00000 | Без дефектов |  |  | 1,45470 | 23,00000 | 39,72250 | Грунт Фестпро (для ММК) | 44,98710 | 17,87000 | 46,96569 | 1,5 | 10,00000 | H | 7,00000 |  | 1,08000 | 55,35000
п.44954 от 21.10.25 до 21.04.26 | 31,80000 | 61,00000 | [5 empty] | 30,00000 | 232,00000 | 5,00000 |  | 50,00000 | Без дефектов |  |  | 1,65975 | 30,00000 | 39,75625 | РРМ 310 | 13,90826 | 5,52000 | 16,52269 | 3 | 3,00000 | H |  |  | 1,19000 | 55,45000
п.44955 от 20.10.25 до 20.04.26 | 38,30000 | 85,00000 | 0,32400 | -0,31100 | -0,08800 |  | -0,01700 | 30,00000 | 232,00000 | 5,30000 |  | 100,00000 | Без дефектов |  |  | 1,51327 | 25,00000 | 45,47750 | РРМ 310 | 40,58562 | 18,40000 | 45,34869 | 1,5 | 10,00000 | H | 7,00000 |  | 1,13000 | 61,40000
п.44956 от 21.10.25 до 21.04.26 | 11,20000 | 65,00000 | [5 empty] | 26,00000 | 224,00000 | 5,00000 |  | 30,00000 | Без дефектов |  |  | 1,57050 | 20,00000 | 39,10227 |  | 12,78698 |  | 14,70503 | [5 empty] | 1,15000 | 53,40000
п.44957 от 21.10.25 до 21.04.26 | 40,00000 | 92,00000 | 0,22430 | 0,19800 | -0,10500 |  | -0,00900 | 30,00000 | 232,00000 | 5,57000 |  | 120,00000 | Без дефектов |  |  | 1,69847 | 26,00000 | 46,32000 | РРМ 310 | 38,79534 | 17,97000 | 47,10105 | 1,5 | 10,00000 | H | 7,00000 |  | 1,22000 | 64,80000
п.44959 от 20.10.25 до 20.04.26 | 39,20000 | 95,00000 | 0,27400 | 0,08500 | 0,24600 | 0,18900 | 0,08400 | 29,00000 | 224,00000 | 5,63000 |  | 120,00000 | Без дефектов |  |  | 1,66315 | 25,00000 | 45,70000 | РРМ 310 | 39,75930 | 18,17000 | 47,36596 | 1 | 16,00000 | F | 7,00000 |  | 1,20000 | 63,80000
п.44960 от 21.10.25 до 21.10.26
п.44961 от 21.10.25 до 21.10.26
п.44962 от 22.10.25 до 22.10.26
п.44963 от 23.10.25 до 23.10.26
п.44964 от 23.10.25 до 23.10.26
п.44965 от 24.10.25 до 24.10.26
п.44967 от 17.10.25 до 17.04.26 | 46,72000 | 96,00000 | 0,28800 | -0,21100 | -0,19400 | 0,19000 | -0,03100 | 30,00000 | 232,00000 | 3,50000 |  | 120,00000 | Без дефектов |  |  | 1,43394 | 25,00000 | 47,13125 | РРМ 310 | 33,28067 | 15,80000 | 36,80963 | 1,5 | 10,00000 | H | 7,00000 |  | 1,10000 | 61,55000
п.44968 от 20.10.25 до 20.04.26 | 36,12000 | 122,00000 | 0,47100 | 0,34500 | -0,26900 |  | -0,17600 | 35,00000 | 249,00000 | 24,00000 |  | 110,00000 | Без дефектов |  |  | 1,27617 |  | 47,95909 | PPU 331 | 52,12776 | 25,00000 | 55,77670 | 1,5 | 10,00000 | H |  |  | 1,07000 | 57,20000
п.44969 от 21.10.25 до 21.04.26 |  | 74,50000 | [5 empty] | 27,00000 | 224,00000 | 5,00000 |  | 15,00000 | Без дефектов |  |  | 1,50733 | 15,00000 | 41,44545 |  | 12,06405 |  | 13,75302 | [5 empty] | 1,14000 | 54,80000
п.44970 от 20.10.25 до 20.04.26 | 48,20000 | 99,00000 | 0,34700 | 0,11500 | 0,32400 | 0,07600 | -0,04600 | 32,00000 | 232,00000 | 3,58000 |  | 120,00000 | Без дефектов |  |  | 1,59539 | 26,00000 | 47,85875 | РРМ 310 | 33,39960 | 15,96000 | 39,38503 | 1,5 | 10,00000 | H | 7,00000 |  | 1,18000 | 64,65000
п.44971 от 17.10.25 до 17.04.26 | 52,50000 | [6 empty] | 25,00000 | 232,00000 | [7 empty] | 10,00000 |  |  |  | 19,55000
п.44972 от 24.10.25 до 24.04.26 | 32,62000 | 105,00000 | 0,47220 | 0,28000 | 0,01300 |  | 0,38000 | 35,00000 | 249,00000 | 25,00000 | 1,00000 | 100,00000 | Не соответствует |  |  | 1,63436 |  | 47,72273 | PPU 331 | 52,38594 | 25,00000 | 64,95857 | 1 | 30,00000 | H | 7,00000 |  | 1,24000 | 62,90000
п.44973 от 20.10.25 до 20.04.26 | 43,30000 | 109,00000 | 0,49400 | 0,02200 | 0,29300 |  | -0,39800 | 36,00000 | 249,00000 | 25,00000 |  | 110,00000 | Без дефектов |  |  | 1,54406 |  | 51,20000 | PPU 331 | 48,82813 | 25,00000 | 59,57031 | 1,5 | 10,00000 | H |  |  | 1,22000 | 64,80000
п.44974 от 20.10.25 до 20.04.26 | 27,60000 | 69,50000 | [5 empty] | 47,00000 | 232,00000 | 5,00000 |  | 100,00000 | Без дефектов |  |  | 1,19267 |  | 47,97330 | РРМ 310 | 25,01391 | 12,00000 | 25,76433 | 1,5 | 4,00000 | H |  |  | 1,03000 | 55,55000
п.44975 от 20.10.25 до 20.04.26 | 32,80000 | 84,00000 | 0,35617 | -0,26700 | -0,10100 |  | -0,21300 | 30,00000 | 232,00000 | 6,00000 |  | 100,00000 | Без дефектов |  |  | 1,64624 | 27,00000 | 46,52173 | РРМ 310 | 38,69160 | 18,00000 | 46,11809 | 1,50000 | 10,00000 | H | 7,00000 |  | 1,19682 | 64,25309
п.44976 от 20.10.25 до 20.04.26 | 35,50000 | 90,00000 | 0,46997 | 0,19300 | -0,42400 |  | 0,06200 | 30,00000 | 232,00000 | 5,00000 | 1,00000 | 100,00000 | Без дефектов |  |  | 1,82074 | 23,00000 | 39,21068 | РРМ 310 | 45,90586 | 18,00000 | 54,29700 | 1,5 | 10,00000 | H | 7,00000 |  | 1,22681 | 60,35942
п.44977 от 21.10.25 до 21.04.26 | 9,20000 | 72,00000 | [5 empty] | 10,00000 |  | 7,00000 |  | 40,00000 | Без дефектов | [5 empty] | D'LAC WET 1020 HV | [8 empty] | 1,05000 | 43,50000
п.44978 от 23.10.25 до 23.04.26 | 6,40000 | 88,00000 | [5 empty] | 10,00000 |  | 8,00000 |  | 40,00000 | Без дефектов | [5 empty] | D'LAC WET 1020 HV |  | 2,00000 | [6 empty] | 1,06000 | 44,90000
п.44979 от 20.10.25 до 20.10.26
п.44980 от 21.10.25 до 21.04.26 |  | 77,00000 | [5 empty] | 27,00000 | 224,00000 | 6,00000 |  | 30,00000 | Без дефектов |  |  | 1,53649 | 15,00000 | 41,12784 |  | 14,58866 |  | 16,77696 | [5 empty] | 1,15000 | 54,95000
п.44981 от 23.10.25 до 23.04.26 | 40,90000 | 87,00000 | 0,30100 | -0,15000 | -0,25100 |  | 0,07200 | 30,00000 | 232,00000 | 6,17000 |  | 120,00000 | Без дефектов |  |  | 1,59371 | 26,00000 | 42,21250 | РРМ 310 | 42,09654 | 17,77000 | 47,35831 | 1,5 | 10,00000 | H | 7,00000 |  | 1,15000 | 59,80000
п.44982 от 20.10.25 до 20.04.26 | 31,00000 | 88,00000 | 0,18100 | -0,02600 | -0,17800 |  | -0,02300 | 47,00000 | 232,00000 | 5,00000 |  | 100,00000 | Без дефектов |  |  | 1,51540 | 25,00000 | 45,35417 | РРМ 310 | 40,12861 | 18,20000 | 44,97242 | 1,5 | 4,00000 | H | 4,00000 |  | 1,13042 | 61,32706
п.44983 от 23.10.25 до 23.04.26 | 44,80000 | 100,00000 | 0,29176 | -0,12900 | -0,18900 |  | -0,18100 | 30,00000 | 232,00000 | 6,00000 |  | 110,00000 | Без дефектов |  |  | 1,46399 | 28,00000 |  | PPE 100 |  | 19,00000 | 41,60929 | 1,5 | 10,00000 | H | 6,00000 |  | 1,20000 | 66,85000
п.44984 от 20.10.25 до 20.04.26 | 38,20000 | 90,50000 | 0,35356 | 0,35100 | -0,02400 | 0,28300 | -0,03500 | 29,00000 | 224,00000 | 6,00000 |  | 120,00000 | Без дефектов |  |  | 1,87207 | 24,00000 | 46,21250 | РРМ 310 | 36,78658 | 17,00000 | 47,57127 | 1 | 16,00000 | F | 7,00000 |  | 1,30000 | 66,90000
п.44985 от 21.10.25 до 21.04.26 | 40,50000 | 95,00000 | 0,16100 | 0,15400 | -0,01900 |  | -0,04400 | 30,00000 | 232,00000 | 6,00000 |  | 100,00000 | Без дефектов |  |  | 2,03781 | 28,00000 | 49,94500 | РРМ 310 | 35,03854 | 17,50000 | 49,80691 | 1,5 | 10,00000 | H | 7,00000 |  | 1,41000 | 71,60000
п.44986 от 22.10.25 до 22.04.26 | 47,04000 | 100,00000 | 0,20981 | -0,19700 | 0,05800 |  | -0,04300 | 30,00000 | 232,00000 | 6,00000 |  | 110,00000 | Без дефектов |  |  | 1,55632 | 28,00000 |  | PPE 100 |  | 20,00000 | 44,85074 | 1,5 | 10,00000 | H | 6,00000 |  | 1,26000 | 69,40000
п.44987 от 28.10.25 до 28.04.26 | 37,90000 | 89,00000 | 0,26477 | 0,26400 | 0,00900 |  | -0,01800 | 30,00000 | 232,00000 | 5,00000 |  | 100,00000 | Без дефектов |  | 4,00000 | 2,05491 |  | 45,66250 | Полиэфирный 1311Т34 ALBA | 39,41966 | 18,00000 | 53,99757 | 1,5 | 10,00000 | F | 6,00000 |  | 1,38000 | 68,50000
п.44988 от 22.10.25 до 22.04.26 | 31,00000 | 60,00000 | [5 empty] | 30,00000 | 232,00000 | 6,00000 |  | 50,00000 | Без дефектов |  |  | 1,63263 | 22,00000 | 39,86023 | РРМ 310 | 15,80523 | 6,30000 | 18,65017 | 3 | 3,00000 | H |  |  | 1,18000 | 55,15000
п.44989 от 23.10.25 до 23.04.26 |  | 75,00000 | [5 empty] | 29,00000 | 224,00000 | 5,00000 |  | 15,00000 | Без дефектов |  |  | 1,58658 | 16,00000 | 39,62727 |  | 12,59662 |  | 14,63638 | [5 empty] | 1,16000 | 54,20000
п.44990 от 23.10.25 до 23.04.26 | 41,90000 | 86,00000 | 0,23927 | -0,23000 | -0,01600 | 0,25800 | 0,06400 | 27,00000 | 224,00000 | 4,96000 |  | 120,00000 | Без дефектов |  |  | 1,59844 | 24,00000 | 43,74000 | РРМ 310 | 40,30636 | 17,63000 | 46,04665 | 1 | 16,00000 | F | 7,00000 |  | 1,16000 | 61,20000
п.44991 от 23.10.25 до 23.04.26 | 4,30000 | 95,00000 | 0,40500 | 0,25100 | 0,17500 |  | -0,26600 | 30,00000 | 232,00000 | 6,00000 |  | 120,00000 | Соответствует |  |  | 1,37985 |  | 46,01364 | РРМ 310 | 43,46537 | 20,00000 | 48,24657 | 1,5 | 10,00000 | H | 7,00000 |  | 1,11000 | 57,20000
п.44992 от 22.10.25 до 22.04.26 | 41,30000 | 87,00000 | 0,30800 | 0,18900 | 0,01900 |  | 0,24300 | 32,00000 | 232,00000 | 4,50000 |  | 120,00000 | Без дефектов |  |  | 1,56924 | 25,00000 | 46,35000 | РРМ 310 | 37,75620 | 17,50000 | 43,59006 | 1,5 | 10,00000 | H | 7,00000 |  | 1,16000 | 63,00000
п.44993 от 22.10.25 до 22.04.26 | 39,00000 | 81,00000 | 0,52100 | 0,35800 | 0,37100 |  | -0,07900 | 30,00000 | 232,00000 | 5,67000 |  | 120,00000 | Без дефектов |  |  | 1,56924 | 25,00000 | 46,35000 | РРМ 310 | 39,09385 | 18,12000 | 45,13440 | 1,5 | 10,00000 | H | 7,00000 |  | 1,16000 | 63,00000
п.44994 от 20.10.25 до 20.04.26 | [7 empty] | 25,00000 | 232,00000 | [7 empty] | 14,00000 |  |  |  | 20,40000
п.44995 от 21.10.25 до 21.10.27 | [5 empty] | 0,42200 | [10 empty] | 60,00000 | [10 empty] | 1,68000 | 85,40000
п.44996 от 27.10.25 до 27.10.27 | [16 empty] | 50,00000 | [10 empty] | 1,77000
п.44998 от 02.10.25 до 02.04.26 | 4,28000 | 90,00000 | 0,47000 | 0,42200 | -0,16700 |  | -0,11800 | 28,00000 | 232,00000 | 6,00000 |  | 100,00000 | Без дефектов |  |  | 1,30939 |  | 48,90625 | РРМ 310 | 41,47227 | 20,00000 | 44,57508 | 1,5 | 10,00000 | H | 7,00000 |  | 1,09000 | 58,75000
п.44999 от 21.10.25 до 21.10.27 | 0,40000 |  | 3,46500 | -3,45400 | 0,03900 | 0,10800 | 0,27100 | [9 empty] | 35,00000 | [10 empty] | 1,38000
п.45000 от 21.10.25 до 21.04.26 | 41,90000 | 86,00000 | 0,42185 | 0,00300 | 0,31100 |  | 0,28500 | 27,00000 | 224,00000 | 5,98000 |  | 120,00000 | Без дефектов |  |  | 1,52316 | 27,00000 | 44,48875 | РРМ 310 |  | 18,12000 | 45,46897 | 1 | 16,00000 | F | 7,00000 |  | 1,13000 | 60,70000
п.45001 от 21.10.25 до 21.04.26 | 42,90000 | 90,00000 | 0,38800 | 0,36300 | -0,11500 |  | -0,07500 | 32,00000 | 232,00000 | 5,47000 |  | 120,00000 | Без дефектов |  |  | 1,63161 | 23,00000 | 46,52438 | РРМ 310 | 38,10905 | 17,73000 | 45,16534 | 1,5 | 10,00000 | H | 7,00000 |  | 1,19000 | 64,05000
п.45002 от 22.10.25 до 22.04.26 | 80,80000 | 84,00000 | 0,21476 | 0,13000 | 0,11100 |  | 0,13100 | 29,00000 | 224,00000 | 6,31000 |  | 120,00000 | Без дефектов |  |  | 1,57392 | 15,00000 | 45,91500 | РРМ 310 | 39,24643 | 18,02000 | 45,23450 | 1 | 16,00000 | F | 7,00000 |  | 1,16000 | 62,70000
п.45003 от 21.10.25 до 21.04.26 | 36,30000 | 91,50000 | 0,25200 | 0,07300 | -0,11200 | 0,28200 | 0,21300 | 27,00000 | 224,00000 | 5,04000 |  | 120,00000 | Без дефектов |  |  | 1,90176 | 27,00000 | 44,42500 | РРМ 310 | 39,71759 | 17,58000 | 50,81000 | 1 | 16,00000 | F | 7,00000 |  | 1,30000 | 65,80000
п.45004 от 21.10.25 до 21.04.26 | 46,80000 | 95,00000 | 0,25800 | 0,24900 | 0,04800 |  | -0,05100 | 30,00000 | 232,00000 | 5,00000 |  | 110,00000 | Без дефектов |  |  | 1,66120 | 30,00000 |  | PPE 100 |  | 20,00000 | 47,59899 | 1,5 | 10,00000 | H | 6,00000 |  | 1,31000 | 69,80000
п.45005 от 23.10.25 до 23.04.26 | 45,50000 | 87,00000 | 0,46122 | -0,11300 | -0,42300 |  | 0,14500 | 30,00000 | 232,00000 | 6,00000 |  | 110,00000 | Сорность |  |  | 1,45964 | 25,00000 |  | PPE 100 |  | 20,00000 | 44,50110 | 1,5 | 10,00000 | H | 6,00000 |  | 1,19000 | 65,60000
п.45006 от 21.10.25 до 21.04.26 | 33,30000 | 86,00000 | 0,29400 | 0,09000 | 0,15600 |  | 0,23300 | 28,00000 | 232,00000 | 6,00000 | 1,00000 | 100,00000 | Без дефектов |  |  | 1,46456 | 26,00000 | 42,67801 | РРМ 310 | 42,17629 | 18,00000 | 45,32214 | 1,5 | 10,00000 | H | 7,00000 |  | 1,09618 | 58,16600
п.45007 от 22.10.25 до 22.04.26 | 31,30000 | 88,00000 | 0,28774 | -0,01900 | -0,25700 |  | -0,12800 | 30,00000 | 232,00000 | 6,00000 | 1,00000 | 100,00000 | Без дефектов |  |  | 1,96361 | 29,00000 | 41,91425 | РРМ 310 | 42,94482 | 18,00000 | 54,84032 | 1,5 | 10,00000 | H | 7,00000 |  | 1,30716 | 64,45072
п.45008 от 22.10.25 до 22.04.26 |  | 67,00000 | [6 empty] | 224,00000 | 5,00000 | [5 empty] | 2,39203 | 10,00000 |  |  |  | 12,00000 | 82,01237 | [5 empty] | 1,13000 | 35,00000
п.45009 от 22.10.25 до 22.04.26 | [7 empty] | 25,00000 | 232,00000 | [7 empty] | 10,00000 |  |  |  | 20,40000
п.45010 от 21.10.25 до 21.04.26 | 41,72000 | 87,00000 | 0,23900 | -0,23000 | -0,01700 | 0,26800 | 0,06400 | 27,00000 | 224,00000 | 5,30000 |  | 120,00000 | Без дефектов |  |  | 1,60015 | 27,00000 | 43,59500 | РРМ 310 | 41,61182 | 18,02000 | 47,19260 | 1 | 16,00000 | F | 7,00000 |  | 1,16000 | 61,10000
п.45011 от 22.10.25 до 22.04.26 | 3,90000 | 89,00000 | 0,18500 | 0,15600 | 0,00800 |  | 0,09900 | 30,00000 | 232,00000 | 6,00000 |  | 120,00000 | Без дефектов |  |  | 1,30402 |  | 49,52557 | РРМ 310 | 40,38318 | 20,00000 | 44,01767 | 1 | 10,00000 | H | 7,00000 |  | 1,09000 | 59,25000
п.45012 от 21.10.25 до 21.04.26 | 39,60000 | 105,00000 | 0,26300 | 0,21500 | -0,00900 |  | 0,15100 | 32,00000 | 232,00000 | 5,00000 | 1,00000 | 110,00000 | Без дефектов |  |  | 1,66129 | 29,00000 | 45,85000 | РРМ 310 | 41,85022 | 19,00000 | 49,39660 | 1,5 | 10,00000 | F | 7,00000 |  | 1,20000 | 63,90000
п.45014 от 23.10.25 до 23.04.26 | 40,00000 | 86,00000 | 0,42900 | -0,24000 | -0,28400 |  | 0,21400 | 30,00000 | 232,00000 | 5,30000 |  | 120,00000 | Без дефектов |  |  | 1,59892 | 25,00000 | 41,78125 | РРМ 310 | 43,56021 | 18,20000 | 48,90824 | 1,5 | 10,00000 | H | 7,00000 |  | 1,15000 | 59,50000
п.45015 от 23.10.25 до 23.04.26 | 47,42000 | 111,00000 | 0,45400 | -0,26500 | 0,35300 | 0,47400 | 0,10600 | 30,00000 | 232,00000 | 3,02000 |  | 120,00000 | Сорность |  |  | 1,64316 | 26,33333 | 45,55750 | РРМ 310 | 35,16435 | 16,02000 | 41,51950 | 1,5 | 10,00000 | H | 7,00000 |  | 1,19000 | 63,40000
п.45016 от 20.10.25 до 20.04.26 | [13 empty] | Соответствует |  |  | 5,00000
п.45017 от 20.10.25 до 20.10.27 | [13 empty] | Прозрачный
п.45018 от 20.10.25 до 20.04.26 |  | 77,00000 | [5 empty] | 12,00000 |  |  |  | 30,00000 | Без дефектов | [7 empty] | 4,00000 | [6 empty] | 0,99000 | 34,80000
п.45019 от 21.10.25 до 21.04.26 | 91,40000 | 122,50000 | [5 empty] | 12,00000 |  |  |  | 10,00000 | Без дефектов | [7 empty] | 5,00000 | [6 empty] | 0,99000 | 37,90000
п.45020 от 27.10.25 до 27.04.26 | 88,00000 | 70,00000 | [5 empty] | 480,00000 |  |  |  | 20,00000 | Без дефектов |  | 3,00000 |  | 7,00000 |  |  |  | 8,00000 |  | 1,5 |  |  |  |  | 1,45000 | 71,70000
п.45021 от 23.10.25 до 23.04.26 | 41,20000 | 87,00000 | 0,35500 | 0,32100 | 0,07300 |  | 0,13200 | 30,00000 | 232,00000 | 5,93000 |  | 120,00000 | Без дефектов |  |  | 1,72903 | 24,00000 | 48,82813 | РРМ 310 | 36,94592 | 18,04000 | 46,38173 | 1,5 | 10,00000 | H | 7,00000 |  | 1,25000 | 67,25000
п.45022 от 27.10.25 до 27.04.26 | 37,22000 | 96,00000 | 0,47729 | 0,43700 | -0,08100 |  | 0,17400 | 55,00000 | 232,00000 | 5,00000 | 1,00000 | 110,00000 | Без дефектов |  |  | 1,44639 |  | 43,11563 | РРМ 310 | 41,74820 | 18,00000 | 44,69532 | 1,5 | 10,00000 | F | 7,00000 |  | 1,09000 | 58,25000
п.45024 от 22.10.25 до 22.04.26 | [7 empty] | 25,00000 | 232,00000 | [7 empty] | 11,00000 |  |  |  | 19,98000
п.45026 от 22.10.25 до 22.04.26 | [7 empty] | 25,00000 | 232,00000 | [7 empty] | 8,00000 |  |  |  | 20,36000
п.45027 от 01.11.25 до 01.05.26 |  | 80,00000 | [5 empty] | 47,00000 | 232,00000 |  |  | 55,00000 | Без дефектов |  | 2,00000 |  |  | 100,00000 |  | 14,00000 | 14,00000 |  | 3,5 | [5 empty] | 61,00000
п.45028 от 20.10.25 до 20.10.27 | [16 empty] | 95,00000 | [10 empty] | 2,01000
п.45029 от 28.10.25 до 28.04.26 | 2,00000 | 95,00000 | 0,57000 | 0,53300 | 0,06100 |  | -0,19400 | 30,00000 | 232,00000 | 6,00000 |  | 120,00000 | Без дефектов |  |  | 1,48835 |  | 49,31364 | РРМ 310 | 36,50106 | 18,00000 | 43,07125 | 1,5 | 10,00000 | H | 7,00000 |  | 1,18000 | 62,20000
п.45030 от 21.10.25 до 21.10.27 | [27 empty] | 0,98000 | 57,55000
п.45031 от 23.10.25 до 23.04.26 | 22,60000 | 103,00000 | 0,16100 | 0,16000 | 0,01000 |  | 0,00700 | 35,00000 | 249,00000 | 14,69000 |  | 110,00000 | [6 empty] | Полиуретановый |  | 22,60000 |  | 0 | 12,00000 | H | 7,00000 |  | 1,16000 | 64,25000
п.45032 от 30.10.25 до 30.04.26 |  | 69,50000 | [5 empty] | 25,00000 | 224,00000 | 22,00000 |  | 30,00000 | Без дефектов |  | 2,00000 | 1,58330 | 21,00000 |  |  |  |  | 62,42408 | 1,5 |  |  |  |  | 1,17000 | 55,80000
п.45033 от 21.10.25 до 21.04.26 | [7 empty] | 26,00000 | 232,00000 | [7 empty] | 13,00000 |  |  |  | 19,81000
п.45034 от 22.10.25 до 22.04.26 | 38,60000 | 85,00000 | 0,18300 | -0,03200 | 0,10500 |  | 0,14600 | 32,00000 | 232,00000 | 5,02000 |  | 120,00000 | Без дефектов |  |  | 1,67141 | 23,00000 | 43,32625 | РРМ 310 | 41,79914 | 18,11000 | 48,90010 | 1,5 | 10,00000 | H | 7,00000 |  | 1,19000 | 61,90000
п.45035 от 28.10.25 до 28.04.26 | 35,00000 | 96,00000 | 0,37000 | -0,36800 | 0,03100 |  | 0,02500 | 28,00000 | 232,00000 | 6,00000 | 1,00000 | 110,00000 | Без дефектов |  | 2,00000 | 2,20364 | 25,00000 | 48,75500 | РРМ 310 | 38,97036 | 19,00000 | 57,91031 | 1,5 | 10,00000 | F | 7,00000 |  | 1,48000 | 72,30000
п.45036 от 24.10.25 до 24.04.26 |  | 119,00000 | [5 empty] | 38,00000 | 249,00000 | 24,00000 | 1,00000 | 50,00000 | Без дефектов | Белый цвет жидкого продукта | 1,00000 | [12 empty] | 1,21000 | 57,40000
п.45037 от 22.10.25 до 22.04.26 | 37,10000 | 91,00000 | 0,31400 | -0,14700 | -0,12500 |  | -0,24800 | 32,00000 | 232,00000 | 6,00000 |  | 110,00000 | Без дефектов |  |  | 1,66996 | 27,00000 | 48,60750 | РРМ 310 | 41,14591 | 20,00000 | 50,37581 | 1,5 | 10,00000 | H | 6,00000 |  | 1,22000 | 66,30000
п.45038 от 24.10.25 до 24.04.26 | 43,00000 | 82,00000 | 0,30000 | -0,13700 | -0,02700 |  | 0,26500 | 30,00000 | 232,00000 | 5,30000 |  | 120,00000 | Без дефектов |  |  | 1,55860 | 26,00000 | 47,36500 | РРМ 310 | 38,57279 | 18,27000 | 44,70282 | 1,5 | 10,00000 | H | 7,00000 |  | 1,16000 | 63,70000
п.45039 от 22.10.25 до 22.10.26 | [27 empty] | 1,34000
п.45040 от 21.10.25 до 21.04.26 | 15,36000 | 91,00000 | 0,36533 | 0,36100 | -0,05600 |  | 0,00300 | 32,00000 | 232,00000 | 6,00000 | 1,00000 | 110,00000 | Без дефектов |  |  | 1,71226 | 21,00000 | 42,02500 | РРМ 310 | 43,78346 | 18,40000 | 51,35377 | 1,5 | 30,00000 | HB | 7,00000 |  | 1,20000 | 61,35000
п.45041 от 24.10.25 до 24.10.26 | [27 empty] | 1,35000
п.45042 от 24.10.25 до 24.04.26 | 3,90000 | 116,00000 | 0,24900 | -0,01300 | -0,16400 |  | -0,18600 | 28,00000 | 232,00000 | 5,00000 |  | 110,00000 | Без дефектов |  | 2,00000 | 1,60456 |  | 51,06534 | Полиэфирный 1311Т34 ALBA | 38,38220 | 19,60000 | 47,97775 | 1,5 | 10,00000 | F | 7,00000 |  | 1,25000 | 65,55000
п.45044 от 24.10.25 до 24.04.26 | 100,00000 | 76,00000 | [5 empty] | 12,00000 |  | 6,00000 |  | 40,00000 | Без дефектов | [5 empty] | D'LAC WEF 3020 |  | 3,00000 | [6 empty] | 1,02000 | 38,40000
п.45045 от 23.10.25 до 23.04.26 | 40,30000 | 87,00000 | 0,21400 | -0,08300 | -0,05300 |  | 0,19000 | 30,00000 | 232,00000 | 5,23000 |  | 120,00000 | Без дефектов |  |  | 1,74655 | 25,33333 | 53,72125 | РРМ 310 | 33,28292 | 17,88000 | 43,79841 | 1,5 | 10,00000 | H | 7,00000 |  | 1,29000 | 71,30000
п.45046 от 22.10.25 до 22.04.26 |  | 78,00000 | [5 empty] | 12,00000 |  |  |  | 30,00000 | Без дефектов |  | 3,00000 | [5 empty] | 5,00000 | [6 empty] | 0,97000 | 34,70000
п.45047 от 24.10.25 до 24.10.27 | [5 empty] | 0,42500 | [10 empty] | 60,00000 | [10 empty] | 1,74000 | 83,30000
п.45049 от 21.10.25 до 21.04.26 | [13 empty] | Соответствует
п.45050 от 22.10.25 до 22.04.26 |  | 63,00000 | [5 empty] | 25,00000 | 232,00000 | 6,00000 |  |  | Без дефектов |  |  | 1,53604 | 17,00000 | 39,63182 |  | 15,13935 |  | 17,25886 | [5 empty] | 1,14000 | 53,40000
п.45052 от 23.10.25 до 23.04.26 | 86,60000 | 141,00000 | [5 empty] | 12,00000 |  |  |  | 10,00000 | Без дефектов |  | 3,00000 |  | 8,00000 |  |  |  | 5,00000 |  | 1 |  |  |  |  | 1,41000 | 63,20000
п.45053 от 21.10.25 до 21.04.26 | [7 empty] | 26,00000 | 232,00000 | [7 empty] | 11,00000 |  |  |  | 19,82000
п.45054 от 21.10.25 до 21.04.26 | [7 empty] | 25,00000 | 232,00000 | [7 empty] | 5,00000 |  |  |  | 19,81000
п.45055 от 23.10.25 до 23.04.26 | 9,00000 | 80,00000 | [5 empty] | 10,00000 |  | 6,00000 |  | 40,00000 | Без дефектов | [5 empty] | D'LAC WET 1020 HV | [8 empty] | 1,05000 | 44,30000
п.45056 от 22.10.25 до 22.10.27 | [27 empty] | 1,02000 | 66,50000
п.45058 от 24.10.25 до 24.04.26 | 37,50000 | 94,00000 | 0,23200 | 0,03600 | 0,04100 |  | -0,22600 | 30,00000 | 232,00000 | 5,49000 |  | 120,00000 | Без дефектов |  | 2,00000 | 1,93655 | 29,00000 | 46,21813 | РРМ 310 | 39,44340 | 18,23000 | 52,18520 | 1,5 | 10,00000 | H | 7,00000 |  | 1,33000 | 67,65000
п.45060 от 23.10.25 до 23.04.26 | 38,30000 | 94,00000 | 0,14000 | 0,08400 | 0,03000 |  | 0,10800 | 30,00000 | 232,00000 | 5,96000 |  | 120,00000 | Без дефектов |  |  | 1,60251 | 26,00000 | 45,30250 | РРМ 310 | 39,11175 | 17,69000 | 45,28499 | 1,5 | 10,00000 | H | 7,00000 |  | 1,17000 | 62,60000
п.45062 от 22.10.25 до 22.04.26 | 40,00000 | 80,00000 | 0,47700 | 0,46800 | -0,03400 | 0,16700 | 0,08300 | 29,00000 | 224,00000 |  |  | 120,00000 | Без дефектов |  |  | 1,91795 | 29,00000 | 46,04500 | РРМ 310 | 36,92040 | 17,00000 | 48,44750 | 1 | 16,00000 | F | 7,00000 |  | 1,32000 | 67,30000
п.45063 от 22.10.25 до 22.04.26 | 7,00000 | 63,00000 | [5 empty] | 25,00000 | 232,00000 | 6,00000 |  |  | Без дефектов |  |  | 1,53390 | 19,00000 | 39,76136 |  | 15,09003 |  | 17,20263 | [5 empty] | 1,14000 | 53,50000
п.45065 от 23.10.25 до 23.04.26 | 38,40000 | 116,50000 | 0,48600 | 0,27600 | 0,40600 |  | -0,30000 | 36,00000 | 249,00000 | 24,00000 |  | 110,00000 | Без дефектов |  |  | 1,60236 |  | 49,83636 | PPU 331 | 48,15761 | 24,00000 | 59,71543 | 1,5 | 10,00000 | H |  |  | 1,24000 | 64,40000
п.45066 от 23.10.25 до 23.04.26 | [7 empty] | 25,00000 | 232,00000 | [7 empty] | 10,00000 |  |  |  | 20,23000
п.45067 от 21.10.25 до 21.04.26 | [13 empty] | Прозрачная, без посторонних включений | [13 empty] | 0,80000
п.45068 от 23.10.25 до 23.04.26 | 38,90000 | 99,00000 | 0,32100 | 0,16100 | 0,15400 |  | -0,23100 | 32,00000 | 232,00000 | 6,00000 | 1,00000 | 110,00000 | Без дефектов |  | 2,00000 | 1,63267 | 30,00000 | 44,61375 | РРМ 310 | 40,34631 | 18,00000 | 47,05848 | 1,5 | 10,00000 | F | 7,00000 |  | 1,18000 | 62,45000
п.45069 от 27.10.25 до 27.04.26 | 38,40000 | 92,00000 | 0,19500 | 0,18500 |  |  | -0,06200 | 28,00000 | 235,00000 | 5,12000 |  | 120,00000 | Без дефектов |  | 2,00000 | 1,66591 | 30,00000 | 47,21375 | РРМ 310 | 38,97170 | 18,40000 | 47,08560 | 1,5 | 10,00000 | H | 7,00000 |  | 1,21000 | 65,10000
п.45070 от 23.10.25 до 23.04.26 | 41,70000 | 87,00000 | 0,39800 | 0,37000 | -0,10000 |  | -0,10800 | 30,00000 | 232,00000 | 4,69000 |  | 120,00000 | Без дефектов |  |  | 1,68099 | 25,00000 | 46,00375 | РРМ 310 | 39,12725 | 18,00000 | 47,05721 | 1,5 | 10,00000 | H | 7,00000 |  | 1,21000 | 64,30000
п.45071 от 27.10.25 до 27.04.26 | 37,62000 | 98,00000 | 0,37303 | 0,21900 | 0,19800 |  | 0,22800 | 28,00000 | 235,00000 | 5,55000 |  | 120,00000 | Без дефектов |  | 2,00000 | 1,65397 | 25,00000 | 42,91750 | РРМ 310 | 42,84965 | 18,39000 | 49,61920 | 1,5 | 10,00000 | H | 7,00000 |  | 1,18000 | 61,30000
п.45072 от 22.10.25 до 22.04.26 | [7 empty] | 25,00000 | 232,00000 | [7 empty] | 10,00000 |  |  |  | 19,55000
п.45073 от 24.10.25 до 24.04.26 | 350,00000 | 72,00000 | [5 empty] | 12,00000 |  |  |  | 10,00000 | Без дефектов |  | 3,00000 | [5 empty] | 2,00000 | [6 empty] | 1,02000 | 38,80000
п.45074 от 23.10.25 до 23.10.27 | 0,40000 |  | 0,26900 |  |  | 0,02500 | [10 empty] | 35,00000 | [10 empty] | 1,38000
п.45075 от 23.10.25 до 23.04.26 | 5,90000 | 112,00000 | [5 empty] | 12,00000 |  |  |  |  | Без дефектов | [14 empty] | 1,06000 | 41,90000
п.45076 от 23.10.25 до 23.04.26 | 33,50000 | 106,00000 | 0,15860 | -0,05300 | -0,01200 |  | -0,14900 | 30,00000 | 232,00000 | 6,00000 | 1,00000 | 110,00000 | Без дефектов |  |  | 1,40435 | 24,00000 | 45,46000 | РРМ 310 | 39,59525 | 18,00000 | 42,41327 | 1,5 | 10,00000 | F | 7,00000 |  | 1,08000 | 59,60000
п.45077 от 27.10.25 до 27.10.26
п.45078 от 28.10.25 до 28.10.26
п.45079 от 24.10.25 до 24.04.26 | 38,20000 | 97,00000 | 0,23600 | 0,10100 | 0,14100 |  | 0,16000 | 30,00000 | 232,00000 | 6,00000 | 1,00000 | 100,00000 | Без дефектов |  |  | 1,87531 | 26,00000 | 39,13674 | РРМ 310 | 45,99259 | 18,00000 | 55,33791 | 1,50000 | 10,00000 | H | 7,00000 |  | 1,24845 | 60,99915
п.45080 от 28.10.25 до 28.10.26
п.45081 от 30.10.25 до 30.10.26
п.45082 от 29.10.25 до 29.10.26
п.45083 от 30.10.25 до 30.10.26
п.45084 от 30.10.25 до 30.10.26
п.45086 от 23.10.25 до 23.04.26 | 32,90000 | 91,00000 | 0,52183 | -0,33200 | -0,17200 |  | -0,36400 | 30,00000 | 232,00000 | 6,00000 |  | 100,00000 | Без дефектов |  |  | 1,71896 | 29,00000 | 44,49499 | РРМ 310 | 42,70144 | 19,00000 | 51,39307 | 1,50000 | 10,00000 | H | 7,00000 |  | 1,21821 | 63,54979
п.45087 от 22.10.25 до 22.04.26 | [13 empty] | Прозрачная, без посторонних включений | [13 empty] | 0,90000
п.45088 от 24.10.25 до 24.04.26 | 25,22000 | 69,50000 | [5 empty] | 27,00000 | 224,00000 | 5,00000 |  | 15,00000 | Без дефектов |  |  | 1,50831 | 17,00000 | 41,38068 |  | 12,08293 |  | 13,77454 | [5 empty] | 1,14000 | 54,75000
п.45089 от 24.10.25 до 24.04.26 |  | 68,00000 | [5 empty] | 27,00000 | 224,00000 | 5,00000 | [5 empty] | 2,46968 | 11,00000 |  | PPE 100 |  | 12,00000 | 79,02968 | [5 empty] | 1,16000 | 37,50000
п.45090 от 24.10.25 до 24.04.26 | 35,00000 | 97,00000 | 0,34067 | -0,31100 | 0,01700 |  | 0,13800 | 32,00000 | 232,00000 | 6,00000 | 1,00000 | 110,00000 | Без дефектов |  |  | 1,62932 | 30,00000 | 48,55000 | РРМ 310 | 39,13491 | 19,00000 | 47,11870 | 1,5 | 10,00000 | F | 7,00000 |  | 1,20000 | 65,70000
п.45091 от 01.11.25 до 01.11.27 |  |  | 0,08100 | 0,01600 | -0,00900 | 0,52900 | 0,07900 | [9 empty] | 52,00000 | [10 empty] | 1,71000 | 87,15000
п.45092 от 30.10.25 до 30.04.26 | 100,00000 | 68,00000 | [5 empty] | 12,00000 |  | 8,00000 |  | 40,00000 | Без дефектов |  | 3,00000 |  |  |  | D'LAC WEF 3020 |  | 4,00000 | [6 empty] | 1,02000 | 42,00000
п.45093 от 22.10.25 до 22.04.26 | [7 empty] | 25,00000 | 232,00000 | [7 empty] | 14,00000 |  |  |  | 20,40000
п.45094 от 24.10.25 до 24.04.26 | 98,72000 | 129,00000 | [5 empty] | 12,00000 |  |  |  | 10,00000 | Без дефектов | [7 empty] | 4,00000 | [6 empty] | 1,00000 | 37,70000
п.45095 от 27.10.25 до 27.04.26 | 90,20000 | 122,00000 | [5 empty] | 12,00000 |  |  |  | 5,00000 | Без дефектов |  |  |  | 14,00000 |  |  |  | 9,00000 | [6 empty] | 1,05000 | 46,50000
п.45096 от 24.10.25 до 24.04.26 | 100,00000 | 76,00000 | [5 empty] | 12,00000 |  | 6,00000 |  | 40,00000 | Без дефектов | [5 empty] | D'LAC WEF 3020 |  | 2,00000 | [6 empty] | 1,03000 | 42,80000
п.45097 от 23.10.25 до 23.04.26 | 12,52000 | 73,00000 | [5 empty] | 32,00000 | 224,00000 | 5,00000 |  | 30,00000 | Без дефектов |  |  | 1,58070 | 26,66667 | 37,10568 |  | 13,47503 |  | 15,36153 | [5 empty] | 1,14000 | 51,45000
п.45098 от 22.10.25 до 22.04.26 | [7 empty] | 25,00000 | 232,00000 | [7 empty] | 8,00000 |  |  |  | 20,39000
п.45099 от 23.10.25 до 23.04.26 | 20,50000 | 83,00000 | [5 empty] | 28,00000 | 232,00000 |  |  | 50,00000 | Без дефектов |  | 1,00000 | 1,61242 |  | 42,32557 |  | 14,17583 | 6,00000 | 16,86924 |  | 5,00000 | H |  |  | 1,19000 | 57,35000
п.45100 от 28.10.25 до 28.04.26 | 39,54000 | 90,00000 | 0,48985 | 0,01800 | 0,19500 |  | 0,44900 | 30,00000 | 232,00000 | 5,20000 | 1,00000 | 100,00000 | Без дефектов |  | 2,00000 | 1,62883 | 26,00000 | 45,82453 | РРМ 310 | 39,28027 | 18,00000 | 46,22822 | 1,5 | 10,00000 | H | 7,00000 |  | 1,18488 | 63,42214
п.45101 от 24.10.25 до 24.04.26 | 39,40000 | 92,50000 | 0,38758 | -0,18400 | 0,07400 |  | -0,33300 | 32,00000 | 235,00000 | 5,12000 |  | 120,00000 | Без дефектов |  | 2,00000 | 1,93369 | 25,00000 | 46,38438 | РРМ 310 | 39,10799 | 18,14000 | 51,77445 | 1,5 | 10,00000 | H | 7,00000 |  | 1,33000 | 67,75000
п.45102 от 24.10.25 до 24.04.26 | 38,20000 | 91,50000 | 0,23906 | -0,18700 | 0,05600 | 0,17500 | 0,13800 | 27,00000 | 224,00000 | 5,01000 |  | 120,00000 | Без дефектов |  |  | 1,64406 | 27,66667 | 45,48313 | РРМ 310 | 38,89354 | 17,69000 | 45,90915 | 1 | 16,00000 | F | 7,00000 |  | 1,19000 | 63,35000
п.45103 от 24.10.25 до 24.04.26 |  | 71,00000 | [5 empty] | 47,00000 | 232,00000 | 6,00000 |  | 30,00000 | Без дефектов | Белый цвет жидкого продукта |  | 1,57985 | 15,00000 | 38,57955 |  |  |  | 17,88513 | [5 empty] | 1,15000 | 53,00000
п.45104 от 24.10.25 до 24.04.26 | 42,50000 | 95,00000 | 0,29400 | 0,07200 | 0,27000 | 0,06800 | 0,09400 | 28,00000 | 224,00000 | 5,24000 |  | 120,00000 | Без дефектов |  |  | 1,64406 | 25,00000 | 45,48313 | РРМ 310 | 39,57511 | 18,00000 | 46,71366 | 1 | 16,00000 | F | 7,00000 |  | 1,19000 | 63,35000
п.45105 от 28.10.25 до 28.04.26 | 39,60000 | 101,00000 | 0,30200 | -0,19100 | -0,01900 |  | 0,23300 | 28,00000 | 232,00000 | 6,00000 | 1,00000 | 110,00000 | Без дефектов |  | 2,00000 | 1,98489 | 27,00000 | 51,87500 | РРМ 310 | 36,62651 | 19,00000 | 52,01778 | 1,5 | 10,00000 | F | 7,00000 |  | 1,40000 | 72,50000
п.45107 от 27.10.25 до 27.10.26 | [27 empty] | 1,31000
п.45108 от 31.10.25 до 30.04.26 | 36,72000 | 106,00000 | 0,42903 | -0,19600 | 0,07600 |  | -0,37400 | 35,00000 | 249,00000 | 24,00000 | 1,00000 | 100,00000 | Без дефектов |  |  | 1,76567 |  | 45,16364 | PPU 331 | 55,35426 | 25,00000 | 70,85346 | 1 | 30,00000 | H | 7,00000 |  | 1,28000 | 62,30000
п.45109 от 27.10.25 до 27.04.26 | 49,00000 | 91,00000 | 0,35400 | -0,14400 | -0,24200 | 0,49300 | -0,21500 | 30,00000 | 232,00000 | 5,20000 |  | 120,00000 | Без дефектов |  |  | 1,88540 | 24,00000 | 50,67125 | РРМ 310 | 35,48363 | 17,98000 | 48,05039 | 1,5 | 10,00000 | H | 7,00000 |  | 1,34000 | 70,55000
п.45110 от 27.10.25 до 27.04.26 | 33,90000 | 88,50000 | 0,41209 | -0,30900 | -0,15400 |  | -0,22500 | 30,00000 | 232,00000 | 6,00000 |  | 100,00000 | Без дефектов |  |  | 1,65764 | 26,00000 | 39,76579 | РРМ 310 | 47,77976 | 19,00000 | 53,75597 | 1,5 | 10,00000 | H | 7,00000 |  | 1,16364 | 58,58911
п.45111 от 24.10.25 до 24.04.26 | 39,00000 | 98,00000 | 0,64804 | -0,63600 | -0,12400 |  | -0,00900 | 30,00000 | 232,00000 | 6,00000 |  | 100,00000 | Без дефектов |  |  | 1,63530 |  | 48,02500 | Полиэфирный 1311Т34 ALBA | 37,48048 | 18,00000 | 45,04265 | 1,5 | 10,00000 | F | 6,00000 |  | 1,20000 | 65,35000
п.45112 от 27.10.25 до 27.04.26 | 48,40000 | 96,00000 | 0,39800 | -0,01400 | 0,39500 | 0,32000 | 0,04800 | 30,00000 | 232,00000 | 3,12000 |  | 120,00000 | Без дефектов |  |  | 1,57006 | 25,00000 | 50,29250 | РРМ 310 | 32,21156 | 16,20000 | 38,36358 | 1,5 | 10,00000 | H | 7,00000 |  | 1,18000 | 66,30000
п.45113 от 28.10.25 до 28.04.26 |  | 77,00000 | [5 empty] | 47,00000 | 232,00000 | 6,00000 |  | 10,00000 | Без дефектов |  |  | 1,45925 | 17,00000 |  |  |  |  | 16,77294 | [5 empty] | 1,11000 | 52,20000
п.45114 от 28.10.25 до 28.04.26 | 85,48000 | 145,00000 | [5 empty] | 12,00000 |  |  |  | 10,00000 | Без дефектов |  |  |  | 7,00000 |  |  |  | 2,00000 |  | 1 |  |  |  |  | 1,42000 | 63,90000
п.45115 от 29.10.25 до 29.04.26 | 14,40000 | 55,00000 | [5 empty] | 12,00000 |  |  |  |  | Без дефектов | [14 empty] | 1,10000 | 29,10000
п.45116 от 24.10.25 до 24.10.27 |  |  | 0,35900 | -0,08300 | -0,06500 |  | -0,34300 | [9 empty] | 30,00000 | [9 empty] | 68,46000 | 1,45000 | 76,83333
п.45118 от 27.10.25 до 27.10.27 |  |  | 0,44100 | -0,01400 | 0,27000 |  | 0,34800 | [9 empty] | 28,00000 | [9 empty] | 56,64000 | 1,53000
п.45119 от 27.10.25 до 27.04.26 | 5,00000 | 96,00000 | 0,14200 | 0,08000 | 0,02500 |  | -0,15300 | 28,00000 | 232,00000 | 6,00000 |  | 100,00000 | Без дефектов |  |  | 1,26542 |  | 49,29659 | РРМ 310 | 40,67107 | 20,00000 | 43,41071 | 1,5 | 10,00000 | H | 7,00000 |  | 1,07000 | 58,30000
п.45120 от 24.10.25 до 24.04.26 | 85,00000 | 66,00000 | [5 empty] | 480,00000 |  |  |  | 20,00000 | Без дефектов |  |  |  | 6,00000 |  |  |  | 5,00000 |  | 2 |  |  |  |  | 1,40000 | 65,70000
п.45121 от 29.10.25 до 29.04.26 | 101,00000 | 119,00000 | [5 empty] | 12,00000 |  |  |  | 10,00000 | Без дефектов |  |  |  | 8,00000 |  |  |  | 4,00000 | [6 empty] | 1,14000 | 45,25000
п.45122 от 27.10.25 до 27.04.26 |  | 75,00000 | [5 empty] | 35,00000 | 231,00000 |  |  | 50,00000 | Без дефектов |  |  | 1,51845 | 24,00000 | 45,42216 |  | 11,00784 | 5,00000 | 12,87918 | 3 | 4,00000 | H |  |  | 1,17000 | 58,95000
п.45123 от 27.10.25 до 27.04.26 | 35,30000 | 92,00000 | 0,08762 | -0,06200 | 0,05300 |  | -0,03200 | 30,00000 | 232,00000 | 6,00000 |  | 100,00000 | Без дефектов |  |  | 1,58417 | 30,00000 | 51,74557 | РРМ 310 | 34,78559 | 18,00000 | 42,13207 | 1,50000 | 10,00000 | H | 7,00000 |  | 1,19443 | 67,68036
п.45124 от 24.10.25 до 24.04.26 |  | 70,50000 | [5 empty] | 120,00000 |  |  |  | 25,00000 | Без дефектов | [7 empty] | 2,00000 | [6 empty] | 1,02000 | 42,80000
п.45125 от 28.10.25 до 28.04.26 | 41,30000 | 91,00000 | 0,30900 | 0,30400 | 0,05600 |  | 0,01300 | 30,00000 | 232,00000 | 6,05000 |  | 120,00000 | Без дефектов |  |  | 1,58354 | 28,00000 | 43,07500 | РРМ 310 | 40,92861 | 17,63000 | 46,22166 | 1,5 | 10,00000 | H | 7,00000 |  | 1,15000 | 60,40000
п.45126 от 29.10.25 до 29.10.27 |  |  | 0,52100 | 0,28000 | -0,00200 | 0,07900 | 0,44000 | [9 empty] | 70,00000 | [10 empty] | 1,72300 | 83,70000
п.45127 от 24.10.25 до 24.04.26 | 37,80000 | 97,00000 | 0,35900 | -0,13400 | 0,21100 |  | 0,25800 | 30,00000 | 232,00000 | 5,59000 |  | 120,00000 | Без дефектов |  | 2,00000 | 1,67364 | 29,00000 | 41,44250 | РРМ 310 | 41,51257 | 17,51000 | 48,59946 | 1,5 | 10,00000 | H | 7,00000 |  | 1,18000 | 60,30000
п.45130 от 30.10.25 до 30.10.27 | [16 empty] | 60,00000 | [10 empty] | 1,76000
п.45133 от 28.10.25 до 28.04.26 | 3,60000 | 88,00000 | 0,15500 | -0,07500 | -0,04000 |  | 0,13000 | 30,00000 | 232,00000 | 6,00000 |  | 120,00000 | Без дефектов |  |  | 1,37823 |  | 50,17727 | РРМ 310 | 39,85869 | 20,00000 | 45,04031 | 1 | 10,00000 | H | 7,00000 |  | 1,13000 | 61,20000
п.45134 от 23.10.25 до 23.12.25 | [13 empty] | Без дефектов
п.45135 от 23.10.25 до 23.04.26 | [7 empty] | 26,00000 | 232,00000 | [7 empty] | 14,00000 |  |  |  | 19,50000
п.45136 от 27.10.25 до 27.04.26 | 87,06000 | 129,00000 | [5 empty] | 12,00000 |  |  |  | 10,00000 | Без дефектов |  |  |  | 8,00000 |  |  |  | 3,00000 |  | 1,5 |  |  |  |  | 1,41000 | 63,00000
п.45137 от 24.10.25 до 24.04.26 |  | 67,50000 | [5 empty] | 27,00000 | 224,00000 | 6,00000 |  | 30,00000 | Без дефектов |  |  |  | 15,00000 | 40,08239 |  | 14,96917 | [7 empty] | 1,15000 | 54,15000
п.45138 от 23.10.25 до 23.04.26 | [7 empty] | 25,00000 | 232,00000 | [7 empty] | 10,00000 |  |  |  | 20,35000
п.45139 от 24.10.25 до 24.04.26 | [7 empty] | 25,00000 | 232,00000 | [7 empty] | 10,00000 |  |  |  | 20,30000
п.45140 от 27.10.25 до 27.04.26 | 42,44000 | 89,50000 | 0,27900 | 0,22300 | 0,15300 |  | -0,06900 | 30,00000 | 232,00000 | 5,50000 |  | 120,00000 | Без дефектов |  |  | 1,75458 | 24,00000 | 49,99375 | РРМ 310 | 36,48871 | 18,30000 | 46,87423 | 1,5 | 10,00000 | H | 7,00000 |  | 1,27000 | 68,50000
п.45141 от 28.10.25 до 28.04.26 | 36,70000 | 105,00000 | 0,33800 | 0,19300 | 0,18400 |  | 0,20800 | 35,00000 | 254,00000 | 10,56000 |  | 110,00000 | Без дефектов |  |  | 1,50016 |  | 48,37500 | РРМ 310 | 50,43928 | 24,40000 | 59,51835 | 0,5 | 18,00000 | H | 6,00000 |  | 1,18000 | 61,50000
п.45142 от 23.10.25 до 23.04.26 | [13 empty] | Соответствует
п.45143 от 27.10.25 до 27.04.26 | 42,40000 | 83,50000 | 0,10900 | -0,06600 | 0,00900 |  | 0,08600 | 28,00000 | 232,00000 | 5,30000 |  | 120,00000 | Без дефектов |  | 2,00000 | 1,76513 | 26,00000 | 49,20000 | РРМ 310 | 36,66667 | 18,04000 | 46,82782 | 1.5 | 10,00000 | H | 7,00000 |  | 1,27000 | 68,00000
п.45144 от 29.10.25 до 29.04.26 | 4,30000 | 98,00000 | 0,31500 | -0,18300 | -0,19600 |  | 0,16500 | 28,00000 | 232,00000 | 5,00000 |  | 120,00000 | Без дефектов |  | 2,00000 | 1,27219 |  | 48,44545 | РРМ 310 | 41,28355 | 20,00000 | 44,17339 | 1 | 10,00000 | H | 7,00000 |  | 1,07000 | 57,60000
п.45145 от 27.10.25 до 27.04.26 | 37,62000 | 89,00000 | 0,10114 | 0,07200 | -0,07100 |  | -0,00200 | 30,00000 | 232,00000 | 5,00000 |  | 100,00000 | Без дефектов |  |  | 1,74698 | 26,00000 | 42,81250 | РРМ 310 | 42,97810 | 18,40000 | 51,43116 | 1,5 | 10,00000 | H | 7,00000 |  | 1,22000 | 62,50000
п.45146 от 27.10.25 до 27.04.26 | 38,00000 | 87,00000 | 0,47480 | 0,30800 | -0,25300 |  | -0,25800 | 30,00000 | 232,00000 | 6,00000 | 1,00000 | 100,00000 | Без дефектов |  |  | 1,60230 | 26,00000 | 46,66784 | РРМ 310 | 38,57046 | 18,00000 | 45,23971 | 1,5 | 10,00000 | H | 7,00000 |  | 1,17706 | 63,75229
п.45147 от 28.10.25 до 28.04.26 | 34,60000 | 100,00000 | 0,49620 | 0,16000 | -0,43300 |  | -0,18200 | 30,00000 | 232,00000 | 7,00000 | 1,00000 | 110,00000 | Без дефектов |  |  | 1,47180 | 25,00000 | 38,03500 | РРМ 310 | 47,32483 | 18,00000 | 48,96929 | 1,5 | 10,00000 | F | 7,00000 |  | 1,08000 | 54,10000
п.45150 от 29.10.25 до 29.04.26 |  | 68,00000 | [5 empty] | 30,00000 | 232,00000 | 6,00000 |  | 50,00000 | Без дефектов |  |  | 1,72916 |  | 40,03977 | РРМ 310 | 14,98510 | 6,00000 | 18,28182 | 3 | 5,00000 | H |  |  | 1,22000 | 56,75000
п.45151 от 28.10.25 до 28.04.26 | 41,40000 | 79,00000 | 0,20000 | 0,03700 | 0,08900 |  | 0,17500 | 30,00000 | 232,00000 | 6,00000 |  | 100,00000 | Без дефектов |  | 2,00000 | 2,04425 | 25,00000 | 48,46250 | РРМ 310 | 37,43100 | 18,14000 | 52,56217 | 1,5 | 10,00000 | H | 7,00000 |  | 1,40000 | 70,55000
п.45152 от 31.10.25 до 30.04.26 | 2,90000 | 105,00000 | 0,36400 | -0,00800 | 0,13400 |  | 0,33900 | 40,00000 | 249,00000 | 25,00000 |  | 110,00000 | Без дефектов |  |  | 1,34255 |  |  | Полиуретановый |  | 25,00000 | 62,44415 | 1 | 15,00000 | H | 6,00000 |  | 1,08000 | 53,75000
п.45153 от 28.10.25 до 28.04.26 | 95,30000 | 138,00000 | [5 empty] | 12,00000 |  |  |  | 10,00000 | Без дефектов | [7 empty] | 5,00000 | [6 empty] | 1,00000 | 38,70000
п.45154 от 28.10.25 до 28.04.26 |  | 79,00000 | [5 empty] | 15,00000 | 232,00000 | 6,00000 |  |  | Без дефектов |  |  | 2,34667 |  | 8,18182 | РРМ 310 | 48,88888 | 4,00000 | 48,88889 | [5 empty] | 1,00000 | 19,20000
п.45156 от 28.10.25 до 28.10.27 |  |  |  | 0,59300 | -0,06300 | 0,59000 | 0,69100 | [9 empty] | 70,00000 | [10 empty] | 1,67000 | 83,30000
п.45157 от 30.10.25 до 30.10.27 |  |  | 0,46600 | 0,14500 | 0,43100 | 0,37100 | -0,10400 | [9 empty] | 19,00000 | [10 empty] | 1,19000 | 64,40000
п.45158 от 27.10.25 до 27.04.26 | 40,86000 | 90,50000 | 0,19100 | -0,02400 | 0,13600 |  | 0,13200 | 28,00000 | 232,00000 | 5,51000 |  | 120,00000 | Без дефектов |  | 2,00000 | 1,66017 | 27,00000 | 51,18438 | РРМ 310 | 34,30734 | 17,56000 | 42,71442 | 1,5 | 10,00000 | H | 7,00000 |  | 1,23000 | 68,25000
п.45159 от 29.10.25 до 29.10.26 | [27 empty] | 1,27000
п.45160 от 28.10.25 до 28.10.26 | [27 empty] | 1,33000
п.45161 от 24.10.25 до 24.04.26 | [13 empty] | Соответствует
п.45162 от 28.10.25 до 28.04.26 | 41,50000 | 95,00000 | 0,27500 | 0,04700 | 0,14000 |  | 0,23200 | 30,00000 | 232,00000 | 6,20000 |  | 120,00000 | Без дефектов |  |  | 1,60929 | 27,00000 | 44,71750 | РРМ 310 | 40,81176 | 18,25000 | 47,21803 | 1,5 | 10,00000 | H | 7,00000 |  | 1,17000 | 62,20000
п.45163 от 31.10.25 до 31.10.26
п.45164 от 30.10.25 до 30.04.26 | 39,50000 | 92,00000 | 0,43885 | 0,05600 | 0,24900 |  | 0,35700 | 47,00000 | 232,00000 | 6,00000 |  | 110,00000 | Без дефектов |  |  | 1,89565 | 24,00000 | 50,00125 | РРМ 310 | 36,18090 | 18,00000 | 48,64099 | 1,5 | 4,00000 | F |  |  | 1,34000 | 70,15000
п.45165 от 29.10.25 до 29.04.26 | 5,60000 | 102,00000 | [5 empty] | 47,00000 | 232,00000 | 6,00000 |  | 100,00000 | Без дефектов |  |  | 1,21749 |  | 47,40909 |  | 37,96740 | 18,00000 | 39,48610 | 1,5 | 4,00000 | H |  |  | 1,04000 | 55,50000
п.45166 от 24.10.25 до 24.04.26 | 29,82000 | 120,00000 | 0,64741 | 0,63200 | 0,13600 |  | -0,03500 | 30,00000 | 232,00000 | 5,50000 |  | 100,00000 | Без дефектов |  |  | 1,45324 | 26,00000 | 42,36625 | РРМ 310 | 42,36863 | 17,95000 | 45,20899 | 1,5 | 10,00000 | H | 7,00000 |  | 1,09000 | 57,70000
п.45167 от 24.10.25 до 24.04.26 | [16 empty] | 13,00000 | [10 empty] | 1,18000
п.45168 от 27.10.25 до 27.04.26 | 39,70000 | 78,00000 | 0,15000 | 0,11300 | -0,08800 |  | -0,04500 | 28,00000 | 232,00000 | 5,98000 |  | 120,00000 | Без дефектов |  | 2,00000 | 1,82854 | 30,00000 | 49,05625 | РРМ 310 | 36,77411 | 18,04000 | 48,05066 | 1,5 | 10,00000 | H | 7,00000 |  | 1,30000 | 68,65000
п.45169 от 29.10.25 до 29.04.26 | 39,40000 | 85,50000 | 0,28400 | 0,23700 | -0,13600 |  | -0,07800 | 28,00000 | 232,00000 | 5,62000 |  | 120,00000 | Без дефектов |  | 2,00000 | 1,60479 | 27,00000 | 48,90438 | РРМ 310 | 37,62444 | 18,40000 | 44,97826 | 1,5 | 10,00000 | H | 7,00000 |  | 1,19000 | 65,65000
п.45170 от 27.10.25 до 27.04.26 | [7 empty] | 25,00000 | 232,00000 | [7 empty] | 11,00000 |  |  |  | 20,40000
п.45171 от 27.10.25 до 27.04.26 |  | 57,00000 | [5 empty] | 25,00000 | 232,00000 | 6,00000 |  |  | Без дефектов |  |  | 1,53057 | 17,00000 | 38,42784 |  | 15,61368 |  | 17,64346 | [5 empty] | 1,13000 | 52,05000
п.45172 от 28.10.25 до 28.04.26 | 42,00000 | 93,00000 | 0,24500 | -0,13600 | -0,06200 |  | 0,19400 | 30,00000 | 232,00000 | 5,30000 |  | 120,00000 | Без дефектов |  |  | 1,57368 | 26,00000 | 47,93500 | РРМ 310 | 38,50279 | 18,40000 | 44,96225 | 1,5 | 10,00000 | H | 7,00000 |  | 1,17000 | 64,40000
п.45174 от 29.10.25 до 29.04.26 | 34,40000 | 89,50000 | 0,38448 | -0,11600 | 0,34000 |  | 0,13700 | 30,00000 | 232,00000 | 5,00000 | 1,00000 | 100,00000 | Без дефектов |  | 2,00000 | 1,53227 | 24,00000 | 44,15788 | РРМ 310 | 45,29203 | 20,00000 | 50,60750 | 1,5 | 10,00000 | H | 7,00000 |  | 1,13256 | 60,55512
п.45175 от 27.10.25 до 27.04.26 | [7 empty] | 25,00000 | 232,00000 | [7 empty] | 5,00000 |  |  |  | 20,40000
п.45176 от 31.10.25 до 30.04.26 | 40,24000 | 119,00000 | [5 empty] | 35,00000 | 249,00000 | 24,00000 |  | 50,00000 | Без дефектов | Белый цвет жидкого продукта |  | 1,62264 |  | 40,39659 |  | 59,31251 |  | 70,10493 | [5 empty] | 1,18000 | 55,55000
п.45177 от 31.10.25 до 30.04.26 | 82,84000 | 181,00000 | [5 empty] | 480,00000 |  |  |  | 20,00000 | Без дефектов |  |  |  | 7,00000 |  |  |  | 8,00000 |  | 1 |  |  |  |  | 1,38000 | 64,30000
п.45178 от 28.10.25 до 28.04.26 | 41,00000 | 89,00000 | 0,34800 | -0,07000 | -0,29100 |  | 0,17700 | 30,00000 | 232,00000 | 5,71000 |  | 120,00000 | Без дефектов |  |  | 1,57867 | 27,00000 | 45,48000 | РРМ 310 | 40,23381 | 18,24000 | 46,14575 | 1,5 | 10,00000 | H | 7,00000 |  | 1,16000 | 62,40000
п.45179 от 29.10.25 до 29.04.26 | 39,40000 | 82,00000 | 0,25169 | 0,23100 | -0,09200 |  | -0,03900 | 30,00000 | 232,00000 | 6,00000 |  | 110,00000 | Без дефектов |  |  | 1,71214 | 26,00000 | 43,65938 | РРМ 310 | 43,51871 | 19,00000 | 51,84164 | 1,5 | 10,00000 | F | 6,00000 |  | 1,21000 | 62,75000
п.45180 от 30.10.25 до 30.04.26 | 3,66000 | 91,00000 | 0,26900 | 0,18300 | 0,19600 |  | 0,00900 | 28,00000 | 232,00000 | 6,00000 |  | 120,00000 | Без дефектов |  |  | 1,31158 |  | 48,65852 | РРМ 310 | 41,10277 | 20,00000 | 44,80202 | 1 | 10,00000 | H | 7,00000 |  | 1,09000 | 58,55000
п.45181 от 28.10.25 до 28.04.26 | 10,00000 | 71,00000 | [5 empty] | 30,00000 | 232,00000 | 6,00000 |  | 30,00000 | Без дефектов |  |  | 1,51227 | 16,00000 | 41,12159 |  | 14,59088 |  | 16,63360 | [5 empty] | 1,14000 | 54,55000
п.45182 от 30.10.25 до 30.04.26 | 4,80000 | 97,00000 | 0,18500 | 0,12800 | 0,12900 |  | 0,03600 | 26,00000 | 232,00000 | 5,00000 |  | 100,00000 | Без дефектов |  | 2,00000 | 1,29381 |  | 48,33182 | РРМ 310 | 41,38061 | 20,00000 | 44,69106 | 1,5 | 10,00000 | H | 7,00000 |  | 1,08000 | 57,90000
п.45183 от 29.10.25 до 29.04.26 | 39,10000 | 90,00000 | 0,27200 | 0,26400 | 0,06300 |  | 0,02500 | 30,00000 | 232,00000 | 5,12000 |  | 120,00000 | Без дефектов |  |  | 1,58188 | 28,00000 | 43,21875 | РРМ 310 | 40,93131 | 17,69000 | 46,25369 | 1,5 | 10,00000 | H | 7,00000 |  | 1,15000 | 60,50000
п.45184 от 28.10.25 до 28.04.26 | 35,10000 | 90,00000 | 0,62893 | -0,28600 | -0,06800 |  | -0,55600 | 30,00000 | 232,00000 | 6,00000 |  | 100,00000 | Без дефектов |  |  | 1,64679 |  | 45,26000 | Полиэфирный 1311Т34 ALBA | 39,77022 | 18,00000 | 46,90228 | 1,5 | 10,00000 | F | 6,00000 |  | 1,19000 | 63,20000
п.45185 от 29.10.25 до 29.04.26 | 11,70000 | 64,00000 | [5 empty] | 27,00000 | 224,00000 | 6,00000 |  | 15,00000 | Без дефектов | Белый цвет жидкого продукта |  | 1,52239 | 14,00000 | 40,47386 |  | 14,82438 |  | 16,89980 | [5 empty] | 1,14000 | 54,05000
п.45187 от 29.10.25 до 29.04.26 | 39,10000 | 90,00000 | 0,39800 | 0,36400 | -0,05900 |  | 0,14900 | 28,00000 | 232,00000 | 7,39000 |  | 120,00000 | Без дефектов |  |  | 1,84512 | 28,00000 | 49,31938 | Грунт Фестпро (для ММК) | 36,82123 | 18,16000 | 48,52616 | 1,5 | 10,00000 | H | 7,00000 |  | 1,31000 | 69,05000
п.45188 от 30.10.25 до 30.04.26 | 37,10000 | 85,00000 | 0,26000 | 0,22000 | 0,05200 | 0,33600 | -0,12800 | 26,00000 | 224,00000 | 5,00000 |  | 120,00000 | Без дефектов |  | 2,00000 | 1,93597 | 25,00000 | 43,75188 | РРМ 310 | 38,85547 | 17,00000 | 50,13165 | 1 | 16,00000 | F | 7,00000 |  | 1,31000 | 65,65000
п.45189 от 30.10.25 до 30.04.26 | 39,20000 | 87,00000 | 0,22000 | 0,21000 | 0,04100 |  | -0,05200 | 30,00000 | 232,00000 | 5,65000 |  | 120,00000 | Без дефектов |  | 2,00000 | 1,69873 | 27,00000 | 47,95563 | РРМ 310 | 37,07594 | 17,78000 | 45,65903 | 1,5 | 10,00000 | H | 7,00000 |  | 1,23000 | 66,15000
п.45190 от 29.10.25 до 29.04.26 | 40,80000 | 93,00000 | 0,38000 | 0,37800 | -0,03600 |  | -0,00800 | 30,00000 | 232,00000 | 5,83000 |  | 120,00000 | Без дефектов |  |  | 1,65392 | 28,00000 | 46,45000 | РРМ 310 | 39,18192 | 18,20000 | 46,81382 | 1,5 | 10,00000 | H | 7,00000 |  | 1,20000 | 64,30000
п.45191 от 31.10.25 до 30.04.26 | 35,34000 | 58,00000 | [5 empty] | 34,00000 | 232,00000 | 6,00000 |  | 50,00000 | Без дефектов |  |  | 1,65843 | 20,00000 | 39,82386 | РРМ 310 | 14,63895 | 5,81000 | 17,36120 | 3 | 3,00000 | H |  |  | 1,19000 | 55,50000
п.45192 от 05.11.25 до 05.05.26 | 81,50000 | 95,00000 | 0,39408 | 0,02000 | -0,11300 |  | 0,37700 | 30,00000 | 232,00000 | 6,00000 |  | 50,00000 | Без дефектов |  |  |  | 20,00000 |  | PPE 100 |  | 16,00000 |  | 2 | 10,00000 | F | 6,00000 |  | 1,22000 | 66,95000
п.45193 от 29.10.25 до 29.04.26 | 3,80000 | 101,00000 | [5 empty] | 30,00000 | 232,00000 | 5,00000 |  | 110,00000 |  | Без дефектов | 2,00000 | 1,19401 |  | 50,95455 | PPE 100 | 29,43800 | 15,00000 | 30,61552 | 2 | 10,00000 | F | 6,00000 |  | 1,04000 | 58,50000
п.45194 от 30.10.25 до 30.04.26 | 48,50000 | 113,00000 |  | 84,80000 | 3,63600 |  | 18,79400 | 30,00000 | 232,00000 | 3,21000 |  | 120,00000 | Без дефектов |  |  | 1,90923 | 23,00000 | 52,99188 | РРМ 310 | 30,47637 | 16,15000 | 42,50049 | 1,5 | 10,00000 | H | 7,00000 |  | 1,37000 | 72,55000
п.45196 от 28.10.25 до 28.04.26 | [7 empty] | 25,00000 | 232,00000 | [7 empty] | 8,00000 |  |  |  | 20,24000
п.45197 от 30.10.25 до 30.04.26 | [7 empty] | 25,00000 | 232,00000 | [7 empty] | 14,00000 |  |  |  | 20,35000
п.45198 от 31.10.25 до 30.04.26 | 41,58000 | 91,00000 | 0,21700 | -0,16100 | -0,10500 | 0,12600 | 0,10200 | 25,00000 | 224,00000 | 5,69000 |  | 120,00000 | Без дефектов |  |  | 1,90069 | 23,00000 | 48,37938 | РРМ 310 | 36,97856 | 17,89000 | 49,31601 | 1 | 16,00000 | F | 7,00000 |  | 1,33000 | 68,95000
п.45199 от 29.10.25 до 29.04.26 |  | 63,00000 | [5 empty] | 27,00000 | 224,00000 | 6,00000 |  | 30,00000 | Без дефектов |  |  |  | 20,00000 | 39,23295 |  | 15,31878 | [7 empty] | 1,15000 | 53,50000
п.45200 от 30.10.25 до 30.04.26 | 4,00000 | 101,00000 | 0,26700 | 0,25300 | 0,03400 |  | 0,08100 | 30,00000 | 232,00000 | 6,00000 |  | 120,00000 | Соответствует |  |  | 1,30349 |  | 49,58750 | РРМ 310 | 40,33275 | 20,00000 | 43,96269 | 1,5 | 10,00000 | H | 7,00000 |  | 1,09000 | 59,30000
п.45202 от 31.10.25 до 30.04.26 | 3,90000 | 89,00000 | 0,30500 | 0,29900 | 0,02800 |  | 0,05100 | 30,00000 | 232,00000 | 6,00000 |  | 120,00000 | Без дефектов |  |  | 1,25155 |  | 48,44545 | РРМ 310 | 41,33493 | 20,00000 | 43,76056 | 1 | 10,00000 | H | 7,00000 |  | 1,06000 | 57,20000
п.45203 от 28.10.25 до 28.10.26
п.45204 от 28.10.25 до 28.04.26 | [13 empty] | Соответствует |  |  | 5,00000
п.45205 от 29.10.25 до 29.10.26 | [13 empty] | Соответствует | [13 empty] | 1,33000
п.45207 от 29.10.25 до 29.10.26 | [13 empty] | Соответствует | [13 empty] | 1,26000
п.45208 от 30.10.25 до 30.04.26 | 35,70000 | 92,50000 | 0,30300 | 0,26400 | -0,11000 |  | -0,10000 | 28,00000 | 232,00000 | 5,00000 | 1,00000 | 100,00000 | Без дефектов |  | 2,00000 | 1,75313 | 26,00000 | 42,09051 | РРМ 310 | 42,76498 | 18,00000 | 50,92682 | 1,5 | 10,00000 | H | 7,00000 |  | 1,21800 | 61,96421
п.45209 от 30.10.25 до 30.04.26 | 40,70000 | 82,00000 | 0,31900 | 0,27700 | -0,01800 |  | -0,15800 | 30,00000 | 232,00000 | 5,50000 |  | 120,00000 | Без дефектов |  |  | 1,99273 | 29,00000 | 50,22063 | РРМ 310 | 35,96132 | 18,06000 | 50,43972 | 1,5 | 10,00000 | H | 7,00000 |  | 1,39000 | 71,35000
п.45210 от 29.10.25 до 29.10.26
п.45211 от 30.10.25 до 30.10.26
п.45212 от 01.11.25 до 01.11.26
п.45213 от 01.11.25 до 01.05.26
п.45214 от 29.10.25 до 29.10.27 | [16 empty] | 70,00000 | [10 empty] | 1,83000
п.45215 от 30.10.25 до 30.04.26 | 34,26000 | 84,50000 | 0,28900 | -0,08200 | 0,26500 |  | -0,08300 | 30,00000 | 232,00000 | 5,00000 | 1,00000 | 100,00000 | Без дефектов |  |  | 1,72327 | 16,00000 | 41,90700 | РРМ 310 | 42,95225 | 18,00000 | 50,51943 | 0 | 10,00000 | H | 7,00000 |  | 1,20400 | 61,40000
п.45216 от 29.10.25 до 29.04.26 | 35,90000 | 79,00000 | 0,29000 | 0,04000 | 0,16200 |  | -0,23800 | 30,00000 | 232,00000 | 6,00000 | 1,00000 | 100,00000 | Без дефектов |  |  | 1,95552 | 24,00000 | 42,68750 | РРМ 310 | 42,16691 | 18,00000 | 54,15288 | 1,5 | 10,00000 | H | 6,00000 |  | 1,31000 | 65,00000
п.45217 от 01.11.25 до 01.05.26 | 39,70000 | 103,00000 | 0,29244 | 0,23200 | -0,04600 |  | -0,17200 | 35,00000 | 249,00000 | 24,00000 |  | 110,00000 | Без дефектов |  | 2,00000 | 1,38931 |  | 49,08580 | PPU 331 | 48,57629 | 24,00000 | 55,25020 | 1,5 | 10,00000 | H |  |  | 1,13000 | 60,35000
п.45218 от 30.10.25 до 30.04.26 |  | 64,00000 | 0,07190 | -0,01900 | 0,05800 |  | -0,03800 |  | 232,00000 | 6,00000 |  |  | Без дефектов |  |  | 1,65815 |  | 21,84659 | РРМ 310 | 13,73212 | 3,00000 | 14,41873 | [5 empty] | 1,05000 | 34,50000
п.45219 от 01.11.25 до 01.05.26 | 34,20000 | 101,00000 | 0,29000 | -0,28900 | -0,01800 |  | 0,01600 | 30,00000 | 232,00000 | 6,00000 | 1,00000 | 110,00000 | Без дефектов |  |  | 1,69449 | 23,00000 | 36,63500 | РРМ 310 | 49,13334 | 18,00000 | 54,17562 | 1,5 | 10,00000 | F | 7,00000 |  | 1,16000 | 56,30000
п.45220 от 29.10.25 до 29.04.26 | 38,60000 | 87,50000 | 0,27696 | 0,14800 | 0,14600 |  | 0,18300 | 30,00000 | 232,00000 | 6,00000 | 1,00000 | 100,00000 | Без дефектов |  |  | 1,87531 | 26,00000 | 39,13674 | РРМ 310 | 45,99259 | 18,00000 | 55,33791 | 1,50000 | 10,00000 | H | 7,00000 |  | 1,24845 | 60,99915
п.45221 от 31.10.25 до 31.10.27 | 0,40000 |  | 0,54300 |  |  | 0,40200 | [10 empty] | 28,00000 | [10 empty] | 1,38000
п.45222 от 31.10.25 до 30.04.26 | 3,60000 | 95,00000 | 0,10000 | -0,06100 | -0,01700 |  | -0,07700 | 30,00000 | 232,00000 | 6,00000 |  | 120,00000 | Без дефектов |  |  | 1,40005 |  | 49,99545 | РРМ 310 | 40,00364 | 20,00000 | 45,60415 | 1 | 10,00000 | H | 7,00000 |  | 1,14000 | 61,40000
п.45223 от 28.10.25 до 28.04.26 | [7 empty] | 25,00000 | 232,00000 | [7 empty] | 12,00000 |  |  |  | 20,04000
п.45224 от 28.10.25 до 28.04.26 | [7 empty] | 25,00000 | 232,00000 | [7 empty] | 10,00000 |  |  |  | 20,01000
п.45227 от 28.10.25 до 28.04.26 | [7 empty] | 25,00000 | 232,00000 | [7 empty] | 10,00000 |  |  |  | 19,91000
п.45228 от 30.10.25 до 30.04.26 | 39,10000 | 92,00000 | 0,37000 | 0,12900 | -0,04600 |  | 0,34400 | 28,00000 | 232,00000 | 5,00000 |  | 110,00000 | Без дефектов |  | 2,00000 | 1,69680 | 26,00000 | 48,10938 | РРМ 310 | 40,74050 | 19,60000 | 50,19961 | 1,5 | 10,00000 | F | 6,00000 |  | 1,23000 | 66,25000
п.45229 от 01.11.25 до 01.05.26 | 3,90000 | 96,00000 | 0,00600 | -0,00400 | 0,00400 |  | -0,00200 | 30,00000 | 232,00000 | 6,00000 |  | 110,00000 | Без дефектов |  |  | 1,24699 |  | 49,04773 | Полиэфирный | 40,97788 | 20,00000 | 43,22321 | 1,5 | 10,00000 | H | 7,00000 |  | 1,06000 | 57,70000
п.45230 от 31.10.25 до 30.04.26 | 3,22000 | 97,00000 | 0,34200 | -0,09300 | 0,32000 |  | -0,07700 | 28,00000 | 232,00000 | 5,00000 |  | 120,00000 | Без дефектов |  | 2,00000 | 1,30562 |  | 49,33977 | РРМ 310 | 40,53525 | 20,00000 | 44,18342 | 1 | 10,00000 | H | 7,00000 |  | 1,09000 | 59,10000
п.45231 от 30.10.25 до 30.04.26 | 32,70000 | 102,00000 | 0,22100 | 0,01100 | 0,19400 |  | -0,10500 | 30,00000 | 232,00000 | 5,00000 | 1,00000 | 110,00000 | Без дефектов |  |  | 1,87509 | 20,00000 | 44,69125 | РРМ 310 | 40,27634 | 18,00000 | 51,37239 | 1,5 | 10,00000 | F | 7,00000 |  | 1,29000 | 65,70000
п.45232 от 31.10.25 до 30.04.26 | 38,36000 | 100,00000 | 0,44106 | -0,37600 | -0,16000 |  | 0,16600 | 30,00000 | 232,00000 | 6,00000 | 1,00000 | 110,00000 | Без дефектов |  |  | 2,30019 | 27,00000 | 48,13000 | РРМ 310 | 37,39871 | 18,00000 | 56,95097 | 1,5 | 10,00000 | F | 7,00000 |  | 1,52000 | 72,70000
п.45233 от 31.10.25 до 30.04.26 | 39,80000 | 80,00000 | 0,34700 | 0,25500 | -0,04000 |  | 0,23100 | 30,00000 | 232,00000 | 5,30000 |  | 120,00000 | Без дефектов |  |  | 1,83435 | 26,00000 | 50,05625 | РРМ 310 | 36,75865 | 18,40000 | 48,56420 | 1,5 | 10,00000 | H | 7,00000 |  | 1,31000 | 69,50000
п.45234 от 01.11.25 до 01.05.26 | 37,80000 | 91,00000 | 0,33189 | 0,32700 | 0,01400 |  | -0,05500 | 32,00000 | 232,00000 | 5,62000 |  | 120,00000 | Без дефектов |  |  | 1,69847 | 24,00000 | 46,32000 | РРМ 310 | 39,35665 | 18,23000 | 47,78254 | 1,5 | 10,00000 | H | 7,00000 |  | 1,22000 | 64,80000
п.45235 от 29.10.25 до 29.10.27 | [13 empty] | Прозрачный
п.45236 от 31.10.25 до 30.04.26 | 40,00000 | 84,00000 | 0,49765 | 0,19600 | 0,11000 |  | -0,44400 | 30,00000 | 232,00000 | 6,00000 |  | 100,00000 | Без дефектов |  |  | 2,01134 | 23,00000 | 46,82688 | Полиэфирный 1311Т34 ALBA | 38,43946 | 18,00000 | 52,50790 | 1,5 | 10,00000 | F | 6,00000 |  | 1,37000 | 68,95000
п.45237 от 30.10.25 до 30.10.26 | [13 empty] | Соответствует | [13 empty] | 1,35000
п.45238 от 30.10.25 до 30.04.26 | 10,40000 | 63,00000 | [5 empty] | 27,00000 | 224,00000 | 6,00000 |  | 30,00000 | Без дефектов |  |  | 1,54144 | 17,00000 | 39,30795 |  | 15,26409 |  | 17,40106 | [5 empty] | 1,14000 | 53,15000
п.45239 от 30.10.25 до 30.04.26 | 33,60000 | 81,00000 | 0,44437 | -0,17600 | 0,00500 |  | -0,40800 | 30,00000 | 232,00000 | 6,00000 |  | 100,00000 | Без дефектов |  |  | 1,67944 | 26,00000 | 44,42500 | Полиэфирный 1311Т34 ALBA | 40,51773 | 18,00000 | 48,02205 | 1,5 | 10,00000 | F | 6,00000 |  | 1,20000 | 62,95000
п.45240 от 01.11.25 до 01.05.26 |  | 72,50000 | [5 empty] | 12,00000 |  |  |  | 30,00000 | Без дефектов | [7 empty] | 4,60000 | [6 empty] | 0,99000 | 34,35000
п.45241 от 30.10.25 до 30.10.27 |  |  | 0,12900 | -0,11000 | 0,04400 |  | -0,05000 | [9 empty] | 25,00000 | [9 empty] | 71,06000 | 1,54000
п.45242 от 29.10.25 до 29.04.26 | [16 empty] | 14,00000 | [10 empty] | 1,15000
п.45243 от 30.10.25 до 30.04.26 | 38,70000 | 95,00000 | 0,34200 | -0,04500 | 0,26800 |  | 0,20700 | 30,00000 | 232,00000 | 5,09000 |  | 100,00000 | Без дефектов |  |  | 1,53418 | 29,00000 | 45,56500 | РРМ 310 | 38,99923 | 17,77000 | 44,11399 | 1,5 | 10,00000 | H | 7,00000 |  | 1,14000 | 61,80000
п.45244 от 30.10.25 до 30.04.26 | 11,78000 | 75,00000 | [5 empty] | 25,00000 | 224,00000 | 5,00000 |  | 30,00000 | Без дефектов |  |  | 1,58424 | 24,00000 | 39,75909 |  | 12,57574 |  | 14,58786 | [5 empty] | 1,16000 | 54,30000
п.45245 от 29.10.25 до 29.04.26 | [13 empty] | Соответствует |  |  | 5,00000
п.45246 от 31.10.25 до 30.04.26 | [16 empty] | 10,00000 | [10 empty] | 1,09000
п.45247 от 29.10.25 до 29.04.26 | [13 empty] | Соответствует
п.45249 от 30.10.25 до 30.04.26 | 38,76000 | 90,00000 | 0,36950 | 0,09200 | 0,22900 |  | 0,27500 | 30,00000 | 232,00000 | 6,00000 |  | 100,00000 | Без дефектов |  |  | 1,53019 | 26,00000 | 41,06102 | РРМ 310 | 43,83720 | 18,00000 | 47,65570 | 1,50000 | 10,00000 | H | 7,00000 |  | 1,11724 | 57,79673
п.45250 от 31.10.25 до 30.04.26 | 41,90000 | 87,00000 | 0,39000 | 0,34400 | 0,06800 |  | 0,17100 | 30,00000 | 232,00000 | 5,30000 |  | 120,00000 | Без дефектов |  |  | 1,61058 | 28,00000 | 42,72500 | РРМ 310 | 42,41428 | 18,06000 | 48,07779 | 1,5 | 10,00000 | H | 7,00000 |  | 1,16000 | 60,50000
п.45251 от 31.10.25 до 31.10.27 | [5 empty] | 0,79700 | [10 empty] | 70,00000 | [10 empty] | 1,68000 | 83,10000
п.45252 от 31.10.25 до 30.04.26 | 4,10000 | 103,00000 | 0,27200 | -0,17400 | -0,13600 |  | 0,15800 | 30,00000 | 232,00000 | 6,00000 |  | 120,00000 | Соответствует |  |  | 1,28760 |  | 49,06818 | РРМ 310 | 40,75961 | 20,00000 | 44,02038 | 1,5 | 10,00000 | H | 7,00000 |  | 1,08000 | 58,50000
п.45253 от 30.10.25 до 30.10.27 | [27 empty] | 0,85100
п.45254 от 31.10.25 до 30.04.26 |  | 82,00000 | [5 empty] | 22,00000 | 224,00000 | 5,00000 | [5 empty] | 2,45203 | 17,00000 |  | PPE 100 |  | 12,00000 | 78,15235 | [5 empty] | 1,16000 | 37,65000
п.45255 от 30.10.25 до 30.04.26 | 38,20000 | 83,00000 | 0,48200 | -0,38000 | 0,23600 |  | 0,18100 | 30,00000 | 232,00000 | 6,00000 |  | 100,00000 | Без дефектов |  |  | 1,53852 | 28,00000 | 55,74688 | Полиэфирный 1311Т34 ALBA | 32,28880 | 18,00000 | 39,42119 | 1,5 | 10,00000 | F | 6,00000 |  | 1,19000 | 70,25000
п.45256 от 29.10.25 до 29.04.26 | [13 empty] | Соответствует
п.45257 от 01.11.25 до 01.05.26 | 4,20000 | 99,00000 | 0,23000 | 0,21800 | -0,05100 |  | -0,05100 | 30,00000 | 232,00000 | 6,00000 |  | 110,00000 | Без дефектов |  |  | 1,32784 |  | 49,12500 | Полиэфирный 1311Т34 ALBA | 40,71247 | 20,00000 | 44,78372 | 1,5 | 10,00000 | H | 7,00000 |  | 1,10000 | 59,30000
п.45258 от 01.11.25 до 01.05.26 | 33,50000 | 95,00000 | 0,22300 | -0,02800 | 0,03100 |  | 0,21900 | 30,00000 | 232,00000 | 5,20000 |  | 110,00000 | Без дефектов |  | 2,00000 | 1,45536 |  | 39,65500 | Полиэфирный 1311Т34 ALBA | 45,39150 | 18,00000 | 47,37166 | 1,5 | 10,00000 | H | 7,00000 |  | 1,08000 | 55,30000
п.45259 от 01.11.25 до 01.05.26 | 37,46000 | 94,00000 | 0,13300 | 0,04100 | -0,02200 |  | -0,12500 | 30,00000 | 232,00000 | 5,00000 |  | 110,00000 | Без дефектов |  |  | 1,40810 | 25,00000 | 44,98750 | РРМ 310 | 40,01111 | 18,00000 | 42,77772 | 1,5 | 10,00000 | F | 6,00000 |  | 1,08000 | 59,25000
п.45260 от 31.10.25 до 30.04.26 | 37,32000 | 91,00000 | 0,22902 | -0,10100 | -0,11700 |  | 0,16900 | 30,00000 | 232,00000 | 6,00000 |  | 100,00000 | Без дефектов |  |  | 1,81801 | 25,00000 | 49,78750 | РРМ 310 | 36,15365 | 18,00000 | 47,35773 | 1,5 | 10,00000 | H | 7,00000 |  | 1,30000 | 69,10000
п.45261 от 01.11.25 до 01.05.26 | 38,50000 | 109,00000 | 0,33900 | -0,24100 | 0,11200 |  | 0,21000 | 35,00000 | 249,00000 | 25,00000 | 1,00000 | 100,00000 | Без дефектов |  |  | 1,57414 |  | 48,98182 | PPU 331 | 51,03934 | 25,00000 | 62,26800 | 1 | 30,00000 | H | 7,00000 |  | 1,22000 | 63,20000
п.45263 от 01.11.25 до 01.05.26 |  | 57,00000 | [5 empty] | 28,00000 | 224,00000 | 5,00000 |  | 30,00000 | Без дефектов |  |  |  | 20,00000 | 39,43750 |  | 12,67829 | [7 empty] | 1,14000 | 53,25000
п.45264 от 31.10.25 до 31.10.26 | [27 empty] | 1,35000
п.45265 от 01.11.25 до 01.05.26 | 42,20000 | 86,50000 | 0,34900 | 0,24900 | -0,13600 |  | -0,20300 | 32,00000 | 232,00000 | 5,11000 |  | 120,00000 | Без дефектов |  |  | 1,98394 | 23,00000 | 50,74188 | РРМ 310 | 35,67073 | 18,10000 | 50,11763 | 1,5 | 10,00000 | H | 7,00000 |  | 1,39000 | 71,65000
п.45267 от 05.11.25 до 05.05.26 | 39,00000 | 105,00000 | 0,28800 | -0,19100 | -0,01100 |  | 0,21500 | 30,00000 | 232,00000 | 5,00000 | 1,00000 | 110,00000 | Без дефектов |  |  | 1,62847 | 30,00000 | 48,62500 | РРМ 310 | 37,01799 | 18,00000 | 44,58166 | 1,5 | 10,00000 | F | 7,00000 |  | 1,20000 | 65,75000
п.45268 от 01.11.25 до 01.05.26 | 3,80000 | 89,00000 | 0,18400 | -0,15000 | 0,09500 |  | -0,04900 | 30,00000 | 232,00000 | 6,00000 |  | 120,00000 | Без дефектов |  |  | 1,30509 |  | 49,40170 | РРМ 310 | 40,48444 | 20,00000 | 44,12803 | 1 | 10,00000 | H | 7,00000 |  | 1,09000 | 59,15000
п.45269 от 01.11.25 до 01.05.26 |  | 71,00000 | [5 empty] | 30,00000 | 232,00000 | 6,00000 |  | 30,00000 | Без дефектов |  |  | 1,58658 | 16,00000 | 39,62727 |  | 15,24249 |  | 17,56366 | [5 empty] | 1,16000 | 54,20000
п.45270 от 01.11.25 до 01.11.26
п.45272 от 01.11.25 до 01.05.26 | 40,10000 | 90,00000 | 0,48700 | 0,23400 | -0,42700 | 0,49300 | -0,00900 | 29,00000 | 224,00000 | 6,00000 |  | 120,00000 | Без дефектов |  |  | 1,88169 | 23,00000 | 46,94500 | РРМ 310 | 36,21259 | 17,00000 | 47,32057 | 1 | 16,00000 | F | 7,00000 |  | 1,31000 | 67,60000
п.45273 от 01.11.25 до 01.11.27 | [27 empty] | 0,99000 | 59,20000
п.45274 от 31.10.25 до 30.04.26 | 41,00000 | 98,00000 | 0,35300 | -0,04600 | -0,28900 |  | 0,19700 | 28,00000 | 232,00000 | 5,00000 | 1,00000 | 100,00000 | Без дефектов |  | 2,00000 | 1,82074 | 23,00000 | 39,21068 | РРМ 310 | 46,92599 | 18,40000 | 55,50360 | 1,5 | 10,00000 | H | 7,00000 |  | 1,22681 | 60,35942
п.45275 от 30.10.25 до 30.10.26
п.45277 от 01.11.25 до 01.11.26
п.45278 от 05.11.25 до 05.11.27 | [27 empty] | 0,96000 | 63,30000
п.45279 от 01.11.25 до 01.05.26 | 38,46000 | 85,00000 | 0,40700 | 0,21900 | -0,11200 |  | 0,32400 | 30,00000 | 232,00000 | 5,53000 |  | 120,00000 | Без дефектов |  |  | 1,56693 | 27,00000 | 46,56750 | РРМ 310 | 38,82536 | 18,08000 | 44,86160 | 1,5 | 10,00000 | H | 7,00000 |  | 1,16000 | 63,15000
п.45280 от 05.11.25 до 05.05.26 | 4,20000 | 94,00000 | 0,34200 | 0,21700 | -0,22100 |  | 0,14600 | 30,00000 | 232,00000 | 6,00000 |  | 120,00000 | Без дефектов |  |  | 1,29859 |  | 47,77955 | РРМ 310 | 41,85891 | 20,00000 | 45,20763 | 1 | 10,00000 | H | 7,00000 |  | 1,08000 | 57,45000
п.45281 от 01.11.25 до 01.05.26 | 31,70000 | 91,00000 | 0,60500 | -0,25300 | -0,07900 |  | -0,54400 | 34,00000 | 232,00000 | 5,00000 |  | 100,00000 | Без дефектов |  |  | 1,66692 |  | 45,40000 | Полиэфирный 1311Т34 ALBA | 39,64758 | 18,00000 | 47,17690 | 1,5 | 10,00000 | F | 6,00000 |  | 1,20000 | 63,60000
п.45282 от 06.11.25 до 06.05.26 | 38,20000 | 91,50000 | 0,33800 | 0,17000 | 0,26500 | 0,15000 | 0,12400 | 27,00000 | 224,00000 | 5,51000 |  | 120,00000 | Без дефектов |  |  | 1,66222 | 29,00000 | 45,77500 | РРМ 310 | 39,97815 | 18,30000 | 47,64070 | 1 | 16,00000 | F | 7,00000 |  | 1,20000 | 63,85000
п.45283 от 01.11.25 до 01.11.27 |  |  | 0,12200 | 0,02500 | 0,04900 | 0,35000 | 0,10900 | [9 empty] | 25,00000 | [9 empty] | 73,60000 | 1,53000
п.45284 от 31.10.25 до 31.10.27 |  |  | 0,59200 | 0,47700 | 0,03000 |  | -0,34900 | [9 empty] | 35,00000 | [9 empty] | 74,10000 | 1,45000
п.45285 от 30.10.25 до 30.04.26 | [7 empty] | 25,00000 | 232,00000 | [7 empty] | 12,00000 |  |  |  | 19,53000
п.45286 от 01.11.25 до 01.05.26 |  | 161,50000 | [25 empty] | 1,05000 | 60,80000
п.45287 от 06.11.25 до 06.05.26 | 36,80000 | 115,50000 | 0,52736 | -0,37800 | -0,28200 |  | 0,23600 | 38,00000 | 249,00000 | 10,00000 |  | 110,00000 | Соответствует |  |  | 1,59649 |  | 53,03636 | PPM 310 RWS | 47,26507 | 25,00000 | 59,39321 | 1 | 18,00000 | H | 6,00000 |  | 1,26000 | 67,20000
п.45288 от 06.11.25 до 06.05.26 | 4,00000 | 90,50000 | 0,12500 | 0,11900 | -0,00200 |  | 0,03800 | 28,00000 | 232,00000 | 6,00000 |  | 120,00000 | Без дефектов |  | 2,00000 | 1,30455 |  | 49,46364 | РРМ 310 | 40,43374 | 20,00000 | 44,07278 | 1 | 10,00000 | H | 7,00000 |  | 1,09000 | 59,20000
п.45289 от 01.11.25 до 01.05.26 | 36,40000 | 87,00000 | 0,25465 | 0,11800 | -0,15500 |  | -0,16400 | 30,00000 | 232,00000 | 5,00000 |  | 110,00000 | Без дефектов |  |  | 1,69873 | 24,00000 | 47,95563 | РРМ 310 | 37,53470 | 18,00000 | 46,22399 | 1,5 | 10,00000 | H | 7,00000 |  | 1,23000 | 66,15000
п.45290 от 06.11.25 до 06.05.26 | 40,28000 | 82,00000 | 0,26207 | -0,11300 | -0,14600 | 0,10400 | 0,18600 | 28,00000 | 224,00000 | 5,72000 |  | 120,00000 | Без дефектов |  |  | 1,90738 | 27,00000 | 47,96375 | РРМ 310 | 38,19551 | 18,32000 | 50,86347 | 1 | 16,00000 | F | 7,00000 |  | 1,33000 | 68,70000
п.45291 от 05.11.25 до 05.05.26 | 34,10000 | 129,50000 | 0,46271 | -0,05000 | 0,00100 |  | 0,46000 | 38,00000 | 249,00000 | 10,00000 |  | 110,00000 | Соответствует |  |  | 1,62157 |  | 52,59148 | PPM 310 RWS | 47,22072 | 24,80000 | 59,88803 | 1 | 18,00000 | H | 6,00000 |  | 1,27000 | 67,15000
п.45292 от 01.11.25 до 01.05.26 |  | 68,00000 | [5 empty] | 34,00000 | 232,00000 |  |  | 100,00000 | Без дефектов |  | 1,00000 | 1,61284 | 29,00000 | 39,57216 |  | 15,16217 | 6,00000 | 17,73974 | 3 | 5,00000 | F |  |  | 1,17000 | 54,55000
п.45293 от 01.11.25 до 01.05.26 | 24,10000 | 89,00000 | [5 empty] | 30,00000 | 232,00000 | 6,00000 |  | 110,00000 | Без дефектов |  | 2,00000 | 1,25957 | 27,00000 | 47,42159 | PPE 100+CPE 100 | 29,41036 | 14,00000 | 31,29376 | 2 | 10,00000 | F | 6,00000 |  | 1,06000 | 56,35000
п.45294 от 01.11.25 до 01.05.26 | 2,40000 | 101,00000 | 0,36000 | -0,15800 | 0,28500 |  | 0,15300 | 30,00000 | 232,00000 | 6,00000 |  | 120,00000 | Без дефектов |  |  | 1,32898 |  | 49,00000 | РРМ 310 | 36,73469 | 18,00000 | 40,40816 | 1,5 | 10,00000 | H | 7,00000 |  | 1,10000 | 59,20000
п.45297 от 01.11.25 до 01.05.26 | 41,30000 | 95,00000 | 0,23056 | -0,16000 | -0,00200 |  | -0,16600 | 33,00000 | 232,00000 | 5,48000 |  | 120,00000 | Без дефектов |  |  | 1,91553 | 28,00000 | 47,46500 | РРМ 310 | 38,51259 | 18,28000 | 51,19291 | 1,5 | 10,00000 | H | 7,00000 |  | 1,33000 | 68,40000
п.45298 от 06.11.25 до 06.05.26 | 34,70000 | 119,50000 | 0,36563 | -0,27700 | -0,02800 |  | -0,23700 | 35,00000 | 249,00000 | 10,00000 |  | 110,00000 | Соответствует |  |  | 1,37256 |  | 50,75511 | РРМ 310 | 47,28588 | 24,00000 | 53,43304 | 1 | 18,00000 | H | 6,00000 |  | 1,13000 | 61,65000
п.45299 от 05.11.25 до 05.05.26 | 82,10000 | 180,00000 | [5 empty] | 480,00000 |  |  |  | 20,00000 | Без дефектов |  |  |  | 7,00000 |  |  |  | 8,00000 |  | 2 |  |  |  |  | 1,38000 | 64,30000
п.45300 от 05.11.25 до 05.05.26 | 39,20000 | 95,00000 | 0,20200 | 0,18100 | 0,04800 |  | 0,07500 | 31,00000 | 232,00000 | 5,02000 |  | 120,00000 | Без дефектов |  |  | 1,69748 | 29,00000 | 46,39625 | РРМ 310 | 39,50750 | 18,33000 | 47,97969 | 1,5 | 10,00000 | H | 7,00000 |  | 1,22000 | 64,85000
п.45301 от 01.11.25 до 01.11.26 | [27 empty] | 1,34000
п.45309 от 31.10.25 до 30.04.26 | [13 empty] | Соответствует
п.45311 от 01.11.25 до 01.05.26 | [7 empty] | 25,00000 | 232,00000 | [7 empty] | 10,00000 |  |  |  | 20,18000
п.45312 от 06.11.25 до 06.05.26 | [7 empty] | 25,00000 | 232,00000 | [7 empty] | 13,00000 |  |  |  | 19,75000
п.45313 от 06.11.25 до 06.05.26 | 40,60000 | 83,00000 | 0,40797 | 0,19100 | -0,18400 | 0,38900 | -0,31000 | 27,00000 | 224,00000 | 6,00000 |  | 120,00000 | Без дефектов |  |  | 1,89367 | 25,00000 | 46,20813 | РРМ 310 | 32,29018 | 15,00000 | 42,30082 | 1 | 16,00000 | F | 7,00000 |  | 1,31000 | 67,15000
п.45315 от 06.11.25 до 06.05.26 | 37,90000 | 91,00000 | 0,35600 | 0,27800 | -0,06900 |  | -0,21200 | 30,00000 | 232,00000 | 5,00000 |  | 100,00000 | Без дефектов |  |  | 2,00311 | 26,00000 | 46,11000 | Полиэфирный 1311Т34 ALBA | 39,03709 | 18,00000 | 52,79059 | 1,5 | 10,00000 | F | 6,00000 |  | 1,36000 | 68,30000
п.45316 от 05.11.25 до 05.05.26 | 39,40000 | 89,00000 | 0,25300 | 0,11500 | -0,13000 |  | 0,18500 | 32,00000 | 232,00000 | 6,28000 |  | 120,00000 | Без дефектов |  | 2,00000 | 1,86493 | 28,00000 | 50,70688 | РРМ 310 | 36,28699 | 18,40000 | 48,77721 | 1,5 | 10,00000 | H | 7,00000 |  | 1,33000 | 70,35000
п.45317 от 05.11.25 до 05.05.26 | 38,64000 | 64,00000 | 0,97100 | 0,59400 | -0,44500 |  | -0,62600 | 30,00000 | 232,00000 |  |  | 100,00000 | Без дефектов |  | 2,00000 | 1,46271 | 30,00000 |  |  |  | 6,00000 | 15,32968 | 4 | 3,00000 |  |  |  | 1,14000 | 57,25000
п.45321 от 05.11.25 до 05.05.26 | 7,10000 | 80,00000 | [5 empty] | 12,00000 |  |  |  |  | Без дефектов | [14 empty] | 1,05000 | 43,20000
п.45322 от 05.11.25 до 05.05.26 | 37,50000 | 87,00000 | 0,39900 | 0,11500 | 0,29500 |  | -0,24400 | 30,00000 | 232,00000 | 6,00000 |  | 100,00000 | Без дефектов |  |  | 1,86332 | 27,00000 | 48,14323 | РРМ 310 | 37,38843 | 18,00000 | 49,07982 | 1,50000 | 10,00000 | H | 7,00000 |  | 1,31022 | 68,33706
п.45323 от 05.11.25 до 05.05.26 | 36,70000 | 89,00000 | 0,36457 | 0,23300 | 0,18000 |  | -0,21500 | 30,00000 | 232,00000 | 6,00000 |  | 100,00000 | Без дефектов |  |  | 1,65675 | 23,00000 | 43,40510 | РРМ 310 | 41,46978 | 18,00000 | 48,28622 | 1,50000 | 10,00000 | H | 7,00000 |  | 1,18399 | 61,75988
п.45324 от 05.11.25 до 05.05.26 | 36,44000 | 69,50000 | [5 empty] | 30,00000 | 224,00000 | 5,00000 |  | 100,00000 | Без дефектов |  |  | 1,55471 | 26,50000 | 40,01705 | РРМ 310 | 14,99361 | 6,00000 | 17,24265 | 3 | 5,00000 | H |  |  | 1,15000 | 54,10000
п.45325 от 06.11.25 до 06.05.26 | 37,20000 | 90,00000 | 0,32400 | -0,08000 | -0,27400 |  | 0,15400 | 30,00000 | 232,00000 | 5,85000 |  | 100,00000 | Без дефектов |  |  | 1,79913 | 27,00000 | 49,69000 | РРМ 310 | 36,28497 | 18,03000 | 47,14865 | 1,5 | 10,00000 | H | 7,00000 |  | 1,29000 | 68,80000
п.45326 от 06.11.25 до 06.05.26 | 40,00000 | 116,00000 | 0,27300 | 0,13700 | 0,03400 |  | 0,23400 | 35,00000 | 249,00000 | 25,00000 | 1,00000 | 100,00000 | Без дефектов |  | 2,00000 | 1,69980 |  | 50,01250 | PPU 331 | 49,98750 | 25,00000 | 64,48388 | 1 | 30,00000 | H | 7,00000 |  | 1,29000 | 65,90000
п.45327 от 05.11.25 до 05.11.27 | [16 empty] | 70,00000 | [10 empty] | 1,76000 | 84,20000
п.45329 от 01.11.25 до 01.11.27 | [13 empty] | Прозрачный
п.45330 от 05.11.25 до 05.11.26
п.45331 от 06.11.25 до 06.11.26
п.45332 от 06.11.25 до 06.11.26
п.45335 от 05.11.25 до 05.05.26 | 33,10000 | 82,00000 | 0,32617 | -0,19900 | 0,04200 |  | -0,25500 | 32,00000 | 232,00000 | 6,00000 |  | 100,00000 | Без дефектов |  |  | 1,67457 | 28,00000 | 44,80000 | Полиэфирный 1311Т34 ALBA | 40,17857 | 18,00000 | 47,69343 | 1,5 | 10,00000 | F | 6,00000 |  | 1,20000 | 63,20000
п.45336 от 05.11.25 до 05.11.26 | [27 empty] | 1,28000
п.45337 от 05.11.25 до 05.05.26 |  | 148,00000 | [25 empty] | 1,07000 | 57,90000
п.45338 от 05.11.25 до 05.11.26 | [27 empty] | 1,35000
п.45345 от 06.11.25 до 06.05.26 |  | 74,00000 | [5 empty] | 26,00000 | 224,00000 | 5,00000 |  | 30,00000 | Без дефектов |  |  |  | 20,00000 | 40,14773 |  | 12,49467 | [7 empty] | 1,15000 | 54,20000
п.45346 от 05.11.25 до 05.05.26 | [7 empty] | 25,00000 | 232,00000 | [7 empty] | 8,00000 |  |  |  | 19,54000
п.45347 от 06.11.25 до 06.05.26 | 38,20000 | 95,00000 | 0,19900 | -0,11400 | 0,15600 |  | 0,04800 | 30,00000 | 232,00000 | 5,30000 |  | 100,00000 | Без дефектов |  |  | 1,57049 | 30,00000 | 44,22500 | РРМ 310 | 40,65574 | 17,98000 | 46,13955 | 1,5 | 10,00000 | H | 7,00000 |  | 1,15000 | 61,20000
п.45361 от 06.11.25 до 06.05.26 | 33,20000 | 87,00000 | 0,29828 | -0,04000 | 0,03900 |  | 0,29300 | 30,00000 | 232,00000 | 6,00000 | 1,00000 | 100,00000 | Без дефектов | [5 empty] | РРМ 310 |  | 18,00000 |  | 1,5 | 10,00000 | H | 7,00000
п.45362 от 06.11.25 до 06.05.26 | 33,50000 | 87,50000 | 0,53204 | 0,00400 | 0,00500 |  | 0,53200 | 30,00000 | 232,00000 | 6,00000 | 1,00000 | 100,00000 | Без дефектов |  |  | 1,48392 | 27,00000 | 43,61908 | РРМ 310 | 41,26634 | 18,00000 | 45,03200 | 1,5 | 10,00000 | H | 7,00000 |  | 1,10862 | 59,31452
п.45363 от 05.11.25 до 05.05.26 | [27 empty] | 1,03000
п.45364 от 05.11.25 до 05.05.26 | [13 empty] | Прозрачная, без посторонних включений | [13 empty] | 0,90000
п.45365 от 06.11.25 до 06.05.26 | 30,90000 | 77,00000 | [5 empty] | 30,00000 | 232,00000 |  |  | 25,00000 | Без дефектов |  |  | 1,62141 | 25,00000 | 40,46364 |  | 14,82813 | 6,00000 | 17,49719 | 3 | 3,00000 | H |  |  | 1,18000 | 55,60000
п.45367 от 06.11.25 до 06.05.26 | 4,30000 | 86,50000 | 0,09200 | 0,07500 | 0,05100 |  | -0,01200 | 28,00000 | 232,00000 | 6,00000 |  | 120,00000 | Без дефектов |  | 2,00000 | 1,23478 |  | 47,91761 | РРМ 310 | 41,73831 | 20,00000 | 43,82522 | 1 | 10,00000 | H | 7,00000 |  | 1,05000 | 56,35000
п.45369 от 06.11.25 до 06.05.26 | 39,00000 | 92,00000 | 0,35800 | 0,15200 | 0,03500 |  | -0,32200 | 30,00000 | 232,00000 | 5,87000 |  | 120,00000 | Без дефектов |  |  | 1,87387 | 24,00000 | 47,43625 | РРМ 310 | 38,30404 | 18,17000 | 50,14476 | 1,5 | 10,00000 | H | 7,00000 |  | 1,31000 | 67,90000
п.45371 от 06.11.25 до 06.11.26 | [27 empty] | 1,31000
п.45380 от 06.11.25 до 06.11.26 | [13 empty] | Соответствует | [13 empty] | 1,35000
п.45382 от 06.11.25 до 06.05.26 |  | 161,00000 | [25 empty] | 1,07000 | 58,20000
п.45392 от 06.11.25 до 06.05.26 |  | 74,00000 | [5 empty] | 120,00000 |  |  |  | 30,00000 | Без дефектов | [7 empty] | 2,00000 | [6 empty] | 1,03000 | 43,80000
п.45398 от 06.11.25 до 06.05.26 | [13 empty] | Прозрачная, без посторонних включений | [13 empty] | 0,91000
п.45403 от 06.11.25 до 06.11.26
п.45600 от 23.05.25 до 23.11.25 | 14,50000 | 67,00000 | [5 empty] | 30,00000 | 224,00000 | 5,00000 |  | 15,00000 | Без дефектов | Белый цвет жидкого продукта |  | 1,56364 | 10,00000 | 39,49432 |  | 12,57682 |  | 14,55906 | [5 empty] | 1,15000 | 53,70000
п.48885 от 21.07.25 до 21.01.26 | 38,88000 | 94,00000 | 0,27802 | -0,26200 | -0,08300 |  | -0,04200 | 30,00000 | 232,00000 | 6,22000 |  | 100,00000 | Не соответствует |  |  | 1,43873 | 27,00000 | 41,41000 | РРМ 310 | 42,95578 | 17,73000 | 45,06820 | 1,5 | 10,00000 | H | 7,00000 |  | 1,08000 | 56,60000
п.48886 от 17.07.25 до 17.01.26 | 40,70000 | 90,00000 | 0,37000 | 0,10500 | -0,34600 |  | 0,07700 | 27,00000 | 232,00000 | 4,89000 |  | 120,00000 | Без дефектов |  |  | 1,46107 | 25,00000 | 46,44250 | РРМ 310 | 38,08399 | 17,74000 | 42,21392 | 1,5 | 10,00000 | H | 7,00000 |  | 1,11000 | 61,40000